## 1
Общество с ограниченной ответственностью "Инженерная геология" (ООО "ИнжГео") | [11 empty] | Общество с ограниченной ответственностью "Инженерная геология" (ООО "ИнжГео")
Юр. адрес: 117279, г. Москва, ул. Миклухо-Маклая, 36 а, этаж 5, пом. XXIII к. 76-84 | [11 empty] | Юр. адрес: 117279, г. Москва, ул. Миклухо-Маклая, 36 а, этаж 5, пом. XXIII к. 76-84 | [8 empty] | нагр |  |  | X0 | Y0 | R |  | нагр |  |  |  | X0 | Y0 | R | нагр |  |  |  | X0 | Y0 | R |  | нагр |  |  |  | X0 | Y0 | R
Телефон/факс +7 (495) 132-30-00, Адрес электронной почты inbox@inj-geo.ru | [11 empty] | Телефон/факс +7 (495) 132-30-00, Адрес электронной почты inbox@inj-geo.ru | [12 empty] | 0 | [7 empty] | 0 | [6 empty] | 0 | [7 empty] | 0
[21 empty] | девиатор | [6 empty] | девиатор | [6 empty] | девиатор | [7 empty] | девиатор
Испытательная лаборатория ООО «ИнжГео» | [11 empty] | Испытательная лаборатория ООО «ИнжГео» | [8 empty] | x0 | Угол | X | Y |  |  |  | x0 |  | Угол | X | Y |  |  | x0 |  | Угол | X | Y |  |  |  | x0 |  | Угол | X | Y
Адрес места осуществления деятельности лаборатории: г. Москва, просп. Вернадского, д. 51, стр. 1 | [11 empty] | Адрес места осуществления деятельности лаборатории: г. Москва, просп. Вернадского, д. 51, стр. 1 | [9 empty] | 0 | [7 empty] | 0 | [6 empty] | 0 | [7 empty] | 0
Телефон +7(910)4557682, E-mail: slg85@mail.ru | [11 empty] | Телефон +7(910)4557682, E-mail: slg85@mail.ru | [9 empty] | 5 | [7 empty] | 5 | [6 empty] | 5 | [7 empty] | 5
[22 empty] | 10 | [7 empty] | 10 | [6 empty] | 10 | [7 empty] | 10
[12 empty] | Протокол испытаний № 13-63/209 от 26-05-2023 | [9 empty] | 15 | [7 empty] | 15 | [6 empty] | 15 | [7 empty] | 15
[22 empty] | 20 | [7 empty] | 20 | [6 empty] | 20 | [7 empty] | 20
[12 empty] | Наименование и адрес заказчика: Переход трубопровода через р. Енисей | [9 empty] | 25 | [7 empty] | 25 | [6 empty] | 25 | [7 empty] | 25
[12 empty] | Наименование объекта: ООО Регионстрой | [9 empty] | 30 | [7 empty] | 30 | [6 empty] | 30 | [7 empty] | 30
Наименование используемого метода/методики: ГОСТ 12248.4-2020 | [11 empty] | Наименование используемого метода/методики: ГОСТ 12248.3-2020 | [9 empty] | 35 | [7 empty] | 35 | [6 empty] | 35 | [7 empty] | 35
Условия проведения испытания: температура окружающей среды (18 - 25)0С, влажность воздуха (40 - 75)% | [11 empty] | Условия проведения испытания: температура окружающей среды (18 - 25)0С, влажность воздуха (40 - 75)% | [9 empty] | 40 | [7 empty] | 40 | [6 empty] | 40 | [7 empty] | 40
[12 empty] | Дата получение объекта подлежащего испытаниям: 29-04-2023 | [9 empty] | 45 | [7 empty] | 45 | [6 empty] | 45 | [7 empty] | 45
[12 empty] | Дата испытания: 25.10.2022-19.11.2209 | [9 empty] | 50 | [7 empty] | 50 | [6 empty] | 50 | [7 empty] | 50
[22 empty] | 55 | [7 empty] | 55 | [6 empty] | 55 | [7 empty] | 55
Испытание грунтов методом трехосного сжатия | [11 empty] | Испытание грунтов методом трехосного сжатия | [9 empty] | 60 | [7 empty] | 60 | [6 empty] | 60 | [7 empty] | 60
[22 empty] | 65 | [7 empty] | 65 | [6 empty] | 65 | [7 empty] | 65
Лабораторный номер: | [6 empty] | We, д.е. = |  |  |  |  | Лабораторный номер: |  | 1244 |  |  |  | We, д.е. = | 0.48988069 |  |  | 70 | [7 empty] | 70 | [6 empty] | 70 | [7 empty] | 70
Номер скважины: | [6 empty] | ρ, г/см3 = |  |  |  |  | Номер скважины: |  | BH-117 |  |  |  | ρ, г/см3 = | 1.6 |  |  | 75 | [7 empty] | 75 | [6 empty] | 75 | [7 empty] | 75
Глубина отбора, м: | [6 empty] | ρs, г/см3 = |  |  |  |  | Глубина отбора, м: |  | 1.7 |  |  |  | ρs, г/см3 = | 2.73 |  |  | 80 | [7 empty] | 80 | [6 empty] | 80 | [7 empty] | 80
Наименование грунта: | [6 empty] | e, д.е. = |  |  |  |  | Наименование грунта: |  | Суглинок, после оттаивания текучий, легкий пылеватый |  |  |  | e, д.е. = | 1.542109 |  |  | 85 | [7 empty] | 85 | [6 empty] | 85 | [7 empty] | 85
Схема проведения опыта: | [6 empty] | IL, д.е. = |  |  |  |  | Схема проведения опыта: |  | КД |  |  |  | IL, д.е. = | 2.133 |  |  | 90 | [7 empty] | 90 | [6 empty] | 90 | [7 empty] | 90
[22 empty] | 95 | [7 empty] | 95 | [6 empty] | 95 | [7 empty] | 95
[22 empty] | 100 | [7 empty] | 100 | [6 empty] | 100 | [7 empty] | 100
Результаты испытаний | [11 empty] | Результаты испытаний | [9 empty] | 105 | [7 empty] | 105 | [6 empty] | 105 | [7 empty] | 105
[22 empty] | 110 | [7 empty] | 110 | [6 empty] | 110 | [7 empty] | 110
[22 empty] | 115 | [7 empty] | 115 | [6 empty] | 115 | [7 empty] | 115
[22 empty] | 120 | [7 empty] | 120 | [6 empty] | 120 | [7 empty] | 120
[22 empty] | 125 | [7 empty] | 125 | [6 empty] | 125 | [7 empty] | 125
[22 empty] | 130 | [7 empty] | 130 | [6 empty] | 130 | [7 empty] | 130
[22 empty] | 135 | [7 empty] | 135 | [6 empty] | 135 | [7 empty] | 135
[22 empty] | 140 | [7 empty] | 140 | [6 empty] | 140 | [7 empty] | 140
[22 empty] | 145 | [7 empty] | 145 | [6 empty] | 145 | [7 empty] | 145
[22 empty] | 150 | [7 empty] | 150 | [6 empty] | 150 | [7 empty] | 150
[22 empty] | 155 | [7 empty] | 155 | [6 empty] | 155 | [7 empty] | 155
[22 empty] | 160 | [7 empty] | 160 | [6 empty] | 160 | [7 empty] | 160
[22 empty] | 165 | [7 empty] | 165 | [6 empty] | 165 | [7 empty] | 165
[22 empty] | 170 | [7 empty] | 170 | [6 empty] | 170 | [7 empty] | 170
[22 empty] | 175 | [7 empty] | 175 | [6 empty] | 175 | [7 empty] | 175
[22 empty] | 180 | [7 empty] | 180 | [6 empty] | 180 | [7 empty] | 180
[13 empty] | Давление в камере, Мпа σ3 | Вертикальная нагрузка, Мпа σ1 | Поровое давление, Мпа u
| K0, д.е. | 0.8263518 |  |  |  |  | Коэфф. Точки | [5 empty] | 0.05 | 0.08054786 | [5 empty] | 1 | [6 empty] | σ3,кПа | σ1,кПа | u, кПа |  |  |  | 4
| q_zg, МПа | 0.04131759 | [10 empty] | 0.15 | 0.2225755 | [27 empty] | δ3, Мпа | δ1-δ3, МПа | δ1, МПа | δ1, КПа
|  |  | Модуль деформации, МПа: | [9 empty] | 0.25 | 0.3646032 | [21 empty] | С, МПа:
|  |  | Е0= |  | Точки модуля (полное напр.), МПа |  |  |  | 0.04131759 | 0.06610815 | [25 empty] | φ, град:
|  |  | E50 = |  | qf (полное напр.), МПа |  |  |  | 0.06115575 | [26 empty] | E, Мпа
|  |  | Коэф. Поперечной деформации, ϑ = | [9 empty] | Эффективные значения угла внутреннего трения и удельного сцепления ϕ', С' | [13 empty] | x | 0
[13 empty] | ϕ', град. = | 10 | [12 empty] | y |  |  |  | С, кПа | φ,°
[13 empty] | С', МПа = | 0.004
| Исполнитель: | [6 empty] | Морозов Д.С. |  |  |  |  | Исполнитель: |  |  |  |  | Морозов Д.С.
| Начальник исп. лаборатории: | [6 empty] | Семиколенова Л.Г. |  |  |  |  | Начальник исп. лаборатории: |  |  |  |  | Семиколенова Л.Г.
Лист 1 , всего листов 2 | [11 empty] | Лист 2 , всего листов 2
Частичное воспроизведение протокола испытаний без письменного разрешения ООО «ИнжГео» ЗАПРЕЩАЕТСЯ | [11 empty] | Частичное воспроизведение протокола испытаний без письменного разрешения ООО «ИнжГео» ЗАПРЕЩАЕТСЯ
[5 empty] | второй график |  | первый график | [9 empty] | К Пуассона
dev50 | epsE50 | ind | devE0 | epsE0 | dev | eps | sigma |  | dev1 | eps1 | dev2 | eps2 | dev3 | eps3 |  | Глины
0.01115575 | 0.008444987 |  |  |  | 0 | 0 |  |  | 0 | 0 | 0 | 0 | 0 | 0 |  | < 0 | 0,20-0,30
ind |  |  |  |  | -0.0001688891 | 0.0007003061 |  |  | 0.002047437 | 0.0007637716 | 0.006105105 | 0.0008001087 | 0.009 | 0.0008015374 |  | 0-0,25 | 0,30-0,38
2 |  |  |  |  | 0.003547713 | 0.001400612 |  |  | 0.004094328 | 0.001527543 | 0.01 | 0.001414967 | 0.01421707 | 0.001489035 |  | 0,25< | 0,38-0,45
E0 |  |  |  |  | 0.005035299 | 0.002100918 |  |  | 0.006191672 | 0.002291315 | 0.01436618 | 0.002400326 | 0.02013493 | 0.002233552 |  | Суглинки | 0,35-0,37
epsE0 | devE0 |  |  |  | 0.006197639 | 0.002814996 |  |  | 0.00789047 | 0.003055086 | 0.01835343 | 0.003200435 | 0.02567347 | 0.002978069 |  | Пески и супеси | 0,30-0,35
0.002814996 | 0.006197639 |  |  |  | 0.007046314 | 0.00350153 |  |  | 0.009441721 | 0.003818858 | 0.02104561 | 0.004000544 | 0.03045073 | 0.003722587
[5 empty] | 0.007804375 | 0.004201836 |  |  | 0.01069643 | 0.00458263 | 0.02427169 | 0.004800652 | 0.03528473 | 0.004467104
График E50 |  | График E |  |  | 0.007472504 | 0.004902143 |  |  | 0.012 | 0.005450455 | 0.02716065 | 0.005600761 | 0.03979349 | 0.005211622
eps | q | sigma |  |  | 0.009069598 | 0.005602449 |  |  | 0.0125217 | 0.006110173 | 0.02954149 | 0.00640087 | 0.04409505 | 0.005956139
Горизонтальная линия E50 |  | Касательная |  |  | 0.009614556 | 0.006302755 |  |  | 0.01281146 | 0.006873945 | 0.03244319 | 0.007200978 | 0.04880743 | 0.006700656
0 |  | a | b |  | 0.008126276 | 0.007003061 |  |  | 0.01331034 | 0.007637716 | 0.03419472 | 0.008001087 | 0.05184865 | 0.007445174
|  |  | 0 |  | 0.01062365 | 0.007703367 |  |  | 0.01375159 | 0.008401488 | 0.03628776 | 0.008557667 | 0.05730159 | 0.008505439
Вертикальная линия E50 |  | p1 и p2 |  |  | 0.01115575 | 0.008444987 |  |  | 0.01386842 | 0.009165259 | 0.03836414 | 0.009601305 | 0.05883183 | 0.008934208
| 0 | 0 |  |  | 0.01164473 | 0.009103979 |  |  | 0.01419406 | 0.009929031 | 0.0412165 | 0.01040141 | 0.06162737 | 0.009678726
[5 empty] | 0.01117834 | 0.009804285 |  |  | 0.01476174 | 0.0106928 | 0.04327595 | 0.01120152 | 0.06463262 | 0.01042324
Касательная линия E50 |  |  |  |  | 0.01272334 | 0.01050459 |  |  | 0.01527393 | 0.01156248 | 0.04523015 | 0.01200163 | 0.06823309 | 0.01116776
0 | 0 | Горизонтальная 1 |  |  | 0.01327667 | 0.0112049 |  |  | 0.01565584 | 0.01222035 | 0.04746675 | 0.01280174 | 0.07181424 | 0.01191228
[5 empty] | 0.01183528 | 0.0119052 |  |  | 0.01631943 | 0.01298412 | 0.0490734 | 0.01360185 | 0.07456156 | 0.0126568
Горизонтальная линия qкр |  |  |  |  | 0.0123961 | 0.01260551 |  |  | 0.01717959 | 0.01374789 | 0.05133775 | 0.01440196 | 0.07766053 | 0.01340131
Горизонтальная линия q |  | Горизонтальная 2 |  |  | 0.01495607 | 0.01330582 |  |  | 0.01802029 | 0.01451166 | 0.05374747 | 0.01520207 | 0.08009661 | 0.01414583
0 |  | 0 |  |  | 0.01451214 | 0.01400612 |  |  | 0.01872548 | 0.01527543 | 0.0553902 | 0.01600217 | 0.08385531 | 0.01489035
[5 empty] | 0.01406123 | 0.01470643 |  |  | 0.01977915 | 0.0160392 | 0.05725359 | 0.01680228 | 0.08702208 | 0.01563486
Вертикальная линия q |  |  |  |  | 0.01660029 | 0.01540673 |  |  | 0.02086524 | 0.01680298 | 0.0592253 | 0.01760239 | 0.08968242 | 0.01637938
| 0 |  |  |  | 0.01712626 | 0.01610704 |  |  | 0.02166773 | 0.01756675 | 0.06079299 | 0.0184025 | 0.0924218 | 0.0171239
[5 empty] | 0.01563608 | 0.01680735 |  |  | 0.02277059 | 0.01833052 | 0.0626443 | 0.01920261 | 0.0943257 | 0.01786842
[5 empty] | 0.01712668 | 0.01750765 |  |  | 0.02365778 | 0.01909429 | 0.06406689 | 0.02000272 | 0.0967796 | 0.01861293
[5 empty] | 0.01659501 | 0.01820796 |  |  | 0.02471326 | 0.01985806 | 0.06504841 | 0.02080283 | 0.09836897 | 0.01935745
[5 empty] | 0.019038 | 0.01890826 |  |  | 0.02572101 | 0.02062183 | 0.06637652 | 0.02160294 | 0.1003793 | 0.02010197
[5 empty] | 0.0174526 | 0.01960857 |  |  | 0.02636498 | 0.02138561 | 0.06733886 | 0.02240304 | 0.1026961 | 0.02084649
[5 empty] | 0.01983574 | 0.02030888 |  |  | 0.02712915 | 0.02214938 | 0.0678231 | 0.02320315 | 0.1049048 | 0.021591
[5 empty] | 0.01818436 | 0.02100918 |  |  | 0.02799747 | 0.02291315 | 0.06871688 | 0.02400326 | 0.1057909 | 0.02233552
[5 empty] | 0.0194954 | 0.02170949 |  |  | 0.02835392 | 0.02367692 | 0.06880786 | 0.02480337 | 0.1063398 | 0.02308004
[5 empty] | 0.01976581 | 0.02240979 |  |  | 0.02888246 | 0.02444069 | 0.0686837 | 0.02560348 | 0.1074372 | 0.02382456
[5 empty] | 0.02099251 | 0.0231101 |  |  | 0.02906705 | 0.02520446 | 0.0693455 | 0.02640359 | 0.1088683 | 0.02456907
[5 empty] | 0.02017245 | 0.02381041 |  |  | 0.02939167 | 0.02596824 | 0.06853264 | 0.0272037 | 0.1092188 | 0.02531359
[5 empty] | 0.02030257 | 0.02451071 |  |  | 0.02937077 | 0.02673201 | 0.06816531 | 0.02800381 | 0.109277 | 0.02605811
[5 empty] | 0.02037981 | 0.02521102 |  |  | 0.0291694 | 0.02749578 | 0.0681621 | 0.02880391 | 0.1080822 | 0.02680262
[5 empty] | 0.02140139 | 0.02591133 |  |  | 0.02879943 | 0.02825955 | 0.06704159 | 0.02960402 | 0.1080677 | 0.02754714
[5 empty] | 0.021386 | 0.02661163 |  |  | 0.02857051 | 0.02902332 | 0.06662237 | 0.03040413 | 0.1072561 | 0.02829166
[5 empty] | 0.0193475 | 0.02731194 |  |  | 0.02839225 | 0.02978709 | 0.06542302 | 0.03120424 | 0.1068698 | 0.02903618
[5 empty] | 0.0212876 | 0.02801224 |  |  | 0.02817431 | 0.03055086 | 0.06466212 | 0.03200435 | 0.1053311 | 0.02978069
[5 empty] | 0.02020801 | 0.02871255 |  |  | 0.0278263 | 0.03131464 | 0.06435826 | 0.03280446 | 0.1051626 | 0.03052521
[5 empty] | 0.01911045 | 0.02941286 |  |  | 0.02755786 | 0.03207841 | 0.06343002 | 0.03360457 | 0.1038866 | 0.03126973
[5 empty] | 0.02099663 | 0.03011316 |  |  | 0.02697863 | 0.03284218 | 0.06239598 | 0.03440467 | 0.1026256 | 0.03201425
[5 empty] | 0.01886825 | 0.03081347 |  |  | 0.02669824 | 0.03360595 | 0.06147472 | 0.03520478 | 0.100502 | 0.03275876
[5 empty] | 0.01872702 | 0.03151377 |  |  | 0.02622632 | 0.03436972 | 0.06038483 | 0.03600489 | 0.09953818 | 0.03350328
[5 empty] | 0.01857467 | 0.03221408 |  |  | 0.0257725 | 0.03513349 | 0.05974489 | 0.036805 | 0.09855661 | 0.0342478
[5 empty] | 0.0184129 | 0.03291439 |  |  | 0.02554642 | 0.03589727 | 0.05907348 | 0.03760511 | 0.09717969 | 0.03499232
[5 empty] | 0.02024343 | 0.03361469 |  |  | 0.02545772 | 0.03666104 | 0.0581892 | 0.03840522 | 0.09532986 | 0.03573683
[5 empty] | 0.01806795 | 0.034315 |  |  | 0.02511601 | 0.03742481 | 0.05731061 | 0.03920533 | 0.09382953 | 0.03648135
[5 empty] | 0.01888819 | 0.0350153 |  |  | 0.02493094 | 0.03818858 | 0.0573563 | 0.04000544 | 0.09320113 | 0.03722587
[5 empty] | 0.01870586 | 0.03571561 |  |  | 0.02491215 | 0.03895235 | 0.05674486 | 0.04080554 | 0.09186708 | 0.03797039
[5 empty] | 0.01752267 | 0.03641592 |  |  | 0.02456925 | 0.03971612 | 0.05619487 | 0.04160565 | 0.09044981 | 0.0387149
[5 empty] | 0.01934033 | 0.03711622 |  |  | 0.02458485 | 0.0404799 | 0.05630862 | 0.04240576 | 0.08977174 | 0.03945942
[5 empty] | 0.01916055 | 0.03781653 |  |  | 0.02473166 | 0.04124367 | 0.05653767 | 0.04320587 | 0.08955529 | 0.04020394
[5 empty] | 0.01798504 | 0.03851683 |  |  | 0.02470767 | 0.04200744 | 0.05667023 | 0.04400598 | 0.08892288 | 0.04094845
[5 empty] | 0.01781551 | 0.03921714 |  |  | 0.02511086 | 0.04277121 | 0.05709849 | 0.04480609 | 0.08809694 | 0.04169297
[5 empty] | 0.01765368 | 0.03991745 |  |  | 0.02503922 | 0.04353498 | 0.05751462 | 0.0456062 | 0.08839983 | 0.04243749
[5 empty] | 0.01750126 | 0.04061775 |  |  | 0.02519074 | 0.04429875 | 0.0585108 | 0.04640631 | 0.08823813 | 0.04318201
[5 empty] | 0.01835995 | 0.04131806 |  |  | 0.02556339 | 0.04506253 | 0.05867923 | 0.04720641 | 0.08939352 | 0.04392652
[5 empty] | 0.01823148 | 0.04201836 |  |  | 0.02575517 | 0.0458263 | 0.05951208 | 0.04800652 | 0.08894736 | 0.04467104
[5 empty] | 0.01711754 | 0.04271867 |  |  | 0.02596407 | 0.04659007 | 0.05980153 | 0.04880663 | 0.090381 | 0.04541556
[5 empty] | 0.01601986 | 0.04341898 |  |  | 0.02588807 | 0.04735384 | 0.06053977 | 0.04960674 | 0.09087577 | 0.04616008
[5 empty] | 0.01594014 | 0.04411928 |  |  | 0.02632515 | 0.04811761 | 0.06181897 | 0.05040685 | 0.09261304 | 0.04690459
[5 empty] | 0.0178801 | 0.04481959 |  |  | 0.02647331 | 0.04888138 | 0.06273132 | 0.05120696 | 0.09377414 | 0.04764911
[5 empty] | 0.01784144 | 0.0455199 |  |  | 0.02683053 | 0.04964516 | 0.063269 | 0.05200707 | 0.09414043 | 0.04839363
[5 empty] | 0.01682589 | 0.0462202 |  |  | 0.02699479 | 0.05040893 | 0.0640242 | 0.05280718 | 0.09639324 | 0.04913815
[5 empty] | 0.01584118 | 0.04692051 |  |  | 0.02726409 | 0.0511727 | 0.06498908 | 0.05360728 | 0.09701394 | 0.04988266
[5 empty] | 0.01589622 | 0.04762081 |  |  | 0.0274364 | 0.05193647 | 0.06565585 | 0.05440739 | 0.09898387 | 0.05062718
[5 empty] | 0.01698794 | 0.04832112 |  |  | 0.02790972 | 0.05270024 | 0.06631667 | 0.0552075 | 0.1001844 | 0.0513717
[5 empty] | 0.01611309 | 0.04902143 |  |  | 0.02808203 | 0.05346401 | 0.06736373 | 0.05600761 | 0.1022968 | 0.05211622
[5 empty] | 0.01726842 | 0.04972173 |  |  | 0.02825132 | 0.05422779 | 0.06868922 | 0.05680772 | 0.1035025 | 0.05286073
[5 empty] | 0.01645069 | 0.05042204 |  |  | 0.02871557 | 0.05499156 | 0.06928531 | 0.05760783 | 0.1049828 | 0.05360525
[5 empty] | 0.01765664 | 0.05112234 |  |  | 0.02897278 | 0.05575533 | 0.06974418 | 0.05840794 | 0.1060191 | 0.05434977
[5 empty] | 0.01888304 | 0.05182265 |  |  | 0.02922092 | 0.0565191 | 0.07065802 | 0.05920805 | 0.1079927 | 0.05509428
[5 empty] | 0.01812663 | 0.05252296 |  |  | 0.02935798 | 0.05728287 | 0.07141901 | 0.06000815 | 0.1084849 | 0.0558388
[5 empty] | 0.01838416 | 0.05322326 |  |  | 0.02958196 | 0.05804664 | 0.07161934 | 0.06080826 | 0.1101772 | 0.05658332
[5 empty] | 0.0176524 | 0.05392357 |  |  | 0.02969083 | 0.05881041 | 0.07257552 | 0.06160837 | 0.1109508 | 0.05732784
[5 empty] | 0.01892809 | 0.05462387 |  |  | 0.03008259 | 0.05957419 | 0.0729932 | 0.06240848 | 0.1125871 | 0.05807235
[5 empty] | 0.02020799 | 0.05532418 |  |  | 0.03035521 | 0.06033796 | 0.07354535 | 0.06320859 | 0.1124675 | 0.05881687
[5 empty] | 0.02048885 | 0.05602449 |  |  | 0.03054786 | 0.06110173 | 0.07421029 | 0.0640087 | 0.1134733 | 0.05956139
[5 empty] | 0.02076742 | 0.05672479 |  |  | 0.03054137 | 0.0618655 | 0.07488503 | 0.06480881 | 0.1137858 | 0.06030591
[5 empty] | 0.02104045 | 0.0574251 |  |  | 0.03047651 | 0.06262927 | 0.07526661 | 0.06560891 | 0.1146032 | 0.06105042
[5 empty] | 0.0203047 | 0.0581254 |  |  | 0.03091289 | 0.06339304 | 0.07615207 | 0.06640902 | 0.114003 | 0.06179494
[5 empty] | 0.02055693 | 0.05882571 |  |  | 0.0308501 | 0.06415682 | 0.07673843 | 0.06720913 | 0.1146022 | 0.06253946
[5 empty] | 0.02179387 | 0.05952602 |  |  | 0.03088778 | 0.06492059 | 0.07702273 | 0.06800924 | 0.1143005 | 0.06328398
[5 empty] | 0.0200123 | 0.06022632 |  |  | 0.03112552 | 0.06568436 | 0.077902 | 0.06880935 | 0.1136981 | 0.06402849
[5 empty] | 0.02020895 | 0.06092663 |  |  | 0.03136293 | 0.06644813 | 0.07797327 | 0.06960946 | 0.1135949 | 0.06477301
[5 empty] | 0.0223115 | 0.06162694 |  |  | 0.03149964 | 0.0672119 | 0.07893358 | 0.07040957 | 0.114591 | 0.06551753
[5 empty] | 0.02255892 | 0.06232724 |  |  | 0.03143524 | 0.06797567 | 0.07907995 | 0.07120968 | 0.1140862 | 0.06626205
[5 empty] | 0.02173941 | 0.06302755 |  |  | 0.03156936 | 0.06873945 | 0.07940942 | 0.07200978 | 0.1139806 | 0.06700656
[5 empty] | 0.02092402 | 0.06372785 |  |  | 0.0317016 | 0.06950322 | 0.08061901 | 0.07280989 | 0.1137742 | 0.06775108
[5 empty] | 0.02311171 | 0.06442816 |  |  | 0.03193157 | 0.07026699 | 0.08060577 | 0.07361 | 0.114467 | 0.0684956
[5 empty] | 0.02130144 | 0.06512847 |  |  | 0.03195889 | 0.07103076 | 0.08146672 | 0.07441011 | 0.114359 | 0.06924011
[5 empty] | 0.02149215 | 0.06582877 |  |  | 0.03208317 | 0.07179453 | 0.0819989 | 0.07521022 | 0.1136502 | 0.06998463
[5 empty] | 0.0236828 | 0.06652908 |  |  | 0.03230402 | 0.0725583 | 0.08209933 | 0.07601033 | 0.1137406 | 0.07072915
[5 empty] | 0.02287235 | 0.06722938 |  |  | 0.03242104 | 0.07332208 | 0.08246506 | 0.07681044 | 0.1144301 | 0.07147367
[5 empty] | 0.02205975 | 0.06792969 |  |  | 0.03263386 | 0.07408585 | 0.0825931 | 0.07761055 | 0.1145188 | 0.07221818
[5 empty] | 0.02324396 | 0.06863 |  |  | 0.03254208 | 0.07484962 | 0.0831805 | 0.07841065 | 0.1145067 | 0.0729627
[5 empty] | 0.02242393 | 0.0693303 |  |  | 0.03264531 | 0.07561339 | 0.08332428 | 0.07921076 | 0.1143937 | 0.07370722
[5 empty] | 0.02259861 | 0.07003061 |  |  | 0.03304317 | 0.07637716 | 0.08352149 | 0.08001087 | 0.1134799 | 0.07445174
[5 empty] | 0.02376696 | 0.07073091 |  |  | 0.03303526 | 0.07714093 | 0.08356914 | 0.08081098 | 0.1133652 | 0.07519625
[5 empty] | 0.02492794 | 0.07143122 |  |  | 0.03312121 | 0.07790471 | 0.08346427 | 0.08161109 | 0.1144497 | 0.07594077
[5 empty] | 0.02408049 | 0.07213153 |  |  | 0.03310061 | 0.07866848 | 0.08390392 | 0.0824112 | 0.1134333 | 0.07668529
[5 empty] | 0.02522358 | 0.07283183 |  |  | 0.03307308 | 0.07943225 | 0.08367704 | 0.08321131 | 0.114216 | 0.07742981
[5 empty] | 0.02535616 | 0.07353214 |  |  | 0.03323824 | 0.08019602 | 0.08326879 | 0.08401142 | 0.1133978 | 0.07817432
[5 empty] | 0.02547717 | 0.07423244 |  |  | 0.03349569 | 0.08095979 | 0.08378302 | 0.08481152 | 0.1135788 | 0.07891884
[5 empty] | 0.02558559 | 0.07493275 |  |  | 0.03354504 | 0.08172356 | 0.08322403 | 0.08561163 | 0.1139589 | 0.07966336
[5 empty] | 0.02368036 | 0.07563306 |  |  | 0.03328592 | 0.08248733 | 0.08249611 | 0.08641174 | 0.1140381 | 0.08040787
[5 empty] | 0.02576043 | 0.07633336 |  |  | 0.03361792 | 0.08325111 | 0.08220358 | 0.08721185 | 0.1140164 | 0.08115239
[5 empty] | 0.02482476 | 0.07703367 |  |  | 0.03334065 | 0.08401488 | 0.08205074 | 0.08801196 | 0.1138939 | 0.08189691
[5 empty] | 0.02587231 | 0.07773398 |  |  | 0.03365374 | 0.08477865 | 0.08124188 | 0.08881207 | 0.1136704 | 0.08264143
[5 empty] | 0.02490203 | 0.07843428 |  |  | 0.03365658 | 0.08554242 | 0.08098132 | 0.08961218 | 0.113146 | 0.08338594
[5 empty] | 0.02491288 | 0.07913459 |  |  | 0.03344199 | 0.08630619 | 0.08047336 | 0.09041228 | 0.1134207 | 0.08413046
[5 empty] | 0.02590389 | 0.07983489 |  |  | 0.03330729 | 0.08706996 | 0.07952229 | 0.09121239 | 0.1140945 | 0.08487498
[5 empty] | 0.02387538 | 0.0805352 |  |  | 0.0333533 | 0.08783374 | 0.07873243 | 0.0920125 | 0.1134673 | 0.0856195
[5 empty] | 0.0258283 | 0.08123551 |  |  | 0.03328086 | 0.08859751 | 0.07850808 | 0.09281261 | 0.1139392 | 0.08636401
[5 empty] | 0.02376362 | 0.08193581 |  |  | 0.03319081 | 0.08936128 | 0.07755353 | 0.09361272 | 0.1132102 | 0.08710853
[5 empty] | 0.02368227 | 0.08263612 |  |  | 0.03318399 | 0.09012505 | 0.0767731 | 0.09441283 | 0.1137803 | 0.08785305
[5 empty] | 0.02558521 | 0.08333642 |  |  | 0.03296122 | 0.09088882 | 0.07577108 | 0.09521294 | 0.1140494 | 0.08859757
[5 empty] | 0.02447339 | 0.08403673 |  |  | 0.03282335 | 0.09165259 | 0.07485178 | 0.09601305 | 0.1131175 | 0.08934208
[5 empty] | 0.02334776 | 0.08473704 |  |  | 0.03287121 | 0.09241637 | 0.0741195 | 0.09681315 | 0.1133848 | 0.0900866
[5 empty] | 0.02320928 | 0.08543734 |  |  | 0.03260564 | 0.09318014 | 0.07377855 | 0.09761326 | 0.1128022 | 0.09083112
[5 empty] | 0.02305889 | 0.08613765 |  |  | 0.03252747 | 0.09394391 | 0.07253322 | 0.09841337 | 0.1126176 | 0.09157564
[5 empty] | 0.02289755 | 0.08683795 |  |  | 0.03233754 | 0.09470768 | 0.07138783 | 0.09921348 | 0.1133388 | 0.09232015
[5 empty] | 0.02272621 | 0.08753826 |  |  | 0.03183669 | 0.09547145 | 0.07124668 | 0.1000136 | 0.1124736 | 0.09306467
[5 empty] | 0.02354581 | 0.08823857 |  |  | 0.03192574 | 0.09623522 | 0.06981406 | 0.1008137 | 0.1123301 | 0.09380919
[5 empty] | 0.02335732 | 0.08893887 |  |  | 0.03170555 | 0.096999 | 0.06959428 | 0.1016138 | 0.1114161 | 0.0945537
[5 empty] | 0.02216169 | 0.08963918 |  |  | 0.03147693 | 0.09776277 | 0.06809165 | 0.1024139 | 0.1105396 | 0.09529822
[5 empty] | 0.02395985 | 0.09033948 |  |  | 0.03124074 | 0.09852654 | 0.06781046 | 0.103214 | 0.1098085 | 0.09604274
[5 empty] | 0.02175278 | 0.09103979 |  |  | 0.0309978 | 0.09929031 | 0.06665503 | 0.1040141 | 0.1100308 | 0.09678726
[5 empty] | 0.02154141 | 0.0917401 |  |  | 0.03044895 | 0.1000541 | 0.06652965 | 0.1048142 | 0.1094144 | 0.09753177
[5 empty] | 0.0233267 | 0.0924404 |  |  | 0.03019502 | 0.1008179 | 0.06563862 | 0.1056144 | 0.1083671 | 0.09827629
[5 empty] | 0.0231096 | 0.09314071 |  |  | 0.03013686 | 0.1015816 | 0.06498626 | 0.1064145 | 0.107697 | 0.09902081
[5 empty] | 0.02089106 | 0.09384102 |  |  | 0.0298753 | 0.1023454 | 0.06427686 | 0.1072146 | 0.106112 | 0.09976533
[5 empty] | 0.02267204 | 0.09454132 |  |  | 0.02951117 | 0.1031092 | 0.06361473 | 0.1080147 | 0.10572 | 0.1005098
[5 empty] | 0.02145348 | 0.09524163 |  |  | 0.0294453 | 0.1038729 | 0.06320417 | 0.1088148 | 0.105229 | 0.1012544
[5 empty] | 0.02223634 | 0.09594193 |  |  | 0.02917855 | 0.1046367 | 0.0629435 | 0.1096149 | 0.1040468 | 0.1019989
[5 empty] | 0.02202157 | 0.09664224 |  |  | 0.02891174 | 0.1054005 | 0.06249253 | 0.110415 | 0.1035815 | 0.1027434
[5 empty] | 0.01981012 | 0.09734255 |  |  | 0.0285457 | 0.1061643 | 0.06144304 | 0.1112151 | 0.1030408 | 0.1034879
[5 empty] | 0.02060294 | 0.09804285 |  |  | 0.02838128 | 0.106928 | 0.06099517 | 0.1120152 | 0.1015329 | 0.1042324
[5 empty] | 0.01940098 | 0.09874316 |  |  | 0.0280193 | 0.1076918 | 0.06104901 | 0.1128153 | 0.1008656 | 0.1049769
[5 empty] | 0.0202052 | 0.09944346 |  |  | 0.02756062 | 0.1084556 | 0.06050469 | 0.1136154 | 0.1007468 | 0.1057215
[5 empty] | 0.01901654 | 0.1001438 |  |  | 0.02760605 | 0.1092193 | 0.05986232 | 0.1144155 | 0.1006845 | 0.106466
[5 empty] | 0.02083596 | 0.1008441 |  |  | 0.02715644 | 0.1099831 | 0.05932199 | 0.1152157 | 0.09988655 | 0.1072105
[5 empty] | 0.01966441 | 0.1015444 |  |  | 0.02711231 | 0.1107469 | 0.05948384 | 0.1160158 | 0.09936098 | 0.107955
[5 empty] | 0.02050285 | 0.1022447 |  |  | 0.02686737 | 0.1115107 | 0.05854797 | 0.1168159 | 0.09871568 | 0.1086995
[5 empty] | 0.02035221 | 0.102945 |  |  | 0.02631889 | 0.1122744 | 0.05831449 | 0.117616 | 0.0990544 | 0.1094441
[5 empty] | 0.01821346 | 0.1036453 |  |  | 0.02616688 | 0.1130382 | 0.05768351 | 0.1184161 | 0.09861742 | 0.1101886
[5 empty] | 0.01808754 | 0.1043456 |  |  | 0.02591135 | 0.113802 | 0.05765516 | 0.1192162 | 0.09838298 | 0.1109331
[5 empty] | 0.01897541 | 0.1050459 |  |  | 0.02585231 | 0.1145657 | 0.05722953 | 0.1200163 | 0.09825117 | 0.1116776
[5 empty] | 0.01987801 | 0.1057462 |  |  | 0.02528977 | 0.1153295 | 0.05690674 | 0.1208164 | 0.09722208 | 0.1124221
[5 empty] | 0.01779631 | 0.1064465 |  |  | 0.02522375 | 0.1160933 | 0.0560869 | 0.1216165 | 0.09759577 | 0.1131666
[5 empty] | 0.01973125 | 0.1071468 |  |  | 0.02485426 | 0.1168571 | 0.05577013 | 0.1224166 | 0.09747234 | 0.1139112
[5 empty] | 0.01968378 | 0.1078471 |  |  | 0.02478131 | 0.1176208 | 0.05525653 | 0.1232167 | 0.09675187 | 0.1146557
[5 empty] | 0.01965486 | 0.1085474 |  |  | 0.02430491 | 0.1183846 | 0.05464622 | 0.1240169 | 0.09743442 | 0.1154002
[5 empty] | 0.01864537 | 0.1092477 |  |  | 0.02412508 | 0.1191484 | 0.05453932 | 0.124817 | 0.0971201 | 0.1161447
[5 empty] | 0.0196445 | 0.1099481 |  |  | 0.02384182 | 0.1199121 | 0.05413593 | 0.1256171 | 0.09630897 | 0.1168892
[5 empty] | 0.01964365 | 0.1106484 |  |  | 0.02335515 | 0.1206759 | 0.05343616 | 0.1264172 | 0.09680113 | 0.1176337
[5 empty] | 0.01764282 | 0.1113487 |  |  | 0.02336508 | 0.1214397 | 0.05294013 | 0.1272173 | 0.09609664 | 0.1183783
[5 empty] | 0.01764201 | 0.112049 |  |  | 0.02307163 | 0.1222035 | 0.05274794 | 0.1280174 | 0.0958956 | 0.1191228
[5 empty] | 0.01764122 | 0.1127493 |  |  | 0.0224748 | 0.1229672 | 0.05275972 | 0.1288175 | 0.09599808 | 0.1198673
[5 empty] | 0.01764044 | 0.1134496 |  |  | 0.02247461 | 0.123731 | 0.05247558 | 0.1296176 | 0.09490416 | 0.1206118
[5 empty] | 0.01963969 | 0.1141499 |  |  | 0.02187107 | 0.1244948 | 0.05209561 | 0.1304177 | 0.09491393 | 0.1213563
[5 empty] | 0.01763897 | 0.1148502 |  |  | 0.02186418 | 0.1252585 | 0.05131995 | 0.1312178 | 0.09562747 | 0.1221008
[5 empty] | 0.01963826 | 0.1155505 |  |  | 0.02145398 | 0.1260223 | 0.05124869 | 0.1320179 | 0.09474486 | 0.1228454
[5 empty] | 0.01763757 | 0.1162508 |  |  | 0.02124046 | 0.1267861 | 0.05038196 | 0.132818 | 0.09446618 | 0.1235899
[5 empty] | 0.0176369 | 0.1169511 |  |  | 0.02092363 | 0.1275499 | 0.05021985 | 0.1336182 | 0.09459151 | 0.1243344
[5 empty] | 0.01763625 | 0.1176514 |  |  | 0.02060352 | 0.1283136 | 0.0499625 | 0.1344183 | 0.09472093 | 0.1250789
[5 empty] | 0.01763562 | 0.1183517 |  |  | 0.02028012 | 0.1290774 | 0.04921 | 0.1352184 | 0.09375453 | 0.1258234
[5 empty] | 0.01963502 | 0.119052 |  |  | 0.01995346 | 0.1298412 | 0.04886247 | 0.1360185 | 0.09409239 | 0.126568
[5 empty] | 0.01763443 | 0.1197523 |  |  | 0.01932355 | 0.1306049 | 0.04912002 | 0.1368186 | 0.09383458 | 0.1273125
[5 empty] | 0.01963386 | 0.1204526 |  |  | 0.0191904 | 0.1313687 | 0.04868277 | 0.1376187 | 0.09418119 | 0.128057
[5 empty] | 0.01963332 | 0.121153 |  |  | 0.01875401 | 0.1321325 | 0.04855082 | 0.1384188 | 0.0937323 | 0.1288015
[5 empty] | 0.01863279 | 0.1218533 |  |  | 0.01851441 | 0.1328963 | 0.04802429 | 0.1392189 | 0.09348799 | 0.129546
[5 empty] | 0.01863229 | 0.1225536 |  |  | 0.01807161 | 0.13366 | 0.04730328 | 0.140019 | 0.09324834 | 0.1302905
[5 empty] | 0.01763181 | 0.1232539 |  |  | 0.01762561 | 0.1344238 | 0.04688792 | 0.1408191 | 0.09361344 | 0.1310351
[5 empty] | 0.01763134 | 0.1239542 |  |  | 0.01727642 | 0.1351876 | 0.04687832 | 0.1416192 | 0.09288336 | 0.1317796
[5 empty] | 0.0186309 | 0.1246545 |  |  | 0.01692407 | 0.1359513 | 0.04667458 | 0.1424194 | 0.09335819 | 0.1325241
[5 empty] | 0.01963048 | 0.1253548 |  |  | 0.01656857 | 0.1367151 | 0.04597681 | 0.1432195 | 0.09323801 | 0.1332686
[5 empty] | 0.01763007 | 0.1260551 |  |  | 0.01630991 | 0.1374789 | 0.04568514 | 0.1440196 | 0.0924229 | 0.1340131
[5 empty] | 0.01962969 | 0.1267554 |  |  | 0.01604813 | 0.1382427 | 0.04539967 | 0.1448197 | 0.09211294 | 0.1347576
[5 empty] | 0.01762933 | 0.1274557 |  |  | 0.01578322 | 0.1390064 | 0.04542051 | 0.1456198 | 0.09250821 | 0.1355022
[5 empty] | 0.01862899 | 0.128156 |  |  | 0.01531521 | 0.1397702 | 0.04524778 | 0.1464199 | 0.09200879 | 0.1362467
[5 empty] | 0.01862867 | 0.1288563 |  |  | 0.0148441 | 0.140534 | 0.04508159 | 0.14722 | 0.09281477 | 0.1369912
[5 empty] | 0.01862837 | 0.1295566 |  |  | 0.0145699 | 0.1412977 | 0.04452205 | 0.1480201 | 0.09222623 | 0.1377357
[5 empty] | 0.0176281 | 0.1302569 |  |  | 0.01409263 | 0.1420615 | 0.04436927 | 0.1488202 | 0.09184324 | 0.1384802
[5 empty] | 0.01862784 | 0.1309572 |  |  | 0.01391231 | 0.1428253 | 0.04452336 | 0.1496203 | 0.09166589 | 0.1392247
[5 empty] | 0.0196276 | 0.1316575 |  |  | 0.01322893 | 0.1435891 | 0.04378444 | 0.1504204 | 0.09199427 | 0.1399693
[5 empty] | 0.01862738 | 0.1323578 |  |  | 0.01304252 | 0.1443528 | 0.04385262 | 0.1512205 | 0.09232844 | 0.1407138
[5 empty] | 0.01962719 | 0.1330582 |  |  | 0.01255308 | 0.1451166 | 0.04322801 | 0.1520207 | 0.0923685 | 0.1414583
[5 empty] | 0.01962701 | 0.1337585 |  |  | 0.01206063 | 0.1458804 | 0.04301072 | 0.1528208 | 0.09191452 | 0.1422028
[5 empty] | 0.01762686 | 0.1344588 |  |  | 0.01196518 | 0.1466442 | 0.04270086 | 0.1536209 | 0.09216658 | 0.1429473
[5 empty] | 0.01862672 | 0.1351591 |  |  | 0.01126675 | 0.1474079 | 0.04249855 | 0.154421 | 0.09132478 | 0.1436919
[5 empty] | 0.01962661 | 0.1358594 |  |  | 0.01116534 | 0.1481717 | 0.0423039 | 0.1552211 | 0.09128918 | 0.1444364
[5 empty] | 0.01762652 | 0.1365597 |  |  | 0.01066096 | 0.1489355 | 0.04261702 | 0.1560212 | 0.09165987 | 0.1451809
[5 empty] | 0.01962644 | 0.13726 |  |  | 0.01035364 | 0.1496992 | 0.04263802 | 0.1568213 | 0.09113694 | 0.1459254
[5 empty] | 0.01962639 | 0.1379603 |  |  | 0.009843373 | 0.150463 | 0.04186702 | 0.1576214 | 0.09102045 | 0.1466699
[5 empty] | 0.01962636 | 0.1386606 |  |  | 0.009330181 | 0.1512268 | 0.04210413 | 0.1584215 | 0.0921105 | 0.1474144
[5 empty] | 0.01962635 | 0.1393609 |  |  | 0.009114074 | 0.1519906 | 0.04164945 | 0.1592216 | 0.09210717 | 0.148159