## 1
Общество с ограниченной ответственностью "Инженерная геология" (ООО "ИнжГео") | [11 empty] | Общество с ограниченной ответственностью "Инженерная геология" (ООО "ИнжГео")
Юр. адрес: 117279, г. Москва, ул. Миклухо-Маклая, 36 а, этаж 5, пом. XXIII к. 76-84 | [11 empty] | Юр. адрес: 117279, г. Москва, ул. Миклухо-Маклая, 36 а, этаж 5, пом. XXIII к. 76-84 | [8 empty] | нагр |  |  | X0 | Y0 | R |  | нагр |  |  |  | X0 | Y0 | R | нагр |  |  |  | X0 | Y0 | R |  | нагр |  |  |  | X0 | Y0 | R
Телефон/факс +7 (495) 132-30-00, Адрес электронной почты inbox@inj-geo.ru | [11 empty] | Телефон/факс +7 (495) 132-30-00, Адрес электронной почты inbox@inj-geo.ru | [12 empty] | 0 | [7 empty] | 0 | [6 empty] | 0 | [7 empty] | 0
[21 empty] | девиатор | [6 empty] | девиатор | [6 empty] | девиатор | [7 empty] | девиатор
Испытательная лаборатория ООО «ИнжГео» | [11 empty] | Испытательная лаборатория ООО «ИнжГео» | [8 empty] | x0 | Угол | X | Y |  |  |  | x0 |  | Угол | X | Y |  |  | x0 |  | Угол | X | Y |  |  |  | x0 |  | Угол | X | Y
Адрес места осуществления деятельности лаборатории: г. Москва, просп. Вернадского, д. 51, стр. 1 | [11 empty] | Адрес места осуществления деятельности лаборатории: г. Москва, просп. Вернадского, д. 51, стр. 1 | [9 empty] | 0 | [7 empty] | 0 | [6 empty] | 0 | [7 empty] | 0
Телефон +7(910)4557682, E-mail: slg85@mail.ru | [11 empty] | Телефон +7(910)4557682, E-mail: slg85@mail.ru | [9 empty] | 5 | [7 empty] | 5 | [6 empty] | 5 | [7 empty] | 5
[22 empty] | 10 | [7 empty] | 10 | [6 empty] | 10 | [7 empty] | 10
[12 empty] | Протокол испытаний № 13-63/210 от 27-05-2023 | [9 empty] | 15 | [7 empty] | 15 | [6 empty] | 15 | [7 empty] | 15
[22 empty] | 20 | [7 empty] | 20 | [6 empty] | 20 | [7 empty] | 20
[12 empty] | Наименование и адрес заказчика: Переход трубопровода через р. Енисей | [9 empty] | 25 | [7 empty] | 25 | [6 empty] | 25 | [7 empty] | 25
[12 empty] | Наименование объекта: ООО Регионстрой | [9 empty] | 30 | [7 empty] | 30 | [6 empty] | 30 | [7 empty] | 30
Наименование используемого метода/методики: ГОСТ 12248.4-2020 | [11 empty] | Наименование используемого метода/методики: ГОСТ 12248.3-2020 | [9 empty] | 35 | [7 empty] | 35 | [6 empty] | 35 | [7 empty] | 35
Условия проведения испытания: температура окружающей среды (18 - 25)0С, влажность воздуха (40 - 75)% | [11 empty] | Условия проведения испытания: температура окружающей среды (18 - 25)0С, влажность воздуха (40 - 75)% | [9 empty] | 40 | [7 empty] | 40 | [6 empty] | 40 | [7 empty] | 40
[12 empty] | Дата получение объекта подлежащего испытаниям: 30-04-2023 | [9 empty] | 45 | [7 empty] | 45 | [6 empty] | 45 | [7 empty] | 45
[12 empty] | Дата испытания: 25.10.2022-19.11.2210 | [9 empty] | 50 | [7 empty] | 50 | [6 empty] | 50 | [7 empty] | 50
[22 empty] | 55 | [7 empty] | 55 | [6 empty] | 55 | [7 empty] | 55
Испытание грунтов методом трехосного сжатия | [11 empty] | Испытание грунтов методом трехосного сжатия | [9 empty] | 60 | [7 empty] | 60 | [6 empty] | 60 | [7 empty] | 60
[22 empty] | 65 | [7 empty] | 65 | [6 empty] | 65 | [7 empty] | 65
Лабораторный номер: | [6 empty] | We, д.е. = |  |  |  |  | Лабораторный номер: |  | 1245 |  |  |  | We, д.е. = | 0.526094372 |  |  | 70 | [7 empty] | 70 | [6 empty] | 70 | [7 empty] | 70
Номер скважины: | [6 empty] | ρ, г/см3 = |  |  |  |  | Номер скважины: |  | BH-117 |  |  |  | ρ, г/см3 = | 1.5 |  |  | 75 | [7 empty] | 75 | [6 empty] | 75 | [7 empty] | 75
Глубина отбора, м: | [6 empty] | ρs, г/см3 = |  |  |  |  | Глубина отбора, м: |  | 3.3 |  |  |  | ρs, г/см3 = | 2.73 |  |  | 80 | [7 empty] | 80 | [6 empty] | 80 | [7 empty] | 80
Наименование грунта: | [6 empty] | e, д.е. = |  |  |  |  | Наименование грунта: |  | Суглинок, после оттаивания текучий, легкий песчанистый |  |  |  | e, д.е. = | 1.777492 |  |  | 85 | [7 empty] | 85 | [6 empty] | 85 | [7 empty] | 85
Схема проведения опыта: | [6 empty] | IL, д.е. = |  |  |  |  | Схема проведения опыта: |  | КД |  |  |  | IL, д.е. = | 3.471 |  |  | 90 | [7 empty] | 90 | [6 empty] | 90 | [7 empty] | 90
[22 empty] | 95 | [7 empty] | 95 | [6 empty] | 95 | [7 empty] | 95
[22 empty] | 100 | [7 empty] | 100 | [6 empty] | 100 | [7 empty] | 100
Результаты испытаний | [11 empty] | Результаты испытаний | [9 empty] | 105 | [7 empty] | 105 | [6 empty] | 105 | [7 empty] | 105
[22 empty] | 110 | [7 empty] | 110 | [6 empty] | 110 | [7 empty] | 110
[22 empty] | 115 | [7 empty] | 115 | [6 empty] | 115 | [7 empty] | 115
[22 empty] | 120 | [7 empty] | 120 | [6 empty] | 120 | [7 empty] | 120
[22 empty] | 125 | [7 empty] | 125 | [6 empty] | 125 | [7 empty] | 125
[22 empty] | 130 | [7 empty] | 130 | [6 empty] | 130 | [7 empty] | 130
[22 empty] | 135 | [7 empty] | 135 | [6 empty] | 135 | [7 empty] | 135
[22 empty] | 140 | [7 empty] | 140 | [6 empty] | 140 | [7 empty] | 140
[22 empty] | 145 | [7 empty] | 145 | [6 empty] | 145 | [7 empty] | 145
[22 empty] | 150 | [7 empty] | 150 | [6 empty] | 150 | [7 empty] | 150
[22 empty] | 155 | [7 empty] | 155 | [6 empty] | 155 | [7 empty] | 155
[22 empty] | 160 | [7 empty] | 160 | [6 empty] | 160 | [7 empty] | 160
[22 empty] | 165 | [7 empty] | 165 | [6 empty] | 165 | [7 empty] | 165
[22 empty] | 170 | [7 empty] | 170 | [6 empty] | 170 | [7 empty] | 170
[22 empty] | 175 | [7 empty] | 175 | [6 empty] | 175 | [7 empty] | 175
[22 empty] | 180 | [7 empty] | 180 | [6 empty] | 180 | [7 empty] | 180
[13 empty] | Давление в камере, Мпа σ3 | Вертикальная нагрузка, Мпа σ1 | Поровое давление, Мпа u
| K0, д.е. | 0.8263518 |  |  |  |  | Коэфф. Точки | [5 empty] | 1 | 1.444112 | [5 empty] | 1 | [6 empty] | σ3,кПа | σ1,кПа | u, кПа |  |  |  | 4
| q_zg, МПа | 0.8263518 | [10 empty] | 1.1 | 1.586139 | [27 empty] | δ3, Мпа | δ1-δ3, МПа | δ1, МПа | δ1, КПа
|  |  | Модуль деформации, МПа: | [9 empty] | 1.2 | 1.728167 | [21 empty] | С, МПа:
|  |  | Е0= |  | Точки модуля (полное напр.), МПа |  |  |  | 0.8263518 | 1.322163 | [25 empty] | φ, град:
|  |  | E50 = |  | qf (полное напр.), МПа |  |  |  | 1.89246 | [26 empty] | E, Мпа
|  |  | Коэф. Поперечной деформации, ϑ = | [9 empty] | Эффективные значения угла внутреннего трения и удельного сцепления ϕ', С' | [13 empty] | x | 0
[13 empty] | ϕ', град. = | 10 | [12 empty] | y |  |  |  | С, кПа | φ,°
[13 empty] | С', МПа = | 0.01
| Исполнитель: | [6 empty] | Морозов Д.С. |  |  |  |  | Исполнитель: |  |  |  |  | Морозов Д.С.
| Начальник исп. лаборатории: | [6 empty] | Семиколенова Л.Г. |  |  |  |  | Начальник исп. лаборатории: |  |  |  |  | Семиколенова Л.Г.
Лист 1 , всего листов 2 | [11 empty] | Лист 2 , всего листов 2
Частичное воспроизведение протокола испытаний без письменного разрешения ООО «ИнжГео» ЗАПРЕЩАЕТСЯ | [11 empty] | Частичное воспроизведение протокола испытаний без письменного разрешения ООО «ИнжГео» ЗАПРЕЩАЕТСЯ
[5 empty] | второй график |  | первый график | [9 empty] | К Пуассона
dev50 | epsE50 | ind | devE0 | epsE0 | dev | eps | sigma |  | dev1 | eps1 | dev2 | eps2 | dev3 | eps3 |  | Глины
0.89246 | 0.01208388 |  |  |  | 0 | 0 |  |  | 0.009 | 7.311585e-05 | 0 | 0 | 0 | 0 |  | < 0 | 0,20-0,30
ind |  |  |  |  | -0.006276048 | 0.000760895 |  |  | 0.07041786 | 0.0007351146 | 0.1098607 | 0.0007355609 | 0.082 | 0.0005843567 |  | 0-0,25 | 0,30-0,38
2 |  |  |  |  | 0.04843724 | 0.00152179 |  |  | 0.1389751 | 0.001470229 | 0.182 | 0.001429947 | 0.1630751 | 0.001470848 |  | 0,25< | 0,38-0,45
E0 |  |  |  |  | 0.1431292 | 0.002282685 |  |  | 0.1899987 | 0.002205344 | 0.2162141 | 0.002206683 | 0.2234013 | 0.002206273 |  | Суглинки | 0,35-0,37
epsE0 | devE0 |  |  |  | 0.3987892 | 0.00304358 |  |  | 0.2220558 | 0.00300663 | 0.2430697 | 0.003182937 | 0.2640835 | 0.003136565 |  | Пески и супеси | 0,30-0,35
0.004027961 | 0.4958111 |  |  |  | 0.4958111 | 0.004027961 |  |  | 0.2300559 | 0.003675573 | 0.2496132 | 0.003677804 | 0.2739211 | 0.003677121
[5 empty] | 0.4690075 | 0.00456537 |  |  | 0.2422288 | 0.004410687 | 0.2570092 | 0.004413365 | 0.2823399 | 0.004412545
График E50 |  | График E |  |  | 0.4083386 | 0.005326265 |  |  | 0.2515343 | 0.005145802 | 0.2674438 | 0.005148926 | 0.2988431 | 0.005147969
eps | q | sigma |  |  | 0.6217742 | 0.00608716 |  |  | 0.2604778 | 0.005880917 | 0.2789179 | 0.005884487 | 0.3090361 | 0.005883394
Горизонтальная линия E50 |  | Касательная |  |  | 0.6250586 | 0.006848055 |  |  | 0.2743648 | 0.006616031 | 0.2910325 | 0.006620048 | 0.3231246 | 0.006618818
0 |  | a | b |  | 0.6799364 | 0.00760895 |  |  | 0.2830007 | 0.007351146 | 0.2969885 | 0.007355609 | 0.3349143 | 0.007354242
|  |  | 0 |  | 0.5701519 | 0.008369845 |  |  | 0.2934909 | 0.00808626 | 0.3064868 | 0.008091169 | 0.3436108 | 0.008089666
Вертикальная линия E50 |  | p1 и p2 |  |  | 0.6434497 | 0.00913074 |  |  | 0.2986408 | 0.008821375 | 0.3150283 | 0.00882673 | 0.3534197 | 0.00882509
| 0 | 0 |  |  | 0.7715741 | 0.009891635 |  |  | 0.306756 | 0.00955649 | 0.3239141 | 0.009562291 | 0.3636467 | 0.009560514
[5 empty] | 0.7562696 | 0.01065253 |  |  | 0.3151418 | 0.0102916 | 0.3351449 | 0.01029785 | 0.3750974 | 0.01029594
Касательная линия E50 |  |  |  |  | 0.7652807 | 0.01141342 |  |  | 0.3253037 | 0.01102672 | 0.3432218 | 0.01103341 | 0.3841775 | 0.01103136
0 | 0 | Горизонтальная 1 |  |  | 0.89246 | 0.01208388 |  |  | 0.332247 | 0.01176183 | 0.3538457 | 0.01176897 | 0.3921926 | 0.01176679
[5 empty] | 0.8156324 | 0.01293521 |  |  | 0.3383773 | 0.01249695 | 0.3575174 | 0.01250453 | 0.3989482 | 0.01250221
Горизонтальная линия qкр |  |  |  |  | 0.8128639 | 0.01369611 |  |  | 0.3466 | 0.01323206 | 0.368238 | 0.0132401 | 0.4082502 | 0.01323764
Горизонтальная линия q |  | Горизонтальная 2 |  |  | 0.9699114 | 0.014457 |  |  | 0.3560204 | 0.01396718 | 0.3722083 | 0.01397566 | 0.420204 | 0.01397306
0 |  | 0 |  |  | 1.003645 | 0.0152179 |  |  | 0.3622441 | 0.01470229 | 0.3791294 | 0.01471122 | 0.4243153 | 0.01470848
[5 empty] | 0.9599334 | 0.01597879 |  |  | 0.3665765 | 0.01543741 | 0.387102 | 0.01544678 | 0.4337898 | 0.01544391
Вертикальная линия q |  |  |  |  | 1.020647 | 0.01673969 |  |  | 0.3740229 | 0.01617252 | 0.3954272 | 0.01618234 | 0.4380332 | 0.01617933
| 0 |  |  |  | 1.047657 | 0.01750058 |  |  | 0.3789889 | 0.01690764 | 0.4032058 | 0.0169179 | 0.4441509 | 0.01691476
[5 empty] | 1.05683 | 0.01826148 |  |  | 0.3836799 | 0.01764275 | 0.4090388 | 0.01765346 | 0.4508488 | 0.01765018
[5 empty] | 1.062039 | 0.01902237 |  |  | 0.3879012 | 0.01837786 | 0.4111272 | 0.01838902 | 0.4577323 | 0.0183856
[5 empty] | 1.107152 | 0.01978327 |  |  | 0.3916584 | 0.01911298 | 0.4204719 | 0.01912458 | 0.4628072 | 0.01912103
[5 empty] | 1.262039 | 0.02054416 |  |  | 0.3987569 | 0.01984809 | 0.4252737 | 0.01986014 | 0.4703791 | 0.01985645
[5 empty] | 1.17157 | 0.02130506 |  |  | 0.4020021 | 0.02058321 | 0.4271336 | 0.0205957 | 0.4767536 | 0.02059188
[5 empty] | 1.238615 | 0.02206595 |  |  | 0.4059994 | 0.02131832 | 0.4320526 | 0.02133127 | 0.4805364 | 0.0213273
[5 empty] | 1.226043 | 0.02282685 |  |  | 0.4113543 | 0.02205344 | 0.4378316 | 0.02206683 | 0.4828331 | 0.02206273
[5 empty] | 1.413725 | 0.02358774 |  |  | 0.4110722 | 0.02278855 | 0.4454714 | 0.02280239 | 0.4918493 | 0.02279815
[5 empty] | 1.344529 | 0.02434864 |  |  | 0.4144585 | 0.02352367 | 0.4480731 | 0.02353795 | 0.4944906 | 0.02353357
[5 empty] | 1.497327 | 0.02510953 |  |  | 0.4182187 | 0.02425878 | 0.4520376 | 0.02427351 | 0.4948628 | 0.024269
[5 empty] | 1.508987 | 0.02587043 |  |  | 0.4233582 | 0.0249939 | 0.4572657 | 0.02500907 | 0.4989714 | 0.02500442
[5 empty] | 1.542379 | 0.02663132 |  |  | 0.4225825 | 0.02572901 | 0.4574585 | 0.02574463 | 0.5036221 | 0.02573985
[5 empty] | 1.549373 | 0.02739222 |  |  | 0.4281969 | 0.02646412 | 0.4642168 | 0.02648019 | 0.5058205 | 0.02647527
[5 empty] | 1.58884 | 0.02815311 |  |  | 0.428807 | 0.02719924 | 0.4638416 | 0.02721575 | 0.5073723 | 0.02721069
[5 empty] | 1.619648 | 0.02891401 |  |  | 0.4333181 | 0.02793435 | 0.4679338 | 0.02795131 | 0.511783 | 0.02794612
[5 empty] | 1.580668 | 0.0296749 |  |  | 0.4343356 | 0.02866947 | 0.4696944 | 0.02868687 | 0.5148584 | 0.02868154
[5 empty] | 1.671768 | 0.0304358 |  |  | 0.4335651 | 0.02940458 | 0.4721242 | 0.02942243 | 0.5181041 | 0.02941697
[5 empty] | 1.62982 | 0.03119669 |  |  | 0.4367119 | 0.0301397 | 0.4732242 | 0.030158 | 0.5200256 | 0.03015239
[5 empty] | 1.565693 | 0.03195759 |  |  | 0.4371815 | 0.03087481 | 0.4752953 | 0.03089356 | 0.5202287 | 0.03088782
[5 empty] | 1.606256 | 0.03271848 |  |  | 0.4401793 | 0.03160993 | 0.4777385 | 0.03162912 | 0.5198189 | 0.03162324
[5 empty] | 1.70938 | 0.03347938 |  |  | 0.4417108 | 0.03234504 | 0.4817547 | 0.03236468 | 0.523302 | 0.03235866
[5 empty] | 1.737933 | 0.03424027 |  |  | 0.4415814 | 0.03308016 | 0.4805447 | 0.03310024 | 0.5226835 | 0.03309409
[5 empty] | 1.640787 | 0.03500117 |  |  | 0.4412964 | 0.03381527 | 0.4842096 | 0.0338358 | 0.5251691 | 0.03382951
[5 empty] | 1.78492 | 0.03576206 |  |  | 0.4408614 | 0.03455039 | 0.4817503 | 0.03457136 | 0.5245644 | 0.03456494
[5 empty] | 1.671873 | 0.03652296 |  |  | 0.4412818 | 0.0352855 | 0.4819677 | 0.03530692 | 0.524175 | 0.03530036
[5 empty] | 1.756646 | 0.03728385 |  |  | 0.4441117 | 0.03602061 | 0.4861394 | 0.03604248 | 0.528167 | 0.03603579
[5 empty] | 1.758598 | 0.03804475 |  |  | 0.4436071 | 0.03675573 | 0.4817318 | 0.03677804 | 0.5266597 | 0.03677121
[5 empty] | 1.726801 | 0.03880564 |  |  | 0.440497 | 0.03749084 | 0.4857759 | 0.0375136 | 0.5249771 | 0.03750663
[5 empty] | 1.735286 | 0.03956654 |  |  | 0.4409165 | 0.03822596 | 0.4846049 | 0.03824916 | 0.5217329 | 0.03824206
[5 empty] | 1.77309 | 0.04032743 |  |  | 0.4403875 | 0.03896107 | 0.4829429 | 0.03898473 | 0.5236534 | 0.03897748
[5 empty] | 1.594246 | 0.04108833 |  |  | 0.436032 | 0.03969619 | 0.4777141 | 0.03972029 | 0.5203648 | 0.03971291
[5 empty] | 1.658788 | 0.04184922 |  |  | 0.4355721 | 0.0404313 | 0.4761424 | 0.04045585 | 0.5189933 | 0.04044833
[5 empty] | 1.690751 | 0.04261012 |  |  | 0.4336296 | 0.04116642 | 0.4744519 | 0.04119141 | 0.5134652 | 0.04118375
[5 empty] | 1.711169 | 0.04337101 |  |  | 0.4288266 | 0.04190153 | 0.4723668 | 0.04192697 | 0.5103067 | 0.04191918
[5 empty] | 1.742076 | 0.04413191 |  |  | 0.426385 | 0.04263665 | 0.466511 | 0.04266253 | 0.5067441 | 0.0426546
[5 empty] | 1.720507 | 0.0448928 |  |  | 0.4257268 | 0.04337176 | 0.4630087 | 0.04339809 | 0.5049035 | 0.04339003
[5 empty] | 1.626496 | 0.0456537 |  |  | 0.418074 | 0.04410687 | 0.4590839 | 0.04413365 | 0.4985113 | 0.04412545
[5 empty] | 1.723076 | 0.04641459 |  |  | 0.4158485 | 0.04484199 | 0.4550607 | 0.04486921 | 0.4923937 | 0.04486088
[5 empty] | 1.586284 | 0.04717549 |  |  | 0.4110724 | 0.0455771 | 0.4525632 | 0.04560477 | 0.4906768 | 0.0455963
[5 empty] | 1.536152 | 0.04793638 |  |  | 0.4084677 | 0.04631222 | 0.4462154 | 0.04634033 | 0.4840871 | 0.04633172
[5 empty] | 1.554715 | 0.04869728 |  |  | 0.4013562 | 0.04704733 | 0.4392414 | 0.0470759 | 0.4789506 | 0.04706715
[5 empty] | 1.670008 | 0.04945817 |  |  | 0.3998599 | 0.04778245 | 0.4344652 | 0.04781146 | 0.4725936 | 0.04780257
[5 empty] | 1.662064 | 0.05021907 |  |  | 0.393501 | 0.04851756 | 0.427611 | 0.04854702 | 0.4689424 | 0.048538
[5 empty] | 1.628918 | 0.05097996 |  |  | 0.3884012 | 0.04925268 | 0.4224028 | 0.04928258 | 0.4586232 | 0.04927342
[5 empty] | 1.521605 | 0.05174086 |  |  | 0.3839826 | 0.04998779 | 0.4203648 | 0.05001814 | 0.4564622 | 0.05000884
[5 empty] | 1.645158 | 0.05250175 |  |  | 0.3776672 | 0.05072291 | 0.4132208 | 0.0507537 | 0.4469857 | 0.05074427
[5 empty] | 1.500612 | 0.05326265 |  |  | 0.370277 | 0.05145802 | 0.4055951 | 0.05148926 | 0.4417199 | 0.05147969
[5 empty] | 1.596 | 0.05402354 |  |  | 0.3662339 | 0.05219314 | 0.3994117 | 0.05222482 | 0.4319911 | 0.05221512
[5 empty] | 1.615359 | 0.05478444 |  |  | 0.3592599 | 0.05292825 | 0.3950946 | 0.05296038 | 0.4276255 | 0.05295054
[5 empty] | 1.574721 | 0.05554533 |  |  | 0.356777 | 0.05366336 | 0.385768 | 0.05369594 | 0.4204493 | 0.05368597
[5 empty] | 1.505121 | 0.05630623 |  |  | 0.3477071 | 0.05439848 | 0.3834559 | 0.0544315 | 0.4125887 | 0.05442139
[5 empty] | 1.582593 | 0.05706712 |  |  | 0.3443723 | 0.05513359 | 0.3740824 | 0.05516706 | 0.4098701 | 0.05515681
[5 empty] | 1.501172 | 0.05782802 |  |  | 0.3376945 | 0.05586871 | 0.3712715 | 0.05590263 | 0.4033196 | 0.05589224
[5 empty] | 1.562891 | 0.05858891 |  |  | 0.3318956 | 0.05660382 | 0.3654474 | 0.05663819 | 0.3939636 | 0.05662766
[5 empty] | 1.557786 | 0.05934981 |  |  | 0.3286978 | 0.05733894 | 0.356034 | 0.05737375 | 0.3889281 | 0.05736309
[5 empty] | 1.47389 | 0.0601107 |  |  | 0.3219228 | 0.05807405 | 0.3522555 | 0.05810931 | 0.3801395 | 0.05809851
[5 empty] | 1.440238 | 0.0608716 |  |  | 0.3151928 | 0.05880917 | 0.345336 | 0.05884487 | 0.374624 | 0.05883394
[5 empty] | 1.477864 | 0.06163249 |  |  | 0.3118297 | 0.05954428 | 0.3389994 | 0.05958043 | 0.3699079 | 0.05956936
[5 empty] | 1.471803 | 0.06239339 |  |  | 0.3081555 | 0.0602794 | 0.3342699 | 0.06031599 | 0.3636173 | 0.06030478
[5 empty] | 1.370088 | 0.06315428 |  |  | 0.3051921 | 0.06101451 | 0.3326716 | 0.06105155 | 0.3621785 | 0.06104021
[5 empty] | 1.356753 | 0.06391518 |  |  | 0.2999616 | 0.06174962 | 0.3268285 | 0.06178711 | 0.3558178 | 0.06177563
[5 empty] | 1.484834 | 0.06467607 |  |  | 0.2968858 | 0.06248474 | 0.3231646 | 0.06252267 | 0.3480614 | 0.06251106
[5 empty] | 1.414365 | 0.06543697 |  |  | 0.2915868 | 0.06321985 | 0.3190041 | 0.06325823 | 0.3432355 | 0.06324648
[5 empty] | 1.488379 | 0.06619786 |  |  | 0.2889866 | 0.06395497 | 0.3130711 | 0.0639938 | 0.3429664 | 0.0639819
[5 empty] | 1.390839 | 0.06695876 |  |  | 0.2832628 | 0.06469008 | 0.3090413 | 0.06472936 | 0.3359286 | 0.06471733
[5 empty] | 1.328287 | 0.06771965 |  |  | 0.2806402 | 0.0654252 | 0.309813 | 0.06546492 | 0.3350935 | 0.06545275
[5 empty] | 1.418643 | 0.06848055 |  |  | 0.2772727 | 0.06616031 | 0.3038352 | 0.06620048 | 0.3298044 | 0.06618818
[5 empty] | 1.384921 | 0.06924144 |  |  | 0.2748661 | 0.06689543 | 0.3020145 | 0.06693604 | 0.3247685 | 0.0669236
[5 empty] | 1.34513 | 0.07000234 |  |  | 0.2734267 | 0.06763054 | 0.2993575 | 0.0676716 | 0.3219931 | 0.06765903
[5 empty] | 1.420282 | 0.07076323 |  |  | 0.2687603 | 0.06836566 | 0.2914709 | 0.06840716 | 0.3186854 | 0.06839445
[5 empty] | 1.309388 | 0.07152413 |  |  | 0.2634731 | 0.06910077 | 0.2890612 | 0.06914272 | 0.3165526 | 0.06912987
[5 empty] | 1.459461 | 0.07228502 |  |  | 0.261171 | 0.06983589 | 0.2882352 | 0.06987828 | 0.311002 | 0.0698653
[5 empty] | 1.290509 | 0.07304592 |  |  | 0.2574601 | 0.070571 | 0.2807995 | 0.07061384 | 0.3043407 | 0.07060072
[5 empty] | 1.375547 | 0.07380681 |  |  | 0.2566465 | 0.07130611 | 0.2801606 | 0.0713494 | 0.302776 | 0.07133615
[5 empty] | 1.306583 | 0.07456771 |  |  | 0.2514361 | 0.07204123 | 0.2757252 | 0.07208496 | 0.2992151 | 0.07207157
[5 empty] | 1.39363 | 0.0753286 |  |  | 0.2482351 | 0.07277634 | 0.2726 | 0.07282053 | 0.2933653 | 0.07280699
[5 empty] | 1.394699 | 0.0760895 |  |  | 0.2474494 | 0.07351146 | 0.2683916 | 0.07355609 | 0.2913337 | 0.07354242
[5 empty] | 1.256801 | 0.07685039 |  |  | 0.2407851 | 0.07424657 | 0.2634065 | 0.07429165 | 0.2865277 | 0.07427784
[5 empty] | 1.391948 | 0.07761129 |  |  | 0.2395482 | 0.07498169 | 0.2596515 | 0.07502721 | 0.2812543 | 0.07501327
[5 empty] | 1.363151 | 0.07837218 |  |  | 0.2367448 | 0.0757168 | 0.2589332 | 0.07576277 | 0.2801208 | 0.07574869
[5 empty] | 1.29842 | 0.07913308 |  |  | 0.2330809 | 0.07645192 | 0.2519582 | 0.07649833 | 0.2746346 | 0.07648412
[5 empty] | 1.387768 | 0.07989397 |  |  | 0.2311625 | 0.07718703 | 0.2522331 | 0.07723389 | 0.2716027 | 0.07721954
[5 empty] | 1.343205 | 0.08065487 |  |  | 0.2280957 | 0.07792215 | 0.2461646 | 0.07796945 | 0.2663324 | 0.07795496
[5 empty] | 1.310743 | 0.08141576 |  |  | 0.2239864 | 0.07865726 | 0.2424593 | 0.07870501 | 0.2629309 | 0.07869039
[5 empty] | 1.213393 | 0.08217666 |  |  | 0.2204408 | 0.07939237 | 0.2392238 | 0.07944057 | 0.2587055 | 0.07942581
[5 empty] | 1.248166 | 0.08293755 |  |  | 0.2192649 | 0.08012749 | 0.2352647 | 0.08017613 | 0.2577633 | 0.08016124
[5 empty] | 1.289074 | 0.08369845 |  |  | 0.2152647 | 0.0808626 | 0.2355888 | 0.08091169 | 0.2565117 | 0.08089666
[5 empty] | 1.290127 | 0.08445934 |  |  | 0.2118462 | 0.08159772 | 0.2329026 | 0.08164726 | 0.2515578 | 0.08163208
[5 empty] | 1.194338 | 0.08522024 |  |  | 0.2089155 | 0.08233283 | 0.2291127 | 0.08238282 | 0.2466088 | 0.08236751
[5 empty] | 1.294717 | 0.08598113 |  |  | 0.2071786 | 0.08306795 | 0.2255258 | 0.08311838 | 0.245272 | 0.08310293
[5 empty] | 1.275276 | 0.08674203 |  |  | 0.2053416 | 0.08380306 | 0.2233485 | 0.08385394 | 0.2412546 | 0.08383836
[5 empty] | 1.298026 | 0.08750292 |  |  | 0.2039105 | 0.08453818 | 0.2191875 | 0.0845895 | 0.2393638 | 0.08457378
[5 empty] | 1.183978 | 0.08826382 |  |  | 0.1984912 | 0.08527329 | 0.2198494 | 0.08532506 | 0.2360068 | 0.08530921
[5 empty] | 1.272143 | 0.08902471 |  |  | 0.19729 | 0.08600841 | 0.2157407 | 0.08606062 | 0.2360909 | 0.08604463
[5 empty] | 1.328533 | 0.08978561 |  |  | 0.1970127 | 0.08674352 | 0.2112682 | 0.08679618 | 0.2330233 | 0.08678005
[5 empty] | 1.261159 | 0.0905465 |  |  | 0.1944655 | 0.08747864 | 0.2104385 | 0.08753174 | 0.2303112 | 0.08751548
[5 empty] | 1.285032 | 0.0913074 |  |  | 0.1939543 | 0.08821375 | 0.2109582 | 0.0882673 | 0.2286619 | 0.0882509
[5 empty] | 1.301163 | 0.09206829 |  |  | 0.1915853 | 0.08894886 | 0.2085339 | 0.08900286 | 0.2227825 | 0.08898633
[5 empty] | 1.312565 | 0.09282919 |  |  | 0.1892644 | 0.08968398 | 0.2080723 | 0.08973843 | 0.2252803 | 0.08972175
[5 empty] | 1.296247 | 0.09359008 |  |  | 0.1865976 | 0.09041909 | 0.20588 | 0.09047399 | 0.2223625 | 0.09045718
[5 empty] | 1.163222 | 0.09435098 |  |  | 0.1890911 | 0.09115421 | 0.2047636 | 0.09120955 | 0.2181363 | 0.0911926
[5 empty] | 1.2005 | 0.09511187 |  |  | 0.1864508 | 0.09188932 | 0.2044298 | 0.09194511 | 0.218409 | 0.09192802
[5 empty] | 1.173093 | 0.09587277 |  |  | 0.1875828 | 0.09262444 | 0.2041852 | 0.09268067 | 0.2209877 | 0.09266345
[5 empty] | 1.248012 | 0.09663366 |  |  | 0.1853931 | 0.09335955 | 0.2030363 | 0.09341623 | 0.2154798 | 0.09339887
[5 empty] | 1.162268 | 0.09739456 |  |  | 0.1830878 | 0.09409467 | 0.20329 | 0.09415179 | 0.2173924 | 0.0941343
[5 empty] | 1.186873 | 0.09815545 |  |  | 0.1826728 | 0.09482978 | 0.1988527 | 0.09488735 | 0.2172327 | 0.09486972
[5 empty] | 1.237827 | 0.09891635 |  |  | 0.1832484 | 0.0955649 | 0.1991248 | 0.09562291 | 0.2150013 | 0.09560514
[5 empty] | 1.210034 | 0.09967724 |  |  | 0.1830637 | 0.09630001 | 0.2021507 | 0.09635847 | 0.2153377 | 0.09634057
[5 empty] | 1.179464 | 0.1004381 |  |  | 0.1851023 | 0.09703512 | 0.1992118 | 0.09709403 | 0.2166216 | 0.09707599
[5 empty] | 1.275109 | 0.101199 |  |  | 0.1844598 | 0.09777024 | 0.2021036 | 0.09782959 | 0.2180479 | 0.09781142
[5 empty] | 1.22396 | 0.1019599 |  |  | 0.1845318 | 0.09850535 | 0.201321 | 0.09856516 | 0.2176113 | 0.09854684
[5 empty] | 1.21501 | 0.1027208 |  |  | 0.1865139 | 0.09924047 | 0.2038592 | 0.09930072 | 0.2180064 | 0.09928227
[5 empty] | 1.17225 | 0.1034817 |  |  | 0.1848016 | 0.09997558 | 0.2035135 | 0.1000363 | 0.222428 | 0.1000177
[5 empty] | 1.163674 | 0.1042426 |  |  | 0.1887906 | 0.1007107 | 0.202379 | 0.1007718 | 0.2184708 | 0.1007531
[5 empty] | 1.239273 | 0.1050035 |  |  | 0.1875764 | 0.1014458 | 0.2034509 | 0.1015074 | 0.2228296 | 0.1014885
[5 empty] | 1.262038 | 0.1057644 |  |  | 0.1889547 | 0.1021809 | 0.2049243 | 0.102243 | 0.225599 | 0.102224
[5 empty] | 1.289963 | 0.1065253 |  |  | 0.188321 | 0.102916 | 0.2056944 | 0.1029785 | 0.2252739 | 0.1029594
[5 empty] | 1.227038 | 0.1072862 |  |  | 0.189971 | 0.1036512 | 0.2095563 | 0.1037141 | 0.2233489 | 0.1036948
[5 empty] | 1.255257 | 0.1080471 |  |  | 0.1921002 | 0.1043863 | 0.2114053 | 0.1044496 | 0.2291188 | 0.1044302
[5 empty] | 1.172611 | 0.108808 |  |  | 0.1943042 | 0.1051214 | 0.2090365 | 0.1051852 | 0.2275782 | 0.1051657
[5 empty] | 1.304093 | 0.1095689 |  |  | 0.1969786 | 0.1058565 | 0.214945 | 0.1059208 | 0.229922 | 0.1059011
[5 empty] | 1.180694 | 0.1103298 |  |  | 0.198419 | 0.1065916 | 0.2165261 | 0.1066563 | 0.2325449 | 0.1066365
[5 empty] | 1.248406 | 0.1110907 |  |  | 0.196621 | 0.1073267 | 0.2163749 | 0.1073919 | 0.2323415 | 0.1073719
[5 empty] | 1.329221 | 0.1118516 |  |  | 0.2006803 | 0.1080618 | 0.2184866 | 0.1081274 | 0.2345067 | 0.1081074
[5 empty] | 1.278133 | 0.1126125 |  |  | 0.2028923 | 0.108797 | 0.2177563 | 0.108863 | 0.2353351 | 0.1088428
[5 empty] | 1.192131 | 0.1133734 |  |  | 0.2034526 | 0.1095321 | 0.2203792 | 0.1095986 | 0.2386214 | 0.1095782
[5 empty] | 1.22821 | 0.1141342 |  |  | 0.205957 | 0.1102672 | 0.2217505 | 0.1103341 | 0.2398605 | 0.1103136
[5 empty] | 1.31836 | 0.1148951 |  |  | 0.2049009 | 0.1110023 | 0.2255653 | 0.1110697 | 0.245347 | 0.1110491
[5 empty] | 1.296574 | 0.115656 |  |  | 0.20918 | 0.1117374 | 0.2254188 | 0.1118053 | 0.2438756 | 0.1117845
[5 empty] | 1.360844 | 0.1164169 |  |  | 0.2097898 | 0.1124725 | 0.2281062 | 0.1125408 | 0.2487411 | 0.1125199
[5 empty] | 1.364162 | 0.1171778 |  |  | 0.211226 | 0.1132076 | 0.2293226 | 0.1132764 | 0.2501382 | 0.1132553
[5 empty] | 1.30552 | 0.1179387 |  |  | 0.2145841 | 0.1139428 | 0.2336633 | 0.1140119 | 0.2509617 | 0.1139907
[5 empty] | 1.22091 | 0.1186996 |  |  | 0.2166598 | 0.1146779 | 0.2350233 | 0.1147475 | 0.2565063 | 0.1147262
[5 empty] | 1.294323 | 0.1194605 |  |  | 0.2163486 | 0.115413 | 0.2386978 | 0.1154831 | 0.2595666 | 0.1154616
[5 empty] | 1.216754 | 0.1202214 |  |  | 0.2210461 | 0.1161481 | 0.2379821 | 0.1162186 | 0.2570374 | 0.116197
[5 empty] | 1.213192 | 0.1209823 |  |  | 0.2195479 | 0.1168832 | 0.2391713 | 0.1169542 | 0.2596136 | 0.1169324
[5 empty] | 1.362631 | 0.1217432 |  |  | 0.2219496 | 0.1176183 | 0.2431605 | 0.1176897 | 0.2626897 | 0.1176679
[5 empty] | 1.354136 | 0.1225041 |  |  | 0.2232901 | 0.1183534 | 0.2448914 | 0.1184253 | 0.2669109 | 0.1184033
[5 empty] | 1.365863 | 0.123265 |  |  | 0.2280532 | 0.1190886 | 0.2471574 | 0.1191609 | 0.2701788 | 0.1191387
[5 empty] | 1.387818 | 0.1240259 |  |  | 0.2291418 | 0.1198237 | 0.2496617 | 0.1198964 | 0.2690971 | 0.1198741
[5 empty] | 1.230002 | 0.1247868 |  |  | 0.2318564 | 0.1205588 | 0.2514051 | 0.120632 | 0.2765663 | 0.1206096
[5 empty] | 1.272416 | 0.1255477 |  |  | 0.2329976 | 0.1212939 | 0.2574881 | 0.1213675 | 0.2771872 | 0.121345
[5 empty] | 1.314062 | 0.1263086 |  |  | 0.2351659 | 0.122029 | 0.2564111 | 0.1221031 | 0.2809605 | 0.1220804
[5 empty] | 1.330939 | 0.1270695 |  |  | 0.239462 | 0.1227641 | 0.2600748 | 0.1228387 | 0.2843867 | 0.1228158
[5 empty] | 1.363049 | 0.1278304 |  |  | 0.2407862 | 0.1234992 | 0.2661797 | 0.1235742 | 0.2883665 | 0.1235513
[5 empty] | 1.302392 | 0.1285913 |  |  | 0.2456393 | 0.1242344 | 0.2679264 | 0.1243098 | 0.2913006 | 0.1242867
[5 empty] | 1.38097 | 0.1293521 |  |  | 0.2494217 | 0.1249695 | 0.2725155 | 0.1250453 | 0.2921896 | 0.1250221
[5 empty] | 1.416784 | 0.130113 |  |  | 0.2499341 | 0.1257046 | 0.2724474 | 0.1257809 | 0.2999342 | 0.1257575
[5 empty] | 1.343833 | 0.1308739 |  |  | 0.2531769 | 0.1264397 | 0.2792229 | 0.1265165 | 0.2994351 | 0.126493
[5 empty] | 1.396121 | 0.1316348 |  |  | 0.2569508 | 0.1271748 | 0.2810423 | 0.127252 | 0.3074928 | 0.1272284
[5 empty] | 1.362646 | 0.1323957 |  |  | 0.2626562 | 0.1279099 | 0.2851064 | 0.1279876 | 0.3099082 | 0.1279638
[5 empty] | 1.369411 | 0.1331566 |  |  | 0.2663938 | 0.1286451 | 0.2908156 | 0.1287232 | 0.3173817 | 0.1286992
[5 empty] | 1.371415 | 0.1339175 |  |  | 0.271564 | 0.1293802 | 0.2928706 | 0.1294587 | 0.319014 | 0.1294347
[5 empty] | 1.459661 | 0.1346784 |  |  | 0.2718675 | 0.1301153 | 0.2991718 | 0.1301943 | 0.3229059 | 0.1301701
[5 empty] | 1.441149 | 0.1354393 |  |  | 0.2757049 | 0.1308504 | 0.3056198 | 0.1309298 | 0.329358 | 0.1309055
[5 empty] | 1.352879 | 0.1362002 |  |  | 0.2815765 | 0.1315855 | 0.3073153 | 0.1316654 | 0.3367709 | 0.1316409
[5 empty] | 1.472853 | 0.1369611 |  |  | 0.2857831 | 0.1323206 | 0.3148587 | 0.132401 | 0.3372452 | 0.1323764
[5 empty] | 1.394072 | 0.137722 |  |  | 0.2921254 | 0.1330557 | 0.3181509 | 0.1331365 | 0.3446819 | 0.1331118
[5 empty] | 1.401846 | 0.1384829 |  |  | 0.2937754 | 0.1337909 | 0.3240829 | 0.1338721 | 0.3528857 | 0.1338472
[5 empty] | 1.481421 | 0.1392438 |  |  | 0.3012689 | 0.134526 | 0.3274006 | 0.1346076 | 0.3566203 | 0.1345826
[5 empty] | 1.440763 | 0.1400047 |  |  | 0.3054867 | 0.1352611 | 0.3369831 | 0.1353432 | 0.3637628 | 0.1353181
[5 empty] | 1.386836 | 0.1407656 |  |  | 0.3147095 | 0.1359962 | 0.3430094 | 0.1360788 | 0.3711903 | 0.1360535
[5 empty] | 1.522607 | 0.1415265 |  |  | 0.3215182 | 0.1367313 | 0.3474584 | 0.1368143 | 0.3783797 | 0.1367889
[5 empty] | 1.43904 | 0.1422874 |  |  | 0.3261935 | 0.1374664 | 0.3565092 | 0.1375499 | 0.3868079 | 0.1375243
[5 empty] | 1.5361 | 0.1430483 |  |  | 0.3321162 | 0.1382015 | 0.3645408 | 0.1382854 | 0.3961522 | 0.1382597
[5 empty] | 1.583754 | 0.1438092 |  |  | 0.3399672 | 0.1389367 | 0.3726321 | 0.139021 | 0.4061893 | 0.1389952
[5 empty] | 1.553967 | 0.14457 |  |  | 0.3474272 | 0.1396718 | 0.3831621 | 0.1397566 | 0.4155964 | 0.1397306
[5 empty] | 1.515703 | 0.1453309 |  |  | 0.3564769 | 0.1404069 | 0.3893098 | 0.1404921 | 0.4227505 | 0.140466
[5 empty] | 1.517928 | 0.1460918 |  |  | 0.3658973 | 0.141142 | 0.3998543 | 0.1412277 | 0.4325285 | 0.1412014
[5 empty] | 1.606608 | 0.1468527 |  |  | 0.3761691 | 0.1418771 | 0.4113744 | 0.1419632 | 0.4448076 | 0.1419369
[5 empty] | 1.513708 | 0.1476136 |  |  | 0.383373 | 0.1426122 | 0.4172493 | 0.1426988 | 0.4568645 | 0.1426723
[5 empty] | 1.585193 | 0.1483745 |  |  | 0.39089 | 0.1433473 | 0.4308579 | 0.1434344 | 0.4670765 | 0.1434077
[5 empty] | 1.570028 | 0.1491354 |  |  | 0.4028006 | 0.1440825 | 0.4374791 | 0.1441699 | 0.4794205 | 0.1441431
[5 empty] | 1.729179 | 0.1498963 |  |  | 0.4121859 | 0.1448176 | 0.451892 | 0.1449055 | 0.4890735 | 0.1448786
[5 empty] | 1.699612 | 0.1506572 |  |  | 0.4229265 | 0.1455527 | 0.4628756 | 0.1456411 | 0.5028125 | 0.145614
[5 empty] | 1.591291 | 0.1514181 |  |  | 0.4327032 | 0.1462878 | 0.4709089 | 0.1463766 | 0.5137145 | 0.1463494