## 1
Общество с ограниченной ответственностью "Инженерная геология" (ООО "ИнжГео") | [11 empty] | Общество с ограниченной ответственностью "Инженерная геология" (ООО "ИнжГео")
Юр. адрес: 117279, г. Москва, ул. Миклухо-Маклая, 36 а, этаж 5, пом. XXIII к. 76-84 | [11 empty] | Юр. адрес: 117279, г. Москва, ул. Миклухо-Маклая, 36 а, этаж 5, пом. XXIII к. 76-84 | [8 empty] | нагр |  |  | X0 | Y0 | R |  | нагр |  |  |  | X0 | Y0 | R | нагр |  |  |  | X0 | Y0 | R |  | нагр |  |  |  | X0 | Y0 | R
Телефон/факс +7 (495) 132-30-00, Адрес электронной почты inbox@inj-geo.ru | [11 empty] | Телефон/факс +7 (495) 132-30-00, Адрес электронной почты inbox@inj-geo.ru | [12 empty] | 0 | [7 empty] | 0 | [6 empty] | 0 | [7 empty] | 0
[21 empty] | девиатор | [6 empty] | девиатор | [6 empty] | девиатор | [7 empty] | девиатор
Испытательная лаборатория ООО «ИнжГео» | [11 empty] | Испытательная лаборатория ООО «ИнжГео» | [8 empty] | x0 | Угол | X | Y |  |  |  | x0 |  | Угол | X | Y |  |  | x0 |  | Угол | X | Y |  |  |  | x0 |  | Угол | X | Y
Адрес места осуществления деятельности лаборатории: г. Москва, просп. Вернадского, д. 51, стр. 1 | [11 empty] | Адрес места осуществления деятельности лаборатории: г. Москва, просп. Вернадского, д. 51, стр. 1 | [9 empty] | 0 | [7 empty] | 0 | [6 empty] | 0 | [7 empty] | 0
Телефон +7(910)4557682, E-mail: slg85@mail.ru | [11 empty] | Телефон +7(910)4557682, E-mail: slg85@mail.ru | [9 empty] | 5 | [7 empty] | 5 | [6 empty] | 5 | [7 empty] | 5
[22 empty] | 10 | [7 empty] | 10 | [6 empty] | 10 | [7 empty] | 10
[12 empty] | Протокол испытаний № 13-63/211 от 28-05-2023 | [9 empty] | 15 | [7 empty] | 15 | [6 empty] | 15 | [7 empty] | 15
[22 empty] | 20 | [7 empty] | 20 | [6 empty] | 20 | [7 empty] | 20
[12 empty] | Наименование и адрес заказчика: Переход трубопровода через р. Енисей | [9 empty] | 25 | [7 empty] | 25 | [6 empty] | 25 | [7 empty] | 25
[12 empty] | Наименование объекта: ООО Регионстрой | [9 empty] | 30 | [7 empty] | 30 | [6 empty] | 30 | [7 empty] | 30
Наименование используемого метода/методики: ГОСТ 12248.4-2020 | [11 empty] | Наименование используемого метода/методики: ГОСТ 12248.3-2020 | [9 empty] | 35 | [7 empty] | 35 | [6 empty] | 35 | [7 empty] | 35
Условия проведения испытания: температура окружающей среды (18 - 25)0С, влажность воздуха (40 - 75)% | [11 empty] | Условия проведения испытания: температура окружающей среды (18 - 25)0С, влажность воздуха (40 - 75)% | [9 empty] | 40 | [7 empty] | 40 | [6 empty] | 40 | [7 empty] | 40
[12 empty] | Дата получение объекта подлежащего испытаниям: 01-05-2023 | [9 empty] | 45 | [7 empty] | 45 | [6 empty] | 45 | [7 empty] | 45
[12 empty] | Дата испытания: 25.10.2022-19.11.2211 | [9 empty] | 50 | [7 empty] | 50 | [6 empty] | 50 | [7 empty] | 50
[22 empty] | 55 | [7 empty] | 55 | [6 empty] | 55 | [7 empty] | 55
Испытание грунтов методом трехосного сжатия | [11 empty] | Испытание грунтов методом трехосного сжатия | [9 empty] | 60 | [7 empty] | 60 | [6 empty] | 60 | [7 empty] | 60
[22 empty] | 65 | [7 empty] | 65 | [6 empty] | 65 | [7 empty] | 65
Лабораторный номер: | [6 empty] | We, д.е. = |  |  |  |  | Лабораторный номер: |  | 1246 |  |  |  | We, д.е. = | 0.488295122 |  |  | 70 | [7 empty] | 70 | [6 empty] | 70 | [7 empty] | 70
Номер скважины: | [6 empty] | ρ, г/см3 = |  |  |  |  | Номер скважины: |  | BH-117 |  |  |  | ρ, г/см3 = | 1.57 |  |  | 75 | [7 empty] | 75 | [6 empty] | 75 | [7 empty] | 75
Глубина отбора, м: | [6 empty] | ρs, г/см3 = |  |  |  |  | Глубина отбора, м: |  | 4.4 |  |  |  | ρs, г/см3 = | 2.7 |  |  | 80 | [7 empty] | 80 | [6 empty] | 80 | [7 empty] | 80
Наименование грунта: | [6 empty] | e, д.е. = |  |  |  |  | Наименование грунта: |  | Суглинок, после оттаивания текучий, легкий песчанистый |  |  |  | e, д.е. = | 1.559488 |  |  | 85 | [7 empty] | 85 | [6 empty] | 85 | [7 empty] | 85
Схема проведения опыта: | [6 empty] | IL, д.е. = |  |  |  |  | Схема проведения опыта: |  | КД |  |  |  | IL, д.е. = | 2.833 |  |  | 90 | [7 empty] | 90 | [6 empty] | 90 | [7 empty] | 90
[22 empty] | 95 | [7 empty] | 95 | [6 empty] | 95 | [7 empty] | 95
[22 empty] | 100 | [7 empty] | 100 | [6 empty] | 100 | [7 empty] | 100
Результаты испытаний | [11 empty] | Результаты испытаний | [9 empty] | 105 | [7 empty] | 105 | [6 empty] | 105 | [7 empty] | 105
[22 empty] | 110 | [7 empty] | 110 | [6 empty] | 110 | [7 empty] | 110
[22 empty] | 115 | [7 empty] | 115 | [6 empty] | 115 | [7 empty] | 115
[22 empty] | 120 | [7 empty] | 120 | [6 empty] | 120 | [7 empty] | 120
[22 empty] | 125 | [7 empty] | 125 | [6 empty] | 125 | [7 empty] | 125
[22 empty] | 130 | [7 empty] | 130 | [6 empty] | 130 | [7 empty] | 130
[22 empty] | 135 | [7 empty] | 135 | [6 empty] | 135 | [7 empty] | 135
[22 empty] | 140 | [7 empty] | 140 | [6 empty] | 140 | [7 empty] | 140
[22 empty] | 145 | [7 empty] | 145 | [6 empty] | 145 | [7 empty] | 145
[22 empty] | 150 | [7 empty] | 150 | [6 empty] | 150 | [7 empty] | 150
[22 empty] | 155 | [7 empty] | 155 | [6 empty] | 155 | [7 empty] | 155
[22 empty] | 160 | [7 empty] | 160 | [6 empty] | 160 | [7 empty] | 160
[22 empty] | 165 | [7 empty] | 165 | [6 empty] | 165 | [7 empty] | 165
[22 empty] | 170 | [7 empty] | 170 | [6 empty] | 170 | [7 empty] | 170
[22 empty] | 175 | [7 empty] | 175 | [6 empty] | 175 | [7 empty] | 175
[22 empty] | 180 | [7 empty] | 180 | [6 empty] | 180 | [7 empty] | 180
[13 empty] | Давление в камере, Мпа σ3 | Вертикальная нагрузка, Мпа σ1 | Поровое давление, Мпа u
| K0, д.е. | 0.8781307 |  |  |  |  | Коэфф. Точки | [5 empty] | 0.0676984 | 0.0932709 | [5 empty] | 1 | [6 empty] | σ3,кПа | σ1,кПа | u, кПа |  |  |  | 4
| q_zg, МПа | 0.05944804 | [10 empty] | 0.1676984 | 0.2210274 | [27 empty] | δ3, Мпа | δ1-δ3, МПа | δ1, МПа | δ1, КПа
|  |  | Модуль деформации, МПа: | [9 empty] | 0.2676984 | 0.348784 | [21 empty] | С, МПа:
|  |  | Е0= |  | Точки модуля (полное напр.), МПа |  |  |  | 0.05944804 | 0.09511686 | [25 empty] | φ, град:
|  |  | E50 = |  | qf (полное напр.), МПа |  |  |  | 0.08642453 | [26 empty] | E, Мпа
|  |  | Коэф. Поперечной деформации, ϑ = | [9 empty] | Эффективные значения угла внутреннего трения и удельного сцепления ϕ', С' | [13 empty] | x | 0
[13 empty] | ϕ', град. = | 7 | [12 empty] | y |  |  |  | С, кПа | φ,°
[13 empty] | С', МПа = | 0.003
| Исполнитель: | [6 empty] | Морозов Д.С. |  |  |  |  | Исполнитель: |  |  |  |  | Морозов Д.С.
| Начальник исп. лаборатории: | [6 empty] | Семиколенова Л.Г. |  |  |  |  | Начальник исп. лаборатории: |  |  |  |  | Семиколенова Л.Г.
Лист 1 , всего листов 2 | [11 empty] | Лист 2 , всего листов 2
Частичное воспроизведение протокола испытаний без письменного разрешения ООО «ИнжГео» ЗАПРЕЩАЕТСЯ | [11 empty] | Частичное воспроизведение протокола испытаний без письменного разрешения ООО «ИнжГео» ЗАПРЕЩАЕТСЯ
[5 empty] | второй график |  | первый график | [9 empty] | К Пуассона
dev50 | epsE50 | ind | devE0 | epsE0 | dev | eps | sigma |  | dev1 | eps1 | dev2 | eps2 | dev3 | eps3 |  | Глины
0.01872613 | 0.01485086 |  |  |  | 0 | 0 |  |  | 0 | 0 | 0 | 0 | 0 | 0 |  | < 0 | 0,20-0,30
ind |  |  |  |  | 0.001660491 | 0.000807567 |  |  | 0.00132119 | 0.0007915783 | 0.003796989 | 0.0007887381 | 0.005359401 | 0.0007320554 |  | 0-0,25 | 0,30-0,38
2 |  |  |  |  | 0.002278061 | 0.001615134 |  |  | 0.0033016 | 0.001832847 | 0.007650166 | 0.001577476 | 0.01040925 | 0.001464111 |  | 0,25< | 0,38-0,45
E0 |  |  |  |  | 0.00182561 | 0.002422701 |  |  | 0.004082375 | 0.002374735 | 0.01117374 | 0.002366214 | 0.01590522 | 0.002196166 |  | Суглинки | 0,35-0,37
epsE0 | devE0 |  |  |  | 0.005276038 | 0.003230268 |  |  | 0.005072598 | 0.003166313 | 0.01388192 | 0.003154952 | 0.01970301 | 0.002928221 |  | Пески и супеси | 0,30-0,35
0.004950288 | 0.008917206 |  |  |  | 0.006602244 | 0.004037835 |  |  | 0.006006576 | 0.003957892 | 0.0173016 | 0.004169217 | 0.0233016 | 0.003555758
[5 empty] | 0.008917206 | 0.004950288 |  |  | 0.007188214 | 0.00474947 | 0.0182943 | 0.004732429 | 0.02620625 | 0.004392332
График E50 |  | График E |  |  | 0.009804757 | 0.005652969 |  |  | 0.008121415 | 0.005541048 | 0.02031967 | 0.005521167 | 0.02904596 | 0.005124387
eps | q | sigma |  |  | 0.01073411 | 0.006460536 |  |  | 0.008910085 | 0.006332627 | 0.02163723 | 0.006309905 | 0.03153128 | 0.005856443
Горизонтальная линия E50 |  | Касательная |  |  | 0.009582617 | 0.007268103 |  |  | 0.009858126 | 0.007124205 | 0.02320753 | 0.007098643 | 0.03351084 | 0.006588498
0 |  | a | b |  | 0.009367118 | 0.00807567 |  |  | 0.01056944 | 0.007915783 | 0.0243911 | 0.007887381 | 0.03623325 | 0.007320554
|  |  | 0 |  | 0.01210446 | 0.008883237 |  |  | 0.01144794 | 0.008707362 | 0.02534846 | 0.008676119 | 0.0378471 | 0.008052609
Вертикальная линия E50 |  | p1 и p2 |  |  | 0.0108115 | 0.009690804 |  |  | 0.01219752 | 0.00949894 | 0.02666452 | 0.009179181 | 0.04054279 | 0.008838164
| 0 | 0 |  |  | 0.01150509 | 0.01049837 |  |  | 0.01278625 | 0.01014021 | 0.0282922 | 0.0102536 | 0.04186503 | 0.00951672
[5 empty] | 0.01220206 | 0.01130594 |  |  | 0.01355804 | 0.0110821 | 0.02979721 | 0.01104233 | 0.04397825 | 0.01024877
Касательная линия E50 |  |  |  |  | 0.01291927 | 0.01211351 |  |  | 0.01431361 | 0.01187367 | 0.03084206 | 0.01183107 | 0.04642847 | 0.01098083
0 | 0 | Горизонтальная 1 |  |  | 0.01367357 | 0.01292107 |  |  | 0.01518331 | 0.01266525 | 0.03231445 | 0.01261981 | 0.04780327 | 0.01171289
[5 empty] | 0.01648181 | 0.01372864 |  |  | 0.01586075 | 0.01345683 | 0.03400213 | 0.01340855 | 0.05009023 | 0.01244494
Горизонтальная линия qкр |  |  |  |  | 0.01872613 | 0.01485086 |  |  | 0.01663952 | 0.01424841 | 0.03539281 | 0.01419729 | 0.05247695 | 0.013177
Горизонтальная линия q |  | Горизонтальная 2 |  |  | 0.01935148 | 0.01534377 |  |  | 0.01731326 | 0.01503999 | 0.03697422 | 0.01498602 | 0.05415102 | 0.01390905
0 |  | 0 |  |  | 0.01754029 | 0.01615134 |  |  | 0.01817555 | 0.01583157 | 0.03873407 | 0.01577476 | 0.05680001 | 0.01464111
[5 empty] | 0.01989677 | 0.01695891 |  |  | 0.01902003 | 0.01662314 | 0.0396601 | 0.0165635 | 0.05841152 | 0.01537316
Вертикальная линия q |  |  |  |  | 0.0203792 | 0.01776647 |  |  | 0.01974028 | 0.01741472 | 0.04124003 | 0.01735224 | 0.06017314 | 0.01610522
| 0 |  |  |  | 0.02194583 | 0.01857404 |  |  | 0.02022993 | 0.0182063 | 0.04266159 | 0.01814098 | 0.06187244 | 0.01683727
[5 empty] | 0.02455491 | 0.01938161 |  |  | 0.02088259 | 0.01899788 | 0.04361249 | 0.01892971 | 0.06449703 | 0.01756933
[5 empty] | 0.02816472 | 0.02018918 |  |  | 0.02169185 | 0.01978946 | 0.04488046 | 0.01971845 | 0.06623449 | 0.01830138
[5 empty] | 0.02973352 | 0.02099674 |  |  | 0.02215134 | 0.02058104 | 0.04615323 | 0.02050719 | 0.06737239 | 0.01903344
[5 empty] | 0.03021955 | 0.02180431 |  |  | 0.02265467 | 0.02137261 | 0.04691851 | 0.02129593 | 0.06909834 | 0.01976549
[5 empty] | 0.03058109 | 0.02261188 |  |  | 0.02299543 | 0.02216419 | 0.04806404 | 0.02208467 | 0.07069992 | 0.02049755
[5 empty] | 0.03177639 | 0.02341944 |  |  | 0.02356725 | 0.02295577 | 0.04857754 | 0.02287341 | 0.07196472 | 0.02122961
[5 empty] | 0.03276372 | 0.02422701 |  |  | 0.02366373 | 0.02374735 | 0.04924673 | 0.02366214 | 0.07308031 | 0.02196166
[5 empty] | 0.03450134 | 0.02503458 |  |  | 0.02397848 | 0.02453893 | 0.04985933 | 0.02445088 | 0.0737343 | 0.02269372
[5 empty] | 0.0339475 | 0.02584214 |  |  | 0.02400512 | 0.02533051 | 0.05000308 | 0.02523962 | 0.07491427 | 0.02342577
[5 empty] | 0.03406508 | 0.02664971 |  |  | 0.02423747 | 0.02612208 | 0.05016577 | 0.02602836 | 0.0754078 | 0.02415783
[5 empty] | 0.03600511 | 0.02745728 |  |  | 0.02418225 | 0.02691366 | 0.05004602 | 0.0268171 | 0.07560249 | 0.02488988
[5 empty] | 0.0358648 | 0.02826485 |  |  | 0.02385178 | 0.02770524 | 0.04976107 | 0.02760583 | 0.07568591 | 0.02562194
[5 empty] | 0.03465388 | 0.02907241 |  |  | 0.02365502 | 0.02849682 | 0.04892967 | 0.02839457 | 0.07533043 | 0.02635399
[5 empty] | 0.03538211 | 0.02987998 |  |  | 0.02340092 | 0.0292884 | 0.04827057 | 0.02918331 | 0.07569557 | 0.02708605
[5 empty] | 0.03405922 | 0.03068755 |  |  | 0.02319844 | 0.03007998 | 0.04810249 | 0.02997205 | 0.07470799 | 0.0278181
[5 empty] | 0.03169494 | 0.03149511 |  |  | 0.02285652 | 0.03087155 | 0.0473442 | 0.03076079 | 0.07359869 | 0.02855016
[5 empty] | 0.03229903 | 0.03230268 |  |  | 0.02248413 | 0.03166313 | 0.04651442 | 0.03154952 | 0.07319867 | 0.02928221
[5 empty] | 0.03388122 | 0.03311025 |  |  | 0.0220902 | 0.03245471 | 0.0456319 | 0.03233826 | 0.07163895 | 0.03001427
[5 empty] | 0.03345124 | 0.03391782 |  |  | 0.02158371 | 0.03324629 | 0.0442154 | 0.033127 | 0.07055053 | 0.03074632
[5 empty] | 0.03101885 | 0.03472538 |  |  | 0.02137359 | 0.03403787 | 0.04358363 | 0.03391574 | 0.06936441 | 0.03147838
[5 empty] | 0.02959378 | 0.03553295 |  |  | 0.02096881 | 0.03482945 | 0.04265536 | 0.03470448 | 0.0674116 | 0.03221044
[5 empty] | 0.03018577 | 0.03634052 |  |  | 0.02047831 | 0.03562102 | 0.04154933 | 0.03549322 | 0.0665231 | 0.03294249
[5 empty] | 0.02880456 | 0.03714808 |  |  | 0.02021105 | 0.0364126 | 0.04068427 | 0.03628195 | 0.06502992 | 0.03367455
[5 empty] | 0.0314599 | 0.03795565 |  |  | 0.01977599 | 0.03720418 | 0.03997893 | 0.03707069 | 0.06326306 | 0.0344066
[5 empty] | 0.02916151 | 0.03876322 |  |  | 0.01958207 | 0.03799576 | 0.03925205 | 0.03785943 | 0.06145353 | 0.03513866
[5 empty] | 0.03091915 | 0.03957078 |  |  | 0.01913825 | 0.03878734 | 0.03882238 | 0.03864817 | 0.06083233 | 0.03587071
[5 empty] | 0.03074254 | 0.04037835 |  |  | 0.01905348 | 0.03957892 | 0.03820865 | 0.03943691 | 0.05883047 | 0.03660277
[5 empty] | 0.02764144 | 0.04118592 |  |  | 0.01883672 | 0.04037049 | 0.03802962 | 0.04022564 | 0.05797895 | 0.03733482
[5 empty] | 0.0306241 | 0.04199349 |  |  | 0.01879691 | 0.04116207 | 0.03750402 | 0.04101438 | 0.05690878 | 0.03806688
[5 empty] | 0.02767523 | 0.04280105 |  |  | 0.01892759 | 0.04195365 | 0.03764892 | 0.04180312 | 0.05645096 | 0.03879893
[5 empty] | 0.02778423 | 0.04360862 |  |  | 0.01891408 | 0.04274523 | 0.03742435 | 0.04259186 | 0.0565365 | 0.03953099
[5 empty] | 0.03094596 | 0.04441619 |  |  | 0.01915165 | 0.04353681 | 0.03790091 | 0.0433806 | 0.05609635 | 0.04026304
[5 empty] | 0.02915531 | 0.04522375 |  |  | 0.01933552 | 0.04432839 | 0.03787143 | 0.04416933 | 0.05646626 | 0.0409951
[5 empty] | 0.02940716 | 0.04603132 |  |  | 0.01956093 | 0.04511996 | 0.03842871 | 0.04495807 | 0.05626406 | 0.04172716
[5 empty] | 0.02869638 | 0.04683889 |  |  | 0.01982314 | 0.04591154 | 0.03866558 | 0.04574681 | 0.05688174 | 0.04245921
[5 empty] | 0.03101786 | 0.04764645 |  |  | 0.02001738 | 0.04670312 | 0.03957485 | 0.04653555 | 0.05751131 | 0.04319127
[5 empty] | 0.03136646 | 0.04845402 |  |  | 0.02033889 | 0.0474947 | 0.03994932 | 0.04732429 | 0.05764476 | 0.04392332
[5 empty] | 0.03073708 | 0.04926159 |  |  | 0.02088291 | 0.04828628 | 0.04038181 | 0.04811303 | 0.0584741 | 0.04465538
[5 empty] | 0.0321246 | 0.05006916 |  |  | 0.02124469 | 0.04907786 | 0.04116514 | 0.04890176 | 0.05869132 | 0.04538743
[5 empty] | 0.03052388 | 0.05087672 |  |  | 0.02141945 | 0.04986943 | 0.04169211 | 0.0496905 | 0.05948844 | 0.04611949
[5 empty] | 0.03392981 | 0.05168429 |  |  | 0.02190246 | 0.05066101 | 0.04265555 | 0.05047924 | 0.06095744 | 0.04685154
[5 empty] | 0.03133726 | 0.05249186 |  |  | 0.02238894 | 0.05145259 | 0.04364827 | 0.05126798 | 0.06179033 | 0.0475836
[5 empty] | 0.03174112 | 0.05329942 |  |  | 0.02257414 | 0.05224417 | 0.04446307 | 0.05205672 | 0.06287911 | 0.04831565
[5 empty] | 0.03413627 | 0.05410699 |  |  | 0.02295329 | 0.05303575 | 0.04519278 | 0.05284545 | 0.06401579 | 0.04904771
[5 empty] | 0.03451758 | 0.05491456 |  |  | 0.02342165 | 0.05382733 | 0.0457302 | 0.05363419 | 0.06499235 | 0.04977976
[5 empty] | 0.03287993 | 0.05572212 |  |  | 0.02367444 | 0.0546189 | 0.04706815 | 0.05442293 | 0.06590081 | 0.05051182
[5 empty] | 0.03521821 | 0.05652969 |  |  | 0.02400692 | 0.05541048 | 0.04779945 | 0.05521167 | 0.06733316 | 0.05124387
[5 empty] | 0.03552728 | 0.05733726 |  |  | 0.02431432 | 0.05620206 | 0.0482169 | 0.05600041 | 0.06838141 | 0.05197593
[5 empty] | 0.03580204 | 0.05814483 |  |  | 0.02469188 | 0.05699364 | 0.04911333 | 0.05678914 | 0.06923755 | 0.05270799
[5 empty] | 0.03703735 | 0.05895239 |  |  | 0.02493485 | 0.05778522 | 0.05008153 | 0.05757788 | 0.07039359 | 0.05344004
[5 empty] | 0.0342281 | 0.05975996 |  |  | 0.02523847 | 0.0585768 | 0.05101434 | 0.05836662 | 0.07174153 | 0.0541721
[5 empty] | 0.03736916 | 0.06056753 |  |  | 0.02519797 | 0.05936837 | 0.05170455 | 0.05915536 | 0.07237336 | 0.05490415
[5 empty] | 0.03745227 | 0.06137509 |  |  | 0.02530859 | 0.06015995 | 0.05204499 | 0.0599441 | 0.0737811 | 0.05563621
[5 empty] | 0.03551505 | 0.06218266 |  |  | 0.0255725 | 0.06095153 | 0.05242846 | 0.06073283 | 0.07515673 | 0.05636826
[5 empty] | 0.03457311 | 0.06299023 |  |  | 0.02547174 | 0.06174311 | 0.05332904 | 0.06152157 | 0.07629227 | 0.05710032
[5 empty] | 0.03762966 | 0.0637978 |  |  | 0.02556609 | 0.06253469 | 0.05356629 | 0.06231031 | 0.0769797 | 0.05783237
[5 empty] | 0.03768468 | 0.06460536 |  |  | 0.0253551 | 0.06332627 | 0.05419854 | 0.06309905 | 0.07791104 | 0.05856443
[5 empty] | 0.03473813 | 0.06541293 |  |  | 0.025539 | 0.06411784 | 0.05464393 | 0.06388779 | 0.07897828 | 0.05929648
[5 empty] | 0.03679 | 0.0662205 |  |  | 0.02551801 | 0.06490942 | 0.05519922 | 0.06467653 | 0.07947343 | 0.06002854
[5 empty] | 0.03684026 | 0.06702806 |  |  | 0.02549235 | 0.065701 | 0.05576118 | 0.06546526 | 0.07998848 | 0.06076059
[5 empty] | 0.03488888 | 0.06783563 |  |  | 0.02536223 | 0.06649258 | 0.05662658 | 0.066254 | 0.08108558 | 0.06149265
[5 empty] | 0.03493584 | 0.0686432 |  |  | 0.02542788 | 0.06728416 | 0.0572922 | 0.06704274 | 0.08182692 | 0.0622247
[5 empty] | 0.03798111 | 0.06945076 |  |  | 0.02528952 | 0.06807574 | 0.05735479 | 0.06783148 | 0.081645 | 0.06295676
[5 empty] | 0.03602466 | 0.07025833 |  |  | 0.02524737 | 0.06886731 | 0.05791114 | 0.06862022 | 0.08307028 | 0.06368882
[5 empty] | 0.03806648 | 0.0710659 |  |  | 0.02530164 | 0.06965889 | 0.058758 | 0.06940895 | 0.08290078 | 0.06442087
[5 empty] | 0.03610653 | 0.07187347 |  |  | 0.02515256 | 0.07045047 | 0.05909215 | 0.07019769 | 0.08433454 | 0.06515293
[5 empty] | 0.0351448 | 0.07268103 |  |  | 0.02510035 | 0.07124205 | 0.06001036 | 0.07098643 | 0.08446957 | 0.06588498
[5 empty] | 0.03618125 | 0.0734886 |  |  | 0.02494522 | 0.07203363 | 0.0602094 | 0.07177517 | 0.08480391 | 0.06661704
[5 empty] | 0.03621586 | 0.07429617 |  |  | 0.0250874 | 0.07282521 | 0.06048603 | 0.07256391 | 0.08593559 | 0.06734909
[5 empty] | 0.0362486 | 0.07510373 |  |  | 0.02502711 | 0.07361678 | 0.06133704 | 0.07335264 | 0.08616262 | 0.06808115
[5 empty] | 0.03827946 | 0.0759113 |  |  | 0.02496456 | 0.07440836 | 0.06175917 | 0.07414138 | 0.08728304 | 0.0688132
[5 empty] | 0.0363084 | 0.07671887 |  |  | 0.02489998 | 0.07519994 | 0.06184921 | 0.07493012 | 0.08759487 | 0.06954526
[5 empty] | 0.03633539 | 0.07752643 |  |  | 0.02463359 | 0.07599152 | 0.06260393 | 0.07571886 | 0.08799615 | 0.07027731
[5 empty] | 0.03636042 | 0.078334 |  |  | 0.0247656 | 0.0767831 | 0.06262009 | 0.0765076 | 0.08868489 | 0.07100937
[5 empty] | 0.03838346 | 0.07914157 |  |  | 0.02449624 | 0.07757468 | 0.06319446 | 0.07729634 | 0.08955913 | 0.07174142
[5 empty] | 0.03640448 | 0.07994914 |  |  | 0.02452573 | 0.07836625 | 0.06322381 | 0.07808507 | 0.08971689 | 0.07247348
[5 empty] | 0.03842346 | 0.0807567 |  |  | 0.02445428 | 0.07915783 | 0.06340492 | 0.07887381 | 0.09035621 | 0.07320554
[5 empty] | 0.03744037 | 0.08156427 |  |  | 0.02428212 | 0.07994941 | 0.06333455 | 0.07966255 | 0.0912751 | 0.07393759
[5 empty] | 0.03845519 | 0.08237184 |  |  | 0.02430946 | 0.08074099 | 0.06370946 | 0.08045129 | 0.09197159 | 0.07466965
[5 empty] | 0.03846789 | 0.0831794 |  |  | 0.02433653 | 0.08153257 | 0.06362606 | 0.08124003 | 0.09234372 | 0.0754017
[5 empty] | 0.03547844 | 0.08398697 |  |  | 0.02426354 | 0.08232415 | 0.06357177 | 0.08202876 | 0.0926895 | 0.07613376
[5 empty] | 0.03648683 | 0.08479454 |  |  | 0.02419072 | 0.08311572 | 0.06334466 | 0.0828175 | 0.09250697 | 0.07686581
[5 empty] | 0.03849302 | 0.0856021 |  |  | 0.02391829 | 0.0839073 | 0.06344868 | 0.08360624 | 0.09289415 | 0.07759787
[5 empty] | 0.03649699 | 0.08640967 |  |  | 0.02384646 | 0.08469888 | 0.06268773 | 0.08439498 | 0.09324907 | 0.07832992
[5 empty] | 0.03749871 | 0.08721724 |  |  | 0.02377545 | 0.08549046 | 0.06236575 | 0.08518372 | 0.09376976 | 0.07906198
[5 empty] | 0.03649383 | 0.08802481 |  |  | 0.02390549 | 0.08628204 | 0.06238666 | 0.08597245 | 0.09465425 | 0.07979403
[5 empty] | 0.03747169 | 0.08883237 |  |  | 0.0236368 | 0.08707362 | 0.06185439 | 0.08676119 | 0.09460055 | 0.08052609
[5 empty] | 0.03743247 | 0.08963994 |  |  | 0.02356959 | 0.08786519 | 0.06117286 | 0.08754993 | 0.0948067 | 0.08125814
[5 empty] | 0.03637691 | 0.09044751 |  |  | 0.02370408 | 0.08865677 | 0.060646 | 0.08833867 | 0.09477073 | 0.0819902
[5 empty] | 0.03830571 | 0.09125507 |  |  | 0.02353873 | 0.08944835 | 0.06047773 | 0.08912741 | 0.09459067 | 0.08272225
[5 empty] | 0.03521962 | 0.09206264 |  |  | 0.02356698 | 0.09023993 | 0.05947198 | 0.08991615 | 0.09546453 | 0.08345431
[5 empty] | 0.03611935 | 0.09287021 |  |  | 0.02348885 | 0.09103151 | 0.05903266 | 0.09070488 | 0.09529035 | 0.08418637
[5 empty] | 0.03700563 | 0.09367777 |  |  | 0.0234051 | 0.09182308 | 0.05836372 | 0.09149362 | 0.09462128 | 0.08491842
[5 empty] | 0.03787919 | 0.09448534 |  |  | 0.02321648 | 0.09261466 | 0.05736907 | 0.09228236 | 0.09511318 | 0.08565048
[5 empty] | 0.03474076 | 0.09529291 |  |  | 0.02302374 | 0.09340624 | 0.05715264 | 0.0930711 | 0.09427458 | 0.08638253
[5 empty] | 0.03759106 | 0.09610048 |  |  | 0.02302766 | 0.09419782 | 0.05611835 | 0.09385984 | 0.09431408 | 0.08711459
[5 empty] | 0.03443081 | 0.09690804 |  |  | 0.02302897 | 0.0949894 | 0.05547013 | 0.09464857 | 0.09344025 | 0.08784664
[5 empty] | 0.03726075 | 0.09771561 |  |  | 0.02272843 | 0.09578098 | 0.05491191 | 0.09543731 | 0.09266169 | 0.0885787
[5 empty] | 0.03708159 | 0.09852318 |  |  | 0.02282681 | 0.09657255 | 0.0541476 | 0.09622605 | 0.09198696 | 0.08931075
[5 empty] | 0.03689407 | 0.09933074 |  |  | 0.02262485 | 0.09736413 | 0.05288114 | 0.09701479 | 0.09072466 | 0.09004281
[5 empty] | 0.03569891 | 0.1001383 |  |  | 0.02252332 | 0.09815571 | 0.05211645 | 0.09780353 | 0.09038337 | 0.09077486
[5 empty] | 0.03549684 | 0.1009459 |  |  | 0.02242296 | 0.09894729 | 0.05175745 | 0.09859226 | 0.08887167 | 0.09150692
[5 empty] | 0.03328858 | 0.1017534 |  |  | 0.02222453 | 0.09973887 | 0.05090807 | 0.099381 | 0.08819814 | 0.09223897
[5 empty] | 0.03607486 | 0.102561 |  |  | 0.02232879 | 0.1005304 | 0.04987224 | 0.1001697 | 0.08657136 | 0.09297103
[5 empty] | 0.0338564 | 0.1033686 |  |  | 0.0222365 | 0.101322 | 0.04955388 | 0.1009585 | 0.08589992 | 0.09370309
[5 empty] | 0.03263394 | 0.1041761 |  |  | 0.0221484 | 0.1021136 | 0.04845691 | 0.1017472 | 0.0848924 | 0.09443514
[5 empty] | 0.03240819 | 0.1049837 |  |  | 0.02186525 | 0.1029052 | 0.04808527 | 0.102536 | 0.08295739 | 0.0951672
[5 empty] | 0.03417989 | 0.1057913 |  |  | 0.02178782 | 0.1036968 | 0.04734287 | 0.1033247 | 0.08190346 | 0.09589925
[5 empty] | 0.03194976 | 0.1065988 |  |  | 0.02191685 | 0.1044883 | 0.04663364 | 0.1041134 | 0.08093919 | 0.09663131
[5 empty] | 0.03171852 | 0.1074064 |  |  | 0.0216531 | 0.1052799 | 0.04626151 | 0.1049022 | 0.07987318 | 0.09736336
[5 empty] | 0.0324869 | 0.108214 |  |  | 0.02179733 | 0.1060715 | 0.0456304 | 0.1056909 | 0.078714 | 0.09809542
[5 empty] | 0.03425564 | 0.1090215 |  |  | 0.02175029 | 0.1068631 | 0.04514424 | 0.1064796 | 0.07717023 | 0.09882747
[5 empty] | 0.03302544 | 0.1098291 |  |  | 0.02151273 | 0.1076547 | 0.04480695 | 0.1072684 | 0.07585046 | 0.09955953
[5 empty] | 0.03179705 | 0.1106367 |  |  | 0.02158542 | 0.1084462 | 0.04412246 | 0.1080571 | 0.07496328 | 0.1002916
[5 empty] | 0.03157118 | 0.1114442 |  |  | 0.02146911 | 0.1092378 | 0.0437947 | 0.1088459 | 0.07341725 | 0.1010236
[5 empty] | 0.03034839 | 0.1122518 |  |  | 0.02146445 | 0.1100294 | 0.04372669 | 0.1096346 | 0.07242098 | 0.1017557
[5 empty] | 0.03112306 | 0.1130594 |  |  | 0.02166446 | 0.110821 | 0.04328145 | 0.1104233 | 0.07098303 | 0.1024877
[5 empty] | 0.03289228 | 0.113867 |  |  | 0.02156454 | 0.1116125 | 0.04333781 | 0.1112121 | 0.07021199 | 0.1032198
[5 empty] | 0.03065608 | 0.1146745 |  |  | 0.02166474 | 0.1124041 | 0.04319585 | 0.1120008 | 0.06911644 | 0.1039519
[5 empty] | 0.03041448 | 0.1154821 |  |  | 0.02156513 | 0.1131957 | 0.04285567 | 0.1127896 | 0.06840497 | 0.1046839
[5 empty] | 0.0311675 | 0.1162897 |  |  | 0.02146575 | 0.1139873 | 0.04271734 | 0.1135783 | 0.06778616 | 0.105416
[5 empty] | 0.02891516 | 0.1170972 |  |  | 0.02156667 | 0.1147789 | 0.04218096 | 0.114367 | 0.06776859 | 0.106148
[5 empty] | 0.0286575 | 0.1179048 |  |  | 0.02166794 | 0.1155704 | 0.04194661 | 0.1151558 | 0.06676085 | 0.1068801
[5 empty] | 0.02939453 | 0.1187124 |  |  | 0.02146963 | 0.116362 | 0.04201438 | 0.1159445 | 0.06627151 | 0.1076121
[5 empty] | 0.02812628 | 0.1195199 |  |  | 0.02167179 | 0.1171536 | 0.04168435 | 0.1167332 | 0.06620916 | 0.1083442
[5 empty] | 0.02885277 | 0.1203275 |  |  | 0.02157447 | 0.1179452 | 0.04135661 | 0.117522 | 0.06568238 | 0.1090762
[5 empty] | 0.02757403 | 0.1211351 |  |  | 0.02147775 | 0.1187367 | 0.04133124 | 0.1183107 | 0.06607156 | 0.1098083
[5 empty] | 0.02929009 | 0.1219426 |  |  | 0.02148166 | 0.1195283 | 0.04110834 | 0.1190995 | 0.06567208 | 0.1105404
[5 empty] | 0.03000095 | 0.1227502 |  |  | 0.02158628 | 0.1203199 | 0.04068799 | 0.1198882 | 0.06597387 | 0.1112724
[5 empty] | 0.02770666 | 0.1235578 |  |  | 0.02159166 | 0.1211115 | 0.04077027 | 0.1206769 | 0.06617771 | 0.1120045
[5 empty] | 0.02640723 | 0.1243653 |  |  | 0.02159786 | 0.1219031 | 0.04035527 | 0.1214657 | 0.06628439 | 0.1127365
[5 empty] | 0.02910269 | 0.1251729 |  |  | 0.02150494 | 0.1226946 | 0.04024307 | 0.1222544 | 0.06579469 | 0.1134686
[5 empty] | 0.02879307 | 0.1259805 |  |  | 0.02151294 | 0.1234862 | 0.04013377 | 0.1230431 | 0.06600939 | 0.1142006
[5 empty] | 0.02647837 | 0.126788 |  |  | 0.02162195 | 0.1242778 | 0.03982745 | 0.1238319 | 0.06642929 | 0.1149327
[5 empty] | 0.02815864 | 0.1275956 |  |  | 0.021632 | 0.1250694 | 0.0392242 | 0.1246206 | 0.06635516 | 0.1156647
[5 empty] | 0.0248339 | 0.1284032 |  |  | 0.02174315 | 0.125861 | 0.0394241 | 0.1254094 | 0.06638779 | 0.1163968
[5 empty] | 0.02650416 | 0.1292107 |  |  | 0.02155548 | 0.1266525 | 0.03932723 | 0.1261981 | 0.06662797 | 0.1171289
[5 empty] | 0.02616945 | 0.1300183 |  |  | 0.02166903 | 0.1274441 | 0.03913369 | 0.1269868 | 0.06587648 | 0.1178609
[5 empty] | 0.0248298 | 0.1308259 |  |  | 0.02178386 | 0.1282357 | 0.03884356 | 0.1277756 | 0.0659341 | 0.118593
[5 empty] | 0.02548523 | 0.1316334 |  |  | 0.02160003 | 0.1290273 | 0.03845693 | 0.1285643 | 0.06660162 | 0.119325
[5 empty] | 0.02313577 | 0.132441 |  |  | 0.0217176 | 0.1298188 | 0.03837388 | 0.1293531 | 0.06657983 | 0.1200571
[5 empty] | 0.02478144 | 0.1332486 |  |  | 0.02163662 | 0.1306104 | 0.0382945 | 0.1301418 | 0.06626951 | 0.1207891
[5 empty] | 0.02542226 | 0.1340561 |  |  | 0.02185715 | 0.131402 | 0.03771887 | 0.1309305 | 0.06687144 | 0.1215212
[5 empty] | 0.02205826 | 0.1348637 |  |  | 0.02187926 | 0.1321936 | 0.03784709 | 0.1317193 | 0.06648641 | 0.1222532
[5 empty] | 0.02368945 | 0.1356713 |  |  | 0.021903 | 0.1329852 | 0.03787923 | 0.132508 | 0.0667152 | 0.1229853
[5 empty] | 0.02431588 | 0.1364788 |  |  | 0.02192842 | 0.1337767 | 0.03751539 | 0.1332967 | 0.0669586 | 0.1237174
[5 empty] | 0.02293755 | 0.1372864 |  |  | 0.02195559 | 0.1345683 | 0.03715564 | 0.1340855 | 0.0675174 | 0.1244494
[5 empty] | 0.0235545 | 0.138094 |  |  | 0.02198457 | 0.1353599 | 0.03710009 | 0.1348742 | 0.06759237 | 0.1251815
[5 empty] | 0.02016675 | 0.1389015 |  |  | 0.0220154 | 0.1361515 | 0.0371488 | 0.135663 | 0.0671843 | 0.1259135
[5 empty] | 0.02277431 | 0.1397091 |  |  | 0.02194815 | 0.136943 | 0.03690188 | 0.1364517 | 0.06749398 | 0.1266456
[5 empty] | 0.02237723 | 0.1405167 |  |  | 0.02188288 | 0.1377346 | 0.0364594 | 0.1372404 | 0.0679222 | 0.1273776
[5 empty] | 0.01997551 | 0.1413242 |  |  | 0.02191965 | 0.1385262 | 0.03672145 | 0.1380292 | 0.06856973 | 0.1281097
[5 empty] | 0.01856919 | 0.1421318 |  |  | 0.0219585 | 0.1393178 | 0.03618812 | 0.1388179 | 0.06863736 | 0.1288417
[5 empty] | 0.02015829 | 0.1429394 |  |  | 0.02199951 | 0.1401094 | 0.03625949 | 0.1396066 | 0.06872588 | 0.1295738
[5 empty] | 0.01774283 | 0.1437469 |  |  | 0.02224273 | 0.1409009 | 0.03613566 | 0.1403954 | 0.06883607 | 0.1303059
[5 empty] | 0.01832284 | 0.1445545 |  |  | 0.02228821 | 0.1416925 | 0.0362167 | 0.1411841 | 0.06946871 | 0.1310379
[5 empty] | 0.01789834 | 0.1453621 |  |  | 0.02213602 | 0.1424841 | 0.0361027 | 0.1419729 | 0.0700246 | 0.13177
[5 empty] | 0.01946935 | 0.1461696 |  |  | 0.02218621 | 0.1432757 | 0.03579375 | 0.1427616 | 0.07000451 | 0.132502
[5 empty] | 0.0180359 | 0.1469772 |  |  | 0.02243884 | 0.1440673 | 0.03568993 | 0.1435503 | 0.07020923 | 0.1332341
[5 empty] | 0.01659802 | 0.1477848 |  |  | 0.02229396 | 0.1448588 | 0.03539134 | 0.1443391 | 0.07123954 | 0.1339661
[5 empty] | 0.01515572 | 0.1485923 |  |  | 0.02245165 | 0.1456504 | 0.03579805 | 0.1451278 | 0.07139624 | 0.1346982
[5 empty] | 0.01470904 | 0.1493999 |  |  | 0.02251195 | 0.146442 | 0.03571016 | 0.1459166 | 0.0718801 | 0.1354302
[5 empty] | 0.01725799 | 0.1502075 |  |  | 0.02267492 | 0.1472336 | 0.03552775 | 0.1467053 | 0.0723919 | 0.1361623
[5 empty] | 0.0138026 | 0.151015 |  |  | 0.02274062 | 0.1480251 | 0.0351509 | 0.147494 | 0.07263245 | 0.1368944
[5 empty] | 0.01334289 | 0.1518226 |  |  | 0.02270911 | 0.1488167 | 0.03517971 | 0.1482828 | 0.07320251 | 0.1376264
[5 empty] | 0.0128789 | 0.1526302 |  |  | 0.02288044 | 0.1496083 | 0.03491425 | 0.1490715 | 0.07460287 | 0.1383585
[5 empty] | 0.01541063 | 0.1534377 |  |  | 0.02295468 | 0.1503999 | 0.03535462 | 0.1498602 | 0.07463432 | 0.1390905
[5 empty] | 0.01293812 | 0.1542453 |  |  | 0.02303188 | 0.1511915 | 0.0352009 | 0.150649 | 0.07529765 | 0.1398226
[5 empty] | 0.01446139 | 0.1550529 |  |  | 0.0230121 | 0.151983 | 0.03505318 | 0.1514377 | 0.07659363 | 0.1405546
[5 empty] | 0.01098047 | 0.1558604 |  |  | 0.02319539 | 0.1527746 | 0.03521154 | 0.1522265 | 0.07732305 | 0.1412867
[5 empty] | 0.01249538 | 0.156668 |  |  | 0.02308182 | 0.1535662 | 0.03507607 | 0.1530152 | 0.07798671 | 0.1420187
[5 empty] | 0.01300613 | 0.1574756 |  |  | 0.02327145 | 0.1543578 | 0.03514685 | 0.1538039 | 0.07878537 | 0.1427508
[5 empty] | 0.01151277 | 0.1582831 |  |  | 0.02346433 | 0.1551494 | 0.03462398 | 0.1545927 | 0.07971983 | 0.1434828
[5 empty] | 0.009015302 | 0.1590907 |  |  | 0.02356051 | 0.1559409 | 0.03470753 | 0.1553814 | 0.08039087 | 0.1442149
[5 empty] | 0.01051376 | 0.1598983 |  |  | 0.02356007 | 0.1567325 | 0.03479761 | 0.1561701 | 0.08149928 | 0.144947
[5 empty] | 0.01000817 | 0.1607058 |  |  | 0.02376304 | 0.1575241 | 0.03499428 | 0.1569589 | 0.08194584 | 0.145679