## 1
Общество с ограниченной ответственностью "Инженерная геология" (ООО "ИнжГео") | [11 empty] | Общество с ограниченной ответственностью "Инженерная геология" (ООО "ИнжГео")
Юр. адрес: 117279, г. Москва, ул. Миклухо-Маклая, 36 а, этаж 5, пом. XXIII к. 76-84 | [11 empty] | Юр. адрес: 117279, г. Москва, ул. Миклухо-Маклая, 36 а, этаж 5, пом. XXIII к. 76-84 | [8 empty] | нагр |  |  | X0 | Y0 | R |  | нагр |  |  |  | X0 | Y0 | R | нагр |  |  |  | X0 | Y0 | R |  | нагр |  |  |  | X0 | Y0 | R
Телефон/факс +7 (495) 132-30-00, Адрес электронной почты inbox@inj-geo.ru | [11 empty] | Телефон/факс +7 (495) 132-30-00, Адрес электронной почты inbox@inj-geo.ru | [12 empty] | 0 | [7 empty] | 0 | [6 empty] | 0 | [7 empty] | 0
[21 empty] | девиатор | [6 empty] | девиатор | [6 empty] | девиатор | [7 empty] | девиатор
Испытательная лаборатория ООО «ИнжГео» | [11 empty] | Испытательная лаборатория ООО «ИнжГео» | [8 empty] | x0 | Угол | X | Y |  |  |  | x0 |  | Угол | X | Y |  |  | x0 |  | Угол | X | Y |  |  |  | x0 |  | Угол | X | Y
Адрес места осуществления деятельности лаборатории: г. Москва, просп. Вернадского, д. 51, стр. 1 | [11 empty] | Адрес места осуществления деятельности лаборатории: г. Москва, просп. Вернадского, д. 51, стр. 1 | [9 empty] | 0 | [7 empty] | 0 | [6 empty] | 0 | [7 empty] | 0
Телефон +7(910)4557682, E-mail: slg85@mail.ru | [11 empty] | Телефон +7(910)4557682, E-mail: slg85@mail.ru | [9 empty] | 5 | [7 empty] | 5 | [6 empty] | 5 | [7 empty] | 5
[22 empty] | 10 | [7 empty] | 10 | [6 empty] | 10 | [7 empty] | 10
[12 empty] | Протокол испытаний № 13-63/213 от 30-05-2023 | [9 empty] | 15 | [7 empty] | 15 | [6 empty] | 15 | [7 empty] | 15
[22 empty] | 20 | [7 empty] | 20 | [6 empty] | 20 | [7 empty] | 20
[12 empty] | Наименование и адрес заказчика: Переход трубопровода через р. Енисей | [9 empty] | 25 | [7 empty] | 25 | [6 empty] | 25 | [7 empty] | 25
[12 empty] | Наименование объекта: ООО Регионстрой | [9 empty] | 30 | [7 empty] | 30 | [6 empty] | 30 | [7 empty] | 30
Наименование используемого метода/методики: ГОСТ 12248.4-2020 | [11 empty] | Наименование используемого метода/методики: ГОСТ 12248.3-2020 | [9 empty] | 35 | [7 empty] | 35 | [6 empty] | 35 | [7 empty] | 35
Условия проведения испытания: температура окружающей среды (18 - 25)0С, влажность воздуха (40 - 75)% | [11 empty] | Условия проведения испытания: температура окружающей среды (18 - 25)0С, влажность воздуха (40 - 75)% | [9 empty] | 40 | [7 empty] | 40 | [6 empty] | 40 | [7 empty] | 40
[12 empty] | Дата получение объекта подлежащего испытаниям: 03-05-2023 | [9 empty] | 45 | [7 empty] | 45 | [6 empty] | 45 | [7 empty] | 45
[12 empty] | Дата испытания: 25.10.2022-19.11.2213 | [9 empty] | 50 | [7 empty] | 50 | [6 empty] | 50 | [7 empty] | 50
[22 empty] | 55 | [7 empty] | 55 | [6 empty] | 55 | [7 empty] | 55
Испытание грунтов методом трехосного сжатия | [11 empty] | Испытание грунтов методом трехосного сжатия | [9 empty] | 60 | [7 empty] | 60 | [6 empty] | 60 | [7 empty] | 60
[22 empty] | 65 | [7 empty] | 65 | [6 empty] | 65 | [7 empty] | 65
Лабораторный номер: | [6 empty] | We, д.е. = |  |  |  |  | Лабораторный номер: |  | 1248 |  |  |  | We, д.е. = | 0.625151628 |  |  | 70 | [7 empty] | 70 | [6 empty] | 70 | [7 empty] | 70
Номер скважины: | [6 empty] | ρ, г/см3 = |  |  |  |  | Номер скважины: |  | BH-119 |  |  |  | ρ, г/см3 = | 1.58 |  |  | 75 | [7 empty] | 75 | [6 empty] | 75 | [7 empty] | 75
Глубина отбора, м: | [6 empty] | ρs, г/см3 = |  |  |  |  | Глубина отбора, м: |  | 1.9 |  |  |  | ρs, г/см3 = | 2.74 |  |  | 80 | [7 empty] | 80 | [6 empty] | 80 | [7 empty] | 80
Наименование грунта: | [6 empty] | e, д.е. = |  |  |  |  | Наименование грунта: |  | Суглинок, после оттаивания текучий, тяжелый пылеватый |  |  |  | e, д.е. = | 1.818301 |  |  | 85 | [7 empty] | 85 | [6 empty] | 85 | [7 empty] | 85
Схема проведения опыта: | [6 empty] | IL, д.е. = |  |  |  |  | Схема проведения опыта: |  | КД |  |  |  | IL, д.е. = | 2.812 |  |  | 90 | [7 empty] | 90 | [6 empty] | 90 | [7 empty] | 90
[22 empty] | 95 | [7 empty] | 95 | [6 empty] | 95 | [7 empty] | 95
[22 empty] | 100 | [7 empty] | 100 | [6 empty] | 100 | [7 empty] | 100
Результаты испытаний | [11 empty] | Результаты испытаний | [9 empty] | 105 | [7 empty] | 105 | [6 empty] | 105 | [7 empty] | 105
[22 empty] | 110 | [7 empty] | 110 | [6 empty] | 110 | [7 empty] | 110
[22 empty] | 115 | [7 empty] | 115 | [6 empty] | 115 | [7 empty] | 115
[22 empty] | 120 | [7 empty] | 120 | [6 empty] | 120 | [7 empty] | 120
[22 empty] | 125 | [7 empty] | 125 | [6 empty] | 125 | [7 empty] | 125
[22 empty] | 130 | [7 empty] | 130 | [6 empty] | 130 | [7 empty] | 130
[22 empty] | 135 | [7 empty] | 135 | [6 empty] | 135 | [7 empty] | 135
[22 empty] | 140 | [7 empty] | 140 | [6 empty] | 140 | [7 empty] | 140
[22 empty] | 145 | [7 empty] | 145 | [6 empty] | 145 | [7 empty] | 145
[22 empty] | 150 | [7 empty] | 150 | [6 empty] | 150 | [7 empty] | 150
[22 empty] | 155 | [7 empty] | 155 | [6 empty] | 155 | [7 empty] | 155
[22 empty] | 160 | [7 empty] | 160 | [6 empty] | 160 | [7 empty] | 160
[22 empty] | 165 | [7 empty] | 165 | [6 empty] | 165 | [7 empty] | 165
[22 empty] | 170 | [7 empty] | 170 | [6 empty] | 170 | [7 empty] | 170
[22 empty] | 175 | [7 empty] | 175 | [6 empty] | 175 | [7 empty] | 175
[22 empty] | 180 | [7 empty] | 180 | [6 empty] | 180 | [7 empty] | 180
[13 empty] | Давление в камере, Мпа σ3 | Вертикальная нагрузка, Мпа σ1 | Поровое давление, Мпа u
| K0, д.е. | 0.7580781 |  |  |  |  | Коэфф. Точки | [5 empty] | 1 | 1.707367 | [5 empty] | 1 | [6 empty] | σ3,кПа | σ1,кПа | u, кПа |  |  |  | 4
| q_zg, МПа | 0.7580781 | [10 empty] | 1.1 | 1.871192 | [27 empty] | δ3, Мпа | δ1-δ3, МПа | δ1, МПа | δ1, КПа
|  |  | Модуль деформации, МПа: | [9 empty] | 1.2 | 2.035018 | [21 empty] | С, МПа:
|  |  | Е0= |  | Точки модуля (полное напр.), МПа |  |  |  | 0.7580781 | 1.212925 | [25 empty] | φ, град:
|  |  | E50 = |  | qf (полное напр.), МПа |  |  |  | 1.409362 | [26 empty] | E, Мпа
|  |  | Коэф. Поперечной деформации, ϑ = | [9 empty] | Эффективные значения угла внутреннего трения и удельного сцепления ϕ', С' | [13 empty] | x | 0
[13 empty] | ϕ', град. = | 14 | [12 empty] | y |  |  |  | С, кПа | φ,°
[13 empty] | С', МПа = | 0.027
| Исполнитель: | [6 empty] | Морозов Д.С. |  |  |  |  | Исполнитель: |  |  |  |  | Морозов Д.С.
| Начальник исп. лаборатории: | [6 empty] | Семиколенова Л.Г. |  |  |  |  | Начальник исп. лаборатории: |  |  |  |  | Семиколенова Л.Г.
Лист 1 , всего листов 2 | [11 empty] | Лист 2 , всего листов 2
Частичное воспроизведение протокола испытаний без письменного разрешения ООО «ИнжГео» ЗАПРЕЩАЕТСЯ | [11 empty] | Частичное воспроизведение протокола испытаний без письменного разрешения ООО «ИнжГео» ЗАПРЕЩАЕТСЯ
[5 empty] | второй график |  | первый график | [9 empty] | К Пуассона
dev50 | epsE50 | ind | devE0 | epsE0 | dev | eps | sigma |  | dev1 | eps1 | dev2 | eps2 | dev3 | eps3 |  | Глины
0.4093622 | 0.006683908 |  |  |  | 0 | 0 |  |  | 0.035 | 0.0003428799 | 0 | 0 | 0 | 0 |  | < 0 | 0,20-0,30
ind |  |  |  |  | 0.05455069 | 0.0007449556 |  |  | 0.06705418 | 0.0007424336 | 0.1089046 | 0.0007440436 | 0.1111192 | 0.0007417365 |  | 0-0,25 | 0,30-0,38
2 |  |  |  |  | 0.1378995 | 0.001489911 |  |  | 0.1231684 | 0.001484867 | 0.2145627 | 0.001488087 | 0.2000664 | 0.001483473 |  | 0,25< | 0,38-0,45
E0 |  |  |  |  | 0.2274234 | 0.002227969 |  |  | 0.1731883 | 0.002227301 | 0.2939899 | 0.002232131 | 0.257 | 0.002036989 |  | Суглинки | 0,35-0,37
epsE0 | devE0 |  |  |  | 0.2045725 | 0.002979822 |  |  | 0.222677 | 0.002969734 | 0.356702 | 0.002976174 | 0.3103041 | 0.002966946 |  | Пески и супеси | 0,30-0,35
0.002227969 | 0.2274234 |  |  |  | 0.2578537 | 0.003724778 |  |  | 0.2693974 | 0.003712168 | 0.382 | 0.00378009 | 0.3541887 | 0.003708682
[5 empty] | 0.2760553 | 0.004469734 |  |  | 0.3084126 | 0.004454602 | 0.3786087 | 0.004464261 | 0.3804387 | 0.004450419
График E50 |  | График E |  |  | 0.3535435 | 0.005214689 |  |  | 0.3306854 | 0.005197035 | 0.3832003 | 0.005208305 | 0.4175088 | 0.005515309
eps | q | sigma |  |  | 0.3336843 | 0.005959645 |  |  | 0.3536837 | 0.005774811 | 0.3849039 | 0.005952348 | 0.4271502 | 0.005933892
Горизонтальная линия E50 |  | Касательная |  |  | 0.4093622 | 0.006683908 |  |  | 0.3726167 | 0.006681902 | 0.3855962 | 0.006359461 | 0.4431837 | 0.006675628
0 |  | a | b |  | 0.3601229 | 0.007449556 |  |  | 0.390117 | 0.007424336 | 0.3834953 | 0.007440436 | 0.4569083 | 0.007417365
|  |  | 0 |  | 0.3731778 | 0.008194512 |  |  | 0.4046193 | 0.008166769 | 0.3874307 | 0.008184479 | 0.475918 | 0.008159101
Вертикальная линия E50 |  | p1 и p2 |  |  | 0.4569987 | 0.008939467 |  |  | 0.415623 | 0.008909203 | 0.3961571 | 0.008928523 | 0.4938064 | 0.008900838
| 0 | 0 |  |  | 0.4165747 | 0.009684423 |  |  | 0.4326278 | 0.009651637 | 0.4034114 | 0.009672566 | 0.5111673 | 0.009642574
[5 empty] | 0.4828949 | 0.01042938 |  |  | 0.4467333 | 0.01039407 | 0.4100307 | 0.01041661 | 0.5262945 | 0.01038431
Касательная линия E50 |  |  |  |  | 0.4799483 | 0.01117433 |  |  | 0.4598389 | 0.0111365 | 0.416252 | 0.01116065 | 0.5402817 | 0.01112605
0 | 0 | Горизонтальная 1 |  |  | 0.4817239 | 0.01191929 |  |  | 0.4766443 | 0.01187894 | 0.4245121 | 0.0119047 | 0.5525226 | 0.01186778
[5 empty] | 0.5102107 | 0.01266425 |  |  | 0.4888491 | 0.01262137 | 0.4305481 | 0.01264874 | 0.5697111 | 0.01260952
Горизонтальная линия qкр |  |  |  |  | 0.5513979 | 0.0134092 |  |  | 0.5018529 | 0.0133638 | 0.444197 | 0.01339278 | 0.5899408 | 0.01335126
Горизонтальная линия q |  | Горизонтальная 2 |  |  | 0.5132744 | 0.01415416 |  |  | 0.5177551 | 0.01410624 | 0.4565957 | 0.01413683 | 0.6031056 | 0.01409299
0 |  | 0 |  |  | 0.5088292 | 0.01489911 |  |  | 0.5298555 | 0.01484867 | 0.4657813 | 0.01488087 | 0.6108992 | 0.01483473
[5 empty] | 0.5640514 | 0.01564407 |  |  | 0.5403535 | 0.01559111 | 0.4760906 | 0.01562491 | 0.6263153 | 0.01557647
Вертикальная линия q |  |  |  |  | 0.5639301 | 0.01638902 |  |  | 0.5500488 | 0.01633354 | 0.4913607 | 0.01636896 | 0.6394477 | 0.0163182
| 0 |  |  |  | 0.5814542 | 0.01713398 |  |  | 0.5591409 | 0.01707597 | 0.4998286 | 0.017113 | 0.6524901 | 0.01705994
[5 empty] | 0.6196128 | 0.01787893 |  |  | 0.5682295 | 0.01781841 | 0.5164312 | 0.01785705 | 0.6629364 | 0.01780168
[5 empty] | 0.5973949 | 0.01862389 |  |  | 0.583214 | 0.01856084 | 0.5273055 | 0.01860109 | 0.6798803 | 0.01854341
[5 empty] | 0.6017896 | 0.01936885 |  |  | 0.5946941 | 0.01930327 | 0.5384885 | 0.01934513 | 0.6897154 | 0.01928515
[5 empty] | 0.6427859 | 0.0201138 |  |  | 0.6030693 | 0.02004571 | 0.5554172 | 0.02008918 | 0.7034357 | 0.02002689
[5 empty] | 0.6493728 | 0.02085876 |  |  | 0.6129392 | 0.02078814 | 0.5664285 | 0.02083322 | 0.7122348 | 0.02076862
[5 empty] | 0.6815394 | 0.02160371 |  |  | 0.6170035 | 0.02153057 | 0.5852594 | 0.02157726 | 0.7251064 | 0.02151036
[5 empty] | 0.6532746 | 0.02234867 |  |  | 0.6273616 | 0.02227301 | 0.596547 | 0.02232131 | 0.7335445 | 0.02225209
[5 empty] | 0.6575676 | 0.02309362 |  |  | 0.6309131 | 0.02301544 | 0.6127281 | 0.02306535 | 0.7402426 | 0.02299383
[5 empty] | 0.6614073 | 0.02383858 |  |  | 0.6408577 | 0.02375787 | 0.6255398 | 0.02380939 | 0.7472946 | 0.02373557
[5 empty] | 0.6597829 | 0.02458354 |  |  | 0.6471949 | 0.02450031 | 0.634419 | 0.02455344 | 0.7575942 | 0.0244773
[5 empty] | 0.7356832 | 0.02532849 |  |  | 0.6573242 | 0.02524274 | 0.6519028 | 0.02529748 | 0.7679352 | 0.02521904
[5 empty] | 0.7100975 | 0.02607345 |  |  | 0.6624453 | 0.02598518 | 0.665828 | 0.02604152 | 0.7735113 | 0.02596078
[5 empty] | 0.7090146 | 0.0268184 |  |  | 0.6664578 | 0.02672761 | 0.6757317 | 0.02678557 | 0.7859163 | 0.02670251
[5 empty] | 0.7184236 | 0.02756336 |  |  | 0.6690611 | 0.02747004 | 0.6884509 | 0.02752961 | 0.7925439 | 0.02744425
[5 empty] | 0.7463136 | 0.02830831 |  |  | 0.675355 | 0.02821248 | 0.6994225 | 0.02827366 | 0.7957879 | 0.02818599
[5 empty] | 0.7106736 | 0.02905327 |  |  | 0.6801389 | 0.02895491 | 0.7073835 | 0.0290177 | 0.8013421 | 0.02892772
[5 empty] | 0.7484927 | 0.02979822 |  |  | 0.6866125 | 0.02969734 | 0.7169709 | 0.02976174 | 0.8063002 | 0.02966946
[5 empty] | 0.7677598 | 0.03054318 |  |  | 0.6873753 | 0.03043978 | 0.7261217 | 0.03050579 | 0.815556 | 0.0304112
[5 empty] | 0.8024639 | 0.03128814 |  |  | 0.6894269 | 0.03118221 | 0.7345728 | 0.03124983 | 0.8127031 | 0.03115293
[5 empty] | 0.7425943 | 0.03203309 |  |  | 0.6974668 | 0.03192464 | 0.7441612 | 0.03199387 | 0.8162355 | 0.03189467
[5 empty] | 0.7821397 | 0.03277805 |  |  | 0.6963947 | 0.03266708 | 0.7499239 | 0.03273792 | 0.8261468 | 0.03263641
[5 empty] | 0.7450894 | 0.033523 |  |  | 0.7015102 | 0.03340951 | 0.753198 | 0.03348196 | 0.8295307 | 0.03337814
[5 empty] | 0.8024323 | 0.03426796 |  |  | 0.6980127 | 0.03415194 | 0.7642202 | 0.034226 | 0.8277811 | 0.03411988
[5 empty] | 0.7861575 | 0.03501291 |  |  | 0.704902 | 0.03489438 | 0.7604277 | 0.03497005 | 0.8265917 | 0.03486161
[5 empty] | 0.8187244 | 0.03575787 |  |  | 0.7073674 | 0.03563681 | 0.7711925 | 0.03571409 | 0.8350175 | 0.03560335
[5 empty] | 0.8117107 | 0.03650282 |  |  | 0.7035388 | 0.03637925 | 0.7673464 | 0.03645813 | 0.8345686 | 0.03634509
[5 empty] | 0.7985616 | 0.03724778 |  |  | 0.7019561 | 0.03712168 | 0.7659268 | 0.03720218 | 0.8281033 | 0.03708682
[5 empty] | 0.7989073 | 0.03799274 |  |  | 0.704031 | 0.03786411 | 0.7630829 | 0.03794622 | 0.8305857 | 0.03782856
[5 empty] | 0.7417732 | 0.03873769 |  |  | 0.7021774 | 0.03860655 | 0.7626661 | 0.03869026 | 0.8275348 | 0.0385703
[5 empty] | 0.7761819 | 0.03948265 |  |  | 0.7007202 | 0.03934898 | 0.7609032 | 0.03943431 | 0.8255803 | 0.03931203
[5 empty] | 0.7531561 | 0.0402276 |  |  | 0.7006842 | 0.04009141 | 0.7573214 | 0.04017835 | 0.821152 | 0.04005377
[5 empty] | 0.7527183 | 0.04097256 |  |  | 0.6980942 | 0.04083385 | 0.7578476 | 0.0409224 | 0.8234797 | 0.04079551
[5 empty] | 0.7678912 | 0.04171751 |  |  | 0.6908753 | 0.04157628 | 0.7573087 | 0.04166644 | 0.8133932 | 0.04153724
[5 empty] | 0.7716974 | 0.04246247 |  |  | 0.6861521 | 0.04231871 | 0.7547318 | 0.04241048 | 0.8114222 | 0.04227898
[5 empty] | 0.7651595 | 0.04320743 |  |  | 0.6884495 | 0.04306115 | 0.745444 | 0.04315453 | 0.8130965 | 0.04302072
[5 empty] | 0.7453001 | 0.04395238 |  |  | 0.6817925 | 0.04380358 | 0.740372 | 0.04389857 | 0.801046 | 0.04376245
[5 empty] | 0.7661419 | 0.04469734 |  |  | 0.6801059 | 0.04454602 | 0.7400431 | 0.04464261 | 0.8015004 | 0.04450419
[5 empty] | 0.7137075 | 0.04544229 |  |  | 0.6753145 | 0.04528845 | 0.7315841 | 0.04538666 | 0.7917894 | 0.04524593
[5 empty] | 0.7800195 | 0.04618725 |  |  | 0.6645431 | 0.04603088 | 0.727022 | 0.0461307 | 0.7860429 | 0.04598766
[5 empty] | 0.7271006 | 0.0469322 |  |  | 0.6603167 | 0.04677332 | 0.7219839 | 0.04687474 | 0.7833907 | 0.0467294
[5 empty] | 0.7349733 | 0.04767716 |  |  | 0.6594601 | 0.04751575 | 0.7176967 | 0.04761879 | 0.7697624 | 0.04747113
[5 empty] | 0.7386602 | 0.04842211 |  |  | 0.6502982 | 0.04825818 | 0.7065875 | 0.04836283 | 0.770988 | 0.04821287
[5 empty] | 0.7181841 | 0.04916707 |  |  | 0.6472558 | 0.04900062 | 0.7045832 | 0.04910687 | 0.7579972 | 0.04895461
[5 empty] | 0.6815675 | 0.04991203 |  |  | 0.6383577 | 0.04974305 | 0.6952108 | 0.04985092 | 0.7530198 | 0.04969634
[5 empty] | 0.748833 | 0.05065698 |  |  | 0.6350289 | 0.05048548 | 0.6862973 | 0.05059496 | 0.7424855 | 0.05043808
[5 empty] | 0.7040033 | 0.05140194 |  |  | 0.6286942 | 0.05122792 | 0.6847697 | 0.05133901 | 0.7390242 | 0.05117982
[5 empty] | 0.7231009 | 0.05214689 |  |  | 0.6165784 | 0.05197035 | 0.674855 | 0.05208305 | 0.7285656 | 0.05192155
[5 empty] | 0.7171486 | 0.05289185 |  |  | 0.6110064 | 0.05271278 | 0.6634802 | 0.05282709 | 0.7251395 | 0.05266329
[5 empty] | 0.6521689 | 0.0536368 |  |  | 0.609603 | 0.05345522 | 0.6599722 | 0.05357114 | 0.7185756 | 0.05340503
[5 empty] | 0.7081844 | 0.05438176 |  |  | 0.6009932 | 0.05419765 | 0.6490582 | 0.05431518 | 0.7028039 | 0.05414676
[5 empty] | 0.7022179 | 0.05512671 |  |  | 0.5922017 | 0.05494009 | 0.647065 | 0.05505922 | 0.697054 | 0.0548885
[5 empty] | 0.6862918 | 0.05587167 |  |  | 0.5898535 | 0.05568252 | 0.6374196 | 0.05580327 | 0.6907557 | 0.05563024
[5 empty] | 0.6944288 | 0.05661663 |  |  | 0.5804733 | 0.05642495 | 0.6353492 | 0.05654731 | 0.6868389 | 0.05637197
[5 empty] | 0.6596516 | 0.05736158 |  |  | 0.5747861 | 0.05716739 | 0.6243805 | 0.05729135 | 0.6772333 | 0.05711371
[5 empty] | 0.6769827 | 0.05810654 |  |  | 0.5673167 | 0.05790982 | 0.6205407 | 0.0580354 | 0.6680686 | 0.05785545
[5 empty] | 0.6664448 | 0.05885149 |  |  | 0.5590899 | 0.05865225 | 0.6079568 | 0.05877944 | 0.6574747 | 0.05859718
[5 empty] | 0.6210605 | 0.05959645 |  |  | 0.5545307 | 0.05939469 | 0.6044556 | 0.05952348 | 0.6563814 | 0.05933892
[5 empty] | 0.6098525 | 0.0603414 |  |  | 0.5527638 | 0.06013712 | 0.6013643 | 0.06026753 | 0.6456184 | 0.06008066
[5 empty] | 0.6468433 | 0.06108636 |  |  | 0.5470141 | 0.06087955 | 0.5917098 | 0.06101157 | 0.6375155 | 0.06082239
[5 empty] | 0.6650555 | 0.06183132 |  |  | 0.5376066 | 0.06162199 | 0.5881191 | 0.06175561 | 0.6392025 | 0.06156413
[5 empty] | 0.5975119 | 0.06257627 |  |  | 0.5338659 | 0.06236442 | 0.5825193 | 0.06249966 | 0.6275092 | 0.06230586
[5 empty] | 0.6292349 | 0.06332123 |  |  | 0.5317171 | 0.06310685 | 0.5756372 | 0.0632437 | 0.6229653 | 0.0630476
[5 empty] | 0.6512473 | 0.06406618 |  |  | 0.5263849 | 0.06384929 | 0.5687998 | 0.06398775 | 0.6161007 | 0.06378934
[5 empty] | 0.5925717 | 0.06481114 |  |  | 0.5230942 | 0.06459172 | 0.5659343 | 0.06473179 | 0.6122452 | 0.06453107
[5 empty] | 0.640186 | 0.06555609 |  |  | 0.5174212 | 0.06533416 | 0.5603137 | 0.06547583 | 0.6081667 | 0.06527281
[5 empty] | 0.6208 | 0.06630105 |  |  | 0.5115488 | 0.06607659 | 0.5610923 | 0.06621988 | 0.605086 | 0.06601455
[5 empty] | 0.6363625 | 0.067046 |  |  | 0.5136213 | 0.06681902 | 0.55291 | 0.06696392 | 0.5988399 | 0.06675628
[5 empty] | 0.5628802 | 0.06779096 |  |  | 0.505046 | 0.06756146 | 0.5518749 | 0.06770796 | 0.5939371 | 0.06749802
[5 empty] | 0.6143598 | 0.06853592 |  |  | 0.5020299 | 0.06830389 | 0.5457947 | 0.06845201 | 0.5914862 | 0.06823976
[5 empty] | 0.6288079 | 0.06928087 |  |  | 0.4974804 | 0.06904632 | 0.5418774 | 0.06919605 | 0.5894956 | 0.06898149
[5 empty] | 0.5902313 | 0.07002583 |  |  | 0.4962045 | 0.06978876 | 0.541831 | 0.06994009 | 0.5859741 | 0.06972323
[5 empty] | 0.6126366 | 0.07077078 |  |  | 0.4943096 | 0.07053119 | 0.5316633 | 0.07068414 | 0.5740301 | 0.07046497
[5 empty] | 0.6100305 | 0.07151574 |  |  | 0.4847028 | 0.07127362 | 0.5301822 | 0.07142818 | 0.5742723 | 0.0712067
[5 empty] | 0.5394197 | 0.07226069 |  |  | 0.4830913 | 0.07201606 | 0.5287958 | 0.07217222 | 0.5664092 | 0.07194844
[5 empty] | 0.5548108 | 0.07300565 |  |  | 0.4781823 | 0.07275849 | 0.5243118 | 0.07291627 | 0.5629494 | 0.07269018
[5 empty] | 0.5592105 | 0.07375061 |  |  | 0.476283 | 0.07350092 | 0.5173383 | 0.07366031 | 0.5617015 | 0.07343191
[5 empty] | 0.5476255 | 0.07449556 |  |  | 0.4748007 | 0.07424336 | 0.509683 | 0.07440436 | 0.550974 | 0.07417365
[5 empty] | 0.5720624 | 0.07524052 |  |  | 0.4667425 | 0.07498579 | 0.508554 | 0.0751484 | 0.5525755 | 0.07491538
[5 empty] | 0.569528 | 0.07598547 |  |  | 0.4672156 | 0.07572823 | 0.5038592 | 0.07589244 | 0.5464146 | 0.07565712
[5 empty] | 0.5390289 | 0.07673043 |  |  | 0.4588273 | 0.07647066 | 0.5018064 | 0.07663649 | 0.5395999 | 0.07639886
[5 empty] | 0.5525717 | 0.07747538 |  |  | 0.4577846 | 0.07721309 | 0.4971036 | 0.07738053 | 0.53584 | 0.07714059
[5 empty] | 0.5291632 | 0.07822034 |  |  | 0.4500949 | 0.07795553 | 0.4918587 | 0.07812457 | 0.5356433 | 0.07788233
[5 empty] | 0.5388101 | 0.07896529 |  |  | 0.4516654 | 0.07869796 | 0.4886796 | 0.07886862 | 0.5303186 | 0.07862407
[5 empty] | 0.5415189 | 0.07971025 |  |  | 0.4460032 | 0.07944039 | 0.4823743 | 0.07961266 | 0.5251743 | 0.0793658
[5 empty] | 0.5662964 | 0.08045521 |  |  | 0.4424155 | 0.08018283 | 0.4837506 | 0.0803567 | 0.5216191 | 0.08010754
[5 empty] | 0.5381492 | 0.08120016 |  |  | 0.4417095 | 0.08092526 | 0.4790164 | 0.08110075 | 0.5168615 | 0.08084928
[5 empty] | 0.5250841 | 0.08194512 |  |  | 0.4385925 | 0.08166769 | 0.4731797 | 0.08184479 | 0.5144102 | 0.08159101
[5 empty] | 0.4921076 | 0.08269007 |  |  | 0.4314716 | 0.08241013 | 0.4694485 | 0.08258883 | 0.5072735 | 0.08233275
[5 empty] | 0.5422265 | 0.08343503 |  |  | 0.4304541 | 0.08315256 | 0.4655305 | 0.08333288 | 0.5019603 | 0.08307449
[5 empty] | 0.5484475 | 0.08417998 |  |  | 0.4275471 | 0.083895 | 0.4663337 | 0.08407692 | 0.4975789 | 0.08381622
[5 empty] | 0.5527771 | 0.08492494 |  |  | 0.4265579 | 0.08463743 | 0.4562661 | 0.08482097 | 0.4955381 | 0.08455796
[5 empty] | 0.5322222 | 0.08566989 |  |  | 0.4206936 | 0.08537986 | 0.4603356 | 0.08556501 | 0.4955463 | 0.0852997
[5 empty] | 0.5157893 | 0.08641485 |  |  | 0.4196615 | 0.0861223 | 0.45125 | 0.08630905 | 0.4864122 | 0.08604143
[5 empty] | 0.5474851 | 0.08715981 |  |  | 0.4154687 | 0.08686473 | 0.4529172 | 0.0870531 | 0.4860443 | 0.08678317
[5 empty] | 0.4833163 | 0.08790476 |  |  | 0.4114225 | 0.08760716 | 0.4465453 | 0.08779714 | 0.4834513 | 0.0875249
[5 empty] | 0.4982897 | 0.08864972 |  |  | 0.40853 | 0.0883496 | 0.4435421 | 0.08854118 | 0.4818415 | 0.08826664
[5 empty] | 0.4734117 | 0.08939467 |  |  | 0.4118985 | 0.08909203 | 0.4455156 | 0.08928523 | 0.4754238 | 0.08900838
[5 empty] | 0.5016892 | 0.09013963 |  |  | 0.4105352 | 0.08983446 | 0.4383735 | 0.09002927 | 0.4811066 | 0.08975011
[5 empty] | 0.4911288 | 0.09088458 |  |  | 0.4037472 | 0.0905769 | 0.436524 | 0.09077331 | 0.4713984 | 0.09049185
[5 empty] | 0.4807372 | 0.09162954 |  |  | 0.4036417 | 0.09131933 | 0.4418748 | 0.09151736 | 0.470808 | 0.09123359
[5 empty] | 0.507521 | 0.0923745 |  |  | 0.4002261 | 0.09206176 | 0.4338339 | 0.0922614 | 0.4752438 | 0.09197532
[5 empty] | 0.516487 | 0.09311945 |  |  | 0.4023074 | 0.0928042 | 0.4368092 | 0.09300544 | 0.4679144 | 0.09271706
[5 empty] | 0.4596417 | 0.09386441 |  |  | 0.3992928 | 0.09354663 | 0.4375086 | 0.09374949 | 0.4670285 | 0.0934588
[5 empty] | 0.5239919 | 0.09460936 |  |  | 0.3976897 | 0.09428907 | 0.4310401 | 0.09449353 | 0.4665945 | 0.09420053
[5 empty] | 0.4865443 | 0.09535432 |  |  | 0.3999051 | 0.0950315 | 0.4375115 | 0.09523757 | 0.465921 | 0.09494227
[5 empty] | 0.5373054 | 0.09609927 |  |  | 0.3960463 | 0.09577393 | 0.4307308 | 0.09598162 | 0.4687167 | 0.09568401
[5 empty] | 0.4962759 | 0.09684423 |  |  | 0.3986139 | 0.09651637 | 0.4316982 | 0.09672566 | 0.4635818 | 0.09642574
[5 empty] | 0.4884 | 0.09758918 |  |  | 0.4019478 | 0.0972588 | 0.432347 | 0.09746971 | 0.4673439 | 0.09716748
[5 empty] | 0.4826587 | 0.09833414 |  |  | 0.3970275 | 0.09800123 | 0.4373556 | 0.09821375 | 0.4657796 | 0.09790922
[5 empty] | 0.5100474 | 0.0990791 |  |  | 0.3987478 | 0.09874367 | 0.4311182 | 0.09895779 | 0.4683828 | 0.09865095
[5 empty] | 0.5205611 | 0.09982405 |  |  | 0.4033035 | 0.0994861 | 0.432329 | 0.09970184 | 0.4704472 | 0.09939269
[5 empty] | 0.529195 | 0.100569 |  |  | 0.3990894 | 0.1002285 | 0.4319824 | 0.1004459 | 0.4712666 | 0.1001344
[5 empty] | 0.4649445 | 0.101314 |  |  | 0.4004002 | 0.100971 | 0.4357728 | 0.1011899 | 0.4691348 | 0.1008762
[5 empty] | 0.4978046 | 0.1020589 |  |  | 0.4041309 | 0.1017134 | 0.4336943 | 0.101934 | 0.4695456 | 0.1016179
[5 empty] | 0.5177705 | 0.1028039 |  |  | 0.4055761 | 0.1024558 | 0.4372412 | 0.102678 | 0.4751929 | 0.1023596
[5 empty] | 0.4728374 | 0.1035488 |  |  | 0.4057307 | 0.1031983 | 0.440208 | 0.1034221 | 0.4744703 | 0.1031014
[5 empty] | 0.4660006 | 0.1042938 |  |  | 0.4052894 | 0.1039407 | 0.4445888 | 0.1041661 | 0.4771718 | 0.1038431
[5 empty] | 0.5102552 | 0.1050387 |  |  | 0.4046471 | 0.1046831 | 0.4433779 | 0.1049101 | 0.4781911 | 0.1045848
[5 empty] | 0.4755964 | 0.1057837 |  |  | 0.4113985 | 0.1054256 | 0.4477697 | 0.1056542 | 0.478822 | 0.1053266
[5 empty] | 0.5250193 | 0.1065287 |  |  | 0.4079385 | 0.106168 | 0.4425585 | 0.1063982 | 0.4834584 | 0.1060683
[5 empty] | 0.5395193 | 0.1072736 |  |  | 0.4110619 | 0.1069104 | 0.4468385 | 0.1071423 | 0.4873939 | 0.1068101
[5 empty] | 0.5020914 | 0.1080186 |  |  | 0.4105633 | 0.1076529 | 0.446904 | 0.1078863 | 0.4867225 | 0.1075518
[5 empty] | 0.4937308 | 0.1087635 |  |  | 0.4181377 | 0.1083953 | 0.4522494 | 0.1086304 | 0.4880379 | 0.1082935
[5 empty] | 0.4864328 | 0.1095085 |  |  | 0.4176798 | 0.1091377 | 0.4508689 | 0.1093744 | 0.493734 | 0.1090353
[5 empty] | 0.4971925 | 0.1102534 |  |  | 0.4186844 | 0.1098802 | 0.4550569 | 0.1101184 | 0.4899044 | 0.109777
[5 empty] | 0.5280052 | 0.1109984 |  |  | 0.4213463 | 0.1106226 | 0.4606075 | 0.1108625 | 0.4934431 | 0.1105187
[5 empty] | 0.515866 | 0.1117433 |  |  | 0.4265604 | 0.111365 | 0.4610152 | 0.1116065 | 0.4977438 | 0.1112605
[5 empty] | 0.52677 | 0.1124883 |  |  | 0.4223213 | 0.1121075 | 0.4650741 | 0.1123506 | 0.4962003 | 0.1120022
[5 empty] | 0.5507126 | 0.1132333 |  |  | 0.4259239 | 0.1128499 | 0.4626787 | 0.1130946 | 0.4981064 | 0.1127439
[5 empty] | 0.5606889 | 0.1139782 |  |  | 0.426663 | 0.1135923 | 0.4642232 | 0.1138387 | 0.506556 | 0.1134857
[5 empty] | 0.507694 | 0.1147232 |  |  | 0.4296333 | 0.1143348 | 0.4724019 | 0.1145827 | 0.5101428 | 0.1142274
[5 empty] | 0.5577232 | 0.1154681 |  |  | 0.4315298 | 0.1150772 | 0.474909 | 0.1153268 | 0.5079606 | 0.1149692
[5 empty] | 0.5087716 | 0.1162131 |  |  | 0.4336471 | 0.1158196 | 0.477939 | 0.1160708 | 0.5107033 | 0.1157109
[5 empty] | 0.5508345 | 0.116958 |  |  | 0.4371801 | 0.1165621 | 0.480386 | 0.1168148 | 0.5159645 | 0.1164526
[5 empty] | 0.533907 | 0.117703 |  |  | 0.4385235 | 0.1173045 | 0.4791444 | 0.1175589 | 0.5187382 | 0.1171944
[5 empty] | 0.5559843 | 0.1184479 |  |  | 0.4453721 | 0.1180469 | 0.4812084 | 0.1183029 | 0.5213181 | 0.1179361
[5 empty] | 0.5660616 | 0.1191929 |  |  | 0.4468208 | 0.1187894 | 0.4822725 | 0.119047 | 0.5266981 | 0.1186778
[5 empty] | 0.5371806 | 0.1199379 |  |  | 0.4460133 | 0.1195318 | 0.4836857 | 0.119791 | 0.5250315 | 0.1194196
[5 empty] | 0.5454337 | 0.1206828 |  |  | 0.4496504 | 0.1202742 | 0.4917576 | 0.1205351 | 0.530438 | 0.1201613
[5 empty] | 0.5748245 | 0.1214278 |  |  | 0.4542361 | 0.1210167 | 0.4916922 | 0.1212791 | 0.5339217 | 0.120903
[5 empty] | 0.5163534 | 0.1221727 |  |  | 0.456671 | 0.1217591 | 0.4985902 | 0.1220231 | 0.5363835 | 0.1216448
[5 empty] | 0.5880209 | 0.1229177 |  |  | 0.4613558 | 0.1225015 | 0.4982524 | 0.1227672 | 0.5398242 | 0.1223865
[5 empty] | 0.5558277 | 0.1236626 |  |  | 0.4606911 | 0.123244 | 0.4979794 | 0.1235112 | 0.5436443 | 0.1231283
[5 empty] | 0.5677743 | 0.1244076 |  |  | 0.4631776 | 0.1239864 | 0.5075719 | 0.1242553 | 0.5488448 | 0.12387
[5 empty] | 0.5808612 | 0.1251525 |  |  | 0.4651159 | 0.1247288 | 0.5072307 | 0.1249993 | 0.5513263 | 0.1246117
[5 empty] | 0.5660891 | 0.1258975 |  |  | 0.4695067 | 0.1254713 | 0.5158565 | 0.1257434 | 0.5545896 | 0.1253535
[5 empty] | 0.5744585 | 0.1266425 |  |  | 0.4732507 | 0.1262137 | 0.51555 | 0.1264874 | 0.5617355 | 0.1260952
[5 empty] | 0.5799699 | 0.1273874 |  |  | 0.4781484 | 0.1269561 | 0.5220119 | 0.1272314 | 0.5646646 | 0.1268369
[5 empty] | 0.5896239 | 0.1281324 |  |  | 0.4795005 | 0.1276986 | 0.527543 | 0.1279755 | 0.5703777 | 0.1275787
[5 empty] | 0.581421 | 0.1288773 |  |  | 0.4846077 | 0.128441 | 0.5278439 | 0.1287195 | 0.5756756 | 0.1283204
[5 empty] | 0.5563619 | 0.1296223 |  |  | 0.4920706 | 0.1291834 | 0.5311154 | 0.1294636 | 0.574459 | 0.1290621
[5 empty] | 0.6114471 | 0.1303672 |  |  | 0.4941899 | 0.1299259 | 0.5369582 | 0.1302076 | 0.5821287 | 0.1298039
[5 empty] | 0.5516771 | 0.1311122 |  |  | 0.5023662 | 0.1306683 | 0.543673 | 0.1309517 | 0.5888854 | 0.1305456
[5 empty] | 0.6300525 | 0.1318571 |  |  | 0.5062002 | 0.1314107 | 0.5502605 | 0.1316957 | 0.5973299 | 0.1312874
[5 empty] | 0.5595739 | 0.1326021 |  |  | 0.5089925 | 0.1321532 | 0.5547215 | 0.1324398 | 0.5960628 | 0.1320291
[5 empty] | 0.5792419 | 0.1333471 |  |  | 0.5164437 | 0.1328956 | 0.5563566 | 0.1331838 | 0.604585 | 0.1327708
[5 empty] | 0.6240569 | 0.134092 |  |  | 0.5167546 | 0.133638 | 0.5624667 | 0.1339278 | 0.6080972 | 0.1335126
[5 empty] | 0.6420199 | 0.134837 |  |  | 0.5282259 | 0.1343805 | 0.5731525 | 0.1346719 | 0.6210004 | 0.1342543
[5 empty] | 0.600321 | 0.1355819 |  |  | 0.5341581 | 0.1351229 | 0.5761353 | 0.1354159 | 0.6268375 | 0.134996
[5 empty] | 0.6341049 | 0.1363269 |  |  | 0.5375153 | 0.1358653 | 0.5829932 | 0.13616 | 0.629999 | 0.1357378
[5 empty] | 0.6063507 | 0.1370718 |  |  | 0.5424749 | 0.1366078 | 0.5898014 | 0.136904 | 0.6416577 | 0.1364795
[5 empty] | 0.6120375 | 0.1378168 |  |  | 0.5515141 | 0.1373502 | 0.602735 | 0.1376481 | 0.6460868 | 0.1372212
[5 empty] | 0.6761444 | 0.1385617 |  |  | 0.55881 | 0.1380926 | 0.6076689 | 0.1383921 | 0.6578591 | 0.137963
[5 empty] | 0.6896505 | 0.1393067 |  |  | 0.5661401 | 0.1388351 | 0.6192784 | 0.1391361 | 0.6650476 | 0.1387047
[5 empty] | 0.633535 | 0.1400517 |  |  | 0.5755815 | 0.1395775 | 0.6295384 | 0.1398802 | 0.6789254 | 0.1394465
[5 empty] | 0.671777 | 0.1407966 |  |  | 0.5852114 | 0.1403199 | 0.6362241 | 0.1406242 | 0.6924653 | 0.1401882
[5 empty] | 0.6433557 | 0.1415416 |  |  | 0.5945073 | 0.1410624 | 0.6442105 | 0.1413683 | 0.6963404 | 0.1409299
[5 empty] | 0.68725 | 0.1422865 |  |  | 0.6035462 | 0.1418048 | 0.6580727 | 0.1421123 | 0.7130237 | 0.1416717
[5 empty] | 0.6734393 | 0.1430315 |  |  | 0.6131054 | 0.1425472 | 0.6714859 | 0.1428564 | 0.7205881 | 0.1424134
[5 empty] | 0.7009026 | 0.1437764 |  |  | 0.6235623 | 0.1432897 | 0.676625 | 0.1436004 | 0.7316067 | 0.1431551
[5 empty] | 0.713619 | 0.1445214 |  |  | 0.636394 | 0.1440321 | 0.6894652 | 0.1443444 | 0.7512523 | 0.1438969
[5 empty] | 0.7025677 | 0.1452663 |  |  | 0.6464778 | 0.1447745 | 0.7053815 | 0.1450885 | 0.764398 | 0.1446386
[5 empty] | 0.7287278 | 0.1460113 |  |  | 0.655791 | 0.145517 | 0.7136491 | 0.1458325 | 0.7768167 | 0.1453804
[5 empty] | 0.7830784 | 0.1467563 |  |  | 0.6643108 | 0.1462594 | 0.727343 | 0.1465766 | 0.7855814 | 0.1461221
[5 empty] | 0.7955986 | 0.1475012 |  |  | 0.6823144 | 0.1470018 | 0.7437383 | 0.1473206 | 0.8051652 | 0.1468638
[5 empty] | 0.7502676 | 0.1482462 |  |  | 0.6918792 | 0.1477443 | 0.7554101 | 0.1480647 | 0.8158409 | 0.1476056