## 1
Общество с ограниченной ответственностью "Инженерная геология" (ООО "ИнжГео") | [11 empty] | Общество с ограниченной ответственностью "Инженерная геология" (ООО "ИнжГео")
Юр. адрес: 117279, г. Москва, ул. Миклухо-Маклая, 36 а, этаж 5, пом. XXIII к. 76-84 | [11 empty] | Юр. адрес: 117279, г. Москва, ул. Миклухо-Маклая, 36 а, этаж 5, пом. XXIII к. 76-84 | [8 empty] | нагр |  |  | X0 | Y0 | R |  | нагр |  |  |  | X0 | Y0 | R | нагр |  |  |  | X0 | Y0 | R |  | нагр |  |  |  | X0 | Y0 | R
Телефон/факс +7 (495) 132-30-00, Адрес электронной почты inbox@inj-geo.ru | [11 empty] | Телефон/факс +7 (495) 132-30-00, Адрес электронной почты inbox@inj-geo.ru | [12 empty] | 0 | [7 empty] | 0 | [6 empty] | 0 | [7 empty] | 0
[21 empty] | девиатор | [6 empty] | девиатор | [6 empty] | девиатор | [7 empty] | девиатор
Испытательная лаборатория ООО «ИнжГео» | [11 empty] | Испытательная лаборатория ООО «ИнжГео» | [8 empty] | x0 | Угол | X | Y |  |  |  | x0 |  | Угол | X | Y |  |  | x0 |  | Угол | X | Y |  |  |  | x0 |  | Угол | X | Y
Адрес места осуществления деятельности лаборатории: г. Москва, просп. Вернадского, д. 51, стр. 1 | [11 empty] | Адрес места осуществления деятельности лаборатории: г. Москва, просп. Вернадского, д. 51, стр. 1 | [9 empty] | 0 | [7 empty] | 0 | [6 empty] | 0 | [7 empty] | 0
Телефон +7(910)4557682, E-mail: slg85@mail.ru | [11 empty] | Телефон +7(910)4557682, E-mail: slg85@mail.ru | [9 empty] | 5 | [7 empty] | 5 | [6 empty] | 5 | [7 empty] | 5
[22 empty] | 10 | [7 empty] | 10 | [6 empty] | 10 | [7 empty] | 10
[12 empty] | Протокол испытаний № 13-63/217 от 03-06-2023 | [9 empty] | 15 | [7 empty] | 15 | [6 empty] | 15 | [7 empty] | 15
[22 empty] | 20 | [7 empty] | 20 | [6 empty] | 20 | [7 empty] | 20
[12 empty] | Наименование и адрес заказчика: Переход трубопровода через р. Енисей | [9 empty] | 25 | [7 empty] | 25 | [6 empty] | 25 | [7 empty] | 25
[12 empty] | Наименование объекта: ООО Регионстрой | [9 empty] | 30 | [7 empty] | 30 | [6 empty] | 30 | [7 empty] | 30
Наименование используемого метода/методики: ГОСТ 12248.4-2020 | [11 empty] | Наименование используемого метода/методики: ГОСТ 12248.3-2020 | [9 empty] | 35 | [7 empty] | 35 | [6 empty] | 35 | [7 empty] | 35
Условия проведения испытания: температура окружающей среды (18 - 25)0С, влажность воздуха (40 - 75)% | [11 empty] | Условия проведения испытания: температура окружающей среды (18 - 25)0С, влажность воздуха (40 - 75)% | [9 empty] | 40 | [7 empty] | 40 | [6 empty] | 40 | [7 empty] | 40
[12 empty] | Дата получение объекта подлежащего испытаниям: 07-05-2023 | [9 empty] | 45 | [7 empty] | 45 | [6 empty] | 45 | [7 empty] | 45
[12 empty] | Дата испытания: 25.10.2022-19.11.2217 | [9 empty] | 50 | [7 empty] | 50 | [6 empty] | 50 | [7 empty] | 50
[22 empty] | 55 | [7 empty] | 55 | [6 empty] | 55 | [7 empty] | 55
Испытание грунтов методом трехосного сжатия | [11 empty] | Испытание грунтов методом трехосного сжатия | [9 empty] | 60 | [7 empty] | 60 | [6 empty] | 60 | [7 empty] | 60
[22 empty] | 65 | [7 empty] | 65 | [6 empty] | 65 | [7 empty] | 65
Лабораторный номер: | [6 empty] | We, д.е. = |  |  |  |  | Лабораторный номер: |  | 1252 |  |  |  | We, д.е. = | 0.589057596 |  |  | 70 | [7 empty] | 70 | [6 empty] | 70 | [7 empty] | 70
Номер скважины: | [6 empty] | ρ, г/см3 = |  |  |  |  | Номер скважины: |  | BH-121 |  |  |  | ρ, г/см3 = | 1.55 |  |  | 75 | [7 empty] | 75 | [6 empty] | 75 | [7 empty] | 75
Глубина отбора, м: | [6 empty] | ρs, г/см3 = |  |  |  |  | Глубина отбора, м: |  | 1 |  |  |  | ρs, г/см3 = | 2.74 |  |  | 80 | [7 empty] | 80 | [6 empty] | 80 | [7 empty] | 80
Наименование грунта: | [6 empty] | e, д.е. = |  |  |  |  | Наименование грунта: |  | Суглинок, после оттаивания текучий, тяжелый песчанистый |  |  |  | e, д.е. = | 1.809044 |  |  | 85 | [7 empty] | 85 | [6 empty] | 85 | [7 empty] | 85
Схема проведения опыта: | [6 empty] | IL, д.е. = |  |  |  |  | Схема проведения опыта: |  | КД |  |  |  | IL, д.е. = | 2.758 |  |  | 90 | [7 empty] | 90 | [6 empty] | 90 | [7 empty] | 90
[22 empty] | 95 | [7 empty] | 95 | [6 empty] | 95 | [7 empty] | 95
[22 empty] | 100 | [7 empty] | 100 | [6 empty] | 100 | [7 empty] | 100
Результаты испытаний | [11 empty] | Результаты испытаний | [9 empty] | 105 | [7 empty] | 105 | [6 empty] | 105 | [7 empty] | 105
[22 empty] | 110 | [7 empty] | 110 | [6 empty] | 110 | [7 empty] | 110
[22 empty] | 115 | [7 empty] | 115 | [6 empty] | 115 | [7 empty] | 115
[22 empty] | 120 | [7 empty] | 120 | [6 empty] | 120 | [7 empty] | 120
[22 empty] | 125 | [7 empty] | 125 | [6 empty] | 125 | [7 empty] | 125
[22 empty] | 130 | [7 empty] | 130 | [6 empty] | 130 | [7 empty] | 130
[22 empty] | 135 | [7 empty] | 135 | [6 empty] | 135 | [7 empty] | 135
[22 empty] | 140 | [7 empty] | 140 | [6 empty] | 140 | [7 empty] | 140
[22 empty] | 145 | [7 empty] | 145 | [6 empty] | 145 | [7 empty] | 145
[22 empty] | 150 | [7 empty] | 150 | [6 empty] | 150 | [7 empty] | 150
[22 empty] | 155 | [7 empty] | 155 | [6 empty] | 155 | [7 empty] | 155
[22 empty] | 160 | [7 empty] | 160 | [6 empty] | 160 | [7 empty] | 160
[22 empty] | 165 | [7 empty] | 165 | [6 empty] | 165 | [7 empty] | 165
[22 empty] | 170 | [7 empty] | 170 | [6 empty] | 170 | [7 empty] | 170
[22 empty] | 175 | [7 empty] | 175 | [6 empty] | 175 | [7 empty] | 175
[22 empty] | 180 | [7 empty] | 180 | [6 empty] | 180 | [7 empty] | 180
[13 empty] | Давление в камере, Мпа σ3 | Вертикальная нагрузка, Мпа σ1 | Поровое давление, Мпа u
| K0, д.е. | 0.7750489 |  |  |  |  | Коэфф. Точки | [5 empty] | 0.05 | 0.08908149 | [5 empty] | 1 | [6 empty] | σ3,кПа | σ1,кПа | u, кПа |  |  |  | 4
| q_zg, МПа | 0.03875245 | [10 empty] | 0.15 | 0.2471297 | [27 empty] | δ3, Мпа | δ1-δ3, МПа | δ1, МПа | δ1, КПа
|  |  | Модуль деформации, МПа: | [9 empty] | 0.25 | 0.4051779 | [21 empty] | С, МПа:
|  |  | Е0= |  | Точки модуля (полное напр.), МПа |  |  |  | 0.03875245 | 0.06200392 | [25 empty] | φ, град:
|  |  | E50 = |  | qf (полное напр.), МПа |  |  |  | 0.06220702 | [26 empty] | E, Мпа
|  |  | Коэф. Поперечной деформации, ϑ = | [9 empty] | Эффективные значения угла внутреннего трения и удельного сцепления ϕ', С' | [13 empty] | x | 0
[13 empty] | ϕ', град. = | 13 | [12 empty] | y |  |  |  | С, кПа | φ,°
[13 empty] | С', МПа = | 0.004
| Исполнитель: | [6 empty] | Морозов Д.С. |  |  |  |  | Исполнитель: |  |  |  |  | Морозов Д.С.
| Начальник исп. лаборатории: | [6 empty] | Семиколенова Л.Г. |  |  |  |  | Начальник исп. лаборатории: |  |  |  |  | Семиколенова Л.Г.
Лист 1 , всего листов 2 | [11 empty] | Лист 2 , всего листов 2
Частичное воспроизведение протокола испытаний без письменного разрешения ООО «ИнжГео» ЗАПРЕЩАЕТСЯ | [11 empty] | Частичное воспроизведение протокола испытаний без письменного разрешения ООО «ИнжГео» ЗАПРЕЩАЕТСЯ
[5 empty] | второй график |  | первый график | [9 empty] | К Пуассона
dev50 | epsE50 | ind | devE0 | epsE0 | dev | eps | sigma |  | dev1 | eps1 | dev2 | eps2 | dev3 | eps3 |  | Глины
0.01220702 | 0.007576314 |  |  |  | 0 | 0 |  |  | 0 | 0 | 0 | 0 | 0 | 0 |  | < 0 | 0,20-0,30
ind |  |  |  |  | 0.0019449 | 0.0007478317 |  |  | 0.001964018 | 0.0007981334 | 0.007427136 | 0.0007698102 | 0.01009922 | 0.0007822648 |  | 0-0,25 | 0,30-0,38
2 |  |  |  |  | 0.003750164 | 0.001495663 |  |  | 0.003623227 | 0.001596267 | 0.01502797 | 0.00153962 | 0.01871981 | 0.00156453 |  | 0,25< | 0,38-0,45
E0 |  |  |  |  | 0.005812867 | 0.002525438 |  |  | 0.005 | 0.002172283 | 0.02170966 | 0.002309431 | 0.027 | 0.002234348 |  | Суглинки | 0,35-0,37
epsE0 | devE0 |  |  |  | 0.006579257 | 0.002991327 |  |  | 0.006839894 | 0.003192533 | 0.02797936 | 0.003079241 | 0.03449021 | 0.003129059 |  | Пески и супеси | 0,30-0,35
0.002525438 | 0.005812867 |  |  |  | 0.006727878 | 0.003739159 |  |  | 0.007983608 | 0.003990667 | 0.03354423 | 0.003849051 | 0.04177257 | 0.003911324
[5 empty] | 0.006780096 | 0.00448699 |  |  | 0.009354656 | 0.0047888 | 0.03821143 | 0.004618861 | 0.04794085 | 0.004693589
График E50 |  | График E |  |  | 0.007740615 | 0.005234822 |  |  | 0.01046335 | 0.005586933 | 0.04168811 | 0.005388671 | 0.05382594 | 0.005475853
eps | q | sigma |  |  | 0.01061414 | 0.005982654 |  |  | 0.01182001 | 0.006385067 | 0.045 | 0.006516848 | 0.05935871 | 0.006258118
Горизонтальная линия E50 |  | Касательная |  |  | 0.01140537 | 0.006730485 |  |  | 0.01293495 | 0.0071832 | 0.04560361 | 0.006928292 | 0.06477004 | 0.007040383
0 |  | a | b |  | 0.01220702 | 0.007576314 |  |  | 0.01401849 | 0.007981334 | 0.04623286 | 0.007698102 | 0.0682908 | 0.007822648
|  |  | 0 |  | 0.01278819 | 0.008226149 |  |  | 0.01488094 | 0.008779467 | 0.04625151 | 0.008467912 | 0.07395189 | 0.008604913
Вертикальная линия E50 |  | p1 и p2 |  |  | 0.01245953 | 0.00897398 |  |  | 0.01603262 | 0.0095776 | 0.04757322 | 0.009237723 | 0.07758896 | 0.009172525
| 0 | 0 |  |  | 0.01213101 | 0.009721812 |  |  | 0.01708383 | 0.01037573 | 0.04856485 | 0.01004729 | 0.08206413 | 0.01016944
[5 empty] | 0.01479994 | 0.01046964 |  |  | 0.01804491 | 0.01117387 | 0.04883804 | 0.01077734 | 0.08691513 | 0.01095171
Касательная линия E50 |  |  |  |  | 0.01346364 | 0.01121748 |  |  | 0.01954074 | 0.01212801 | 0.05104952 | 0.01154715 | 0.09121872 | 0.01173397
0 | 0 | Горизонтальная 1 |  |  | 0.01411943 | 0.01196531 |  |  | 0.02015818 | 0.01277013 | 0.05239983 | 0.01231696 | 0.09594427 | 0.01251624
[5 empty] | 0.0167646 | 0.01271314 |  |  | 0.02137665 | 0.01356827 | 0.0555427 | 0.01308677 | 0.1004612 | 0.0132985
Горизонтальная линия qкр |  |  |  |  | 0.01739648 | 0.01346097 |  |  | 0.02286421 | 0.0143664 | 0.05723183 | 0.01385658 | 0.1059389 | 0.01408077
Горизонтальная линия q |  | Горизонтальная 2 |  |  | 0.01701238 | 0.0142088 |  |  | 0.02430208 | 0.01516453 | 0.06002093 | 0.01462639 | 0.1094467 | 0.01486303
0 |  | 0 |  |  | 0.0186096 | 0.01495663 |  |  | 0.02557148 | 0.01596267 | 0.06306373 | 0.0153962 | 0.1138541 | 0.0156453
[5 empty] | 0.01718547 | 0.01570447 |  |  | 0.02685366 | 0.0167608 | 0.06571394 | 0.01616601 | 0.1187303 | 0.01642756
Вертикальная линия q |  |  |  |  | 0.0187373 | 0.0164523 |  |  | 0.02842984 | 0.01755893 | 0.06872526 | 0.01693582 | 0.123445 | 0.01720983
| 0 |  |  |  | 0.0192624 | 0.01720013 |  |  | 0.02948125 | 0.01835707 | 0.07175142 | 0.01770563 | 0.1273673 | 0.01799209
[5 empty] | 0.01875807 | 0.01794796 |  |  | 0.03078913 | 0.0191552 | 0.07534613 | 0.01847545 | 0.1300667 | 0.01877435
[5 empty] | 0.01922165 | 0.01869579 |  |  | 0.0321347 | 0.01995333 | 0.0776631 | 0.01924526 | 0.1346126 | 0.01955662
[5 empty] | 0.02065042 | 0.01944362 |  |  | 0.03349919 | 0.02075147 | 0.08125605 | 0.02001507 | 0.1366744 | 0.02033888
[5 empty] | 0.02004172 | 0.02019146 |  |  | 0.03446384 | 0.0215496 | 0.08367868 | 0.02078488 | 0.1393215 | 0.02112115
[5 empty] | 0.02139285 | 0.02093929 |  |  | 0.03550988 | 0.02234773 | 0.08598473 | 0.02155469 | 0.1422233 | 0.02190341
[5 empty] | 0.02070113 | 0.02168712 |  |  | 0.03601854 | 0.02314587 | 0.08782789 | 0.0223245 | 0.1446491 | 0.02268568
[5 empty] | 0.02196387 | 0.02243495 |  |  | 0.03677104 | 0.023944 | 0.08986188 | 0.02309431 | 0.1461684 | 0.02346794
[5 empty] | 0.02217837 | 0.02318278 |  |  | 0.03744863 | 0.02474213 | 0.09104042 | 0.02386412 | 0.1469505 | 0.02425021
[5 empty] | 0.02334196 | 0.02393061 |  |  | 0.03753252 | 0.02554027 | 0.09281722 | 0.02463393 | 0.1475649 | 0.02503247
[5 empty] | 0.02145195 | 0.02467845 |  |  | 0.03770617 | 0.0263384 | 0.093346 | 0.02540374 | 0.1493809 | 0.02581474
[5 empty] | 0.02350564 | 0.02542628 |  |  | 0.03754682 | 0.02713653 | 0.09338801 | 0.02617355 | 0.148596 | 0.026597
[5 empty] | 0.02149793 | 0.02617411 |  |  | 0.03730789 | 0.02793467 | 0.09299638 | 0.02694336 | 0.1484003 | 0.02737927
[5 empty] | 0.02342063 | 0.02692194 |  |  | 0.03729948 | 0.0287328 | 0.09257091 | 0.02771317 | 0.1472136 | 0.02816153
[5 empty] | 0.02128134 | 0.02766977 |  |  | 0.03693169 | 0.02953093 | 0.09184279 | 0.02848298 | 0.1464544 | 0.0289438
[5 empty] | 0.02108925 | 0.0284176 |  |  | 0.03651461 | 0.03032907 | 0.09094314 | 0.02925279 | 0.146841 | 0.02972606
[5 empty] | 0.02285353 | 0.02916544 |  |  | 0.03615834 | 0.0311272 | 0.09000314 | 0.0300226 | 0.1452917 | 0.03050833
[5 empty] | 0.02258336 | 0.02991327 |  |  | 0.03607297 | 0.03192533 | 0.08895394 | 0.03079241 | 0.1435249 | 0.03129059
[5 empty] | 0.02228791 | 0.0306611 |  |  | 0.03536861 | 0.03272347 | 0.08812668 | 0.03156222 | 0.1435588 | 0.03207286
[5 empty] | 0.02197635 | 0.03140893 |  |  | 0.03525535 | 0.0335216 | 0.08685253 | 0.03233203 | 0.1416119 | 0.03285512
[5 empty] | 0.01965785 | 0.03215676 |  |  | 0.03484328 | 0.03431973 | 0.08526265 | 0.03310184 | 0.1404024 | 0.03363739
[5 empty] | 0.0213416 | 0.0329046 |  |  | 0.03434251 | 0.03511787 | 0.08418817 | 0.03387165 | 0.1385487 | 0.03441965
[5 empty] | 0.02103676 | 0.03365243 |  |  | 0.03376312 | 0.035916 | 0.08356027 | 0.03464146 | 0.1376692 | 0.03520191
[5 empty] | 0.01975251 | 0.03440026 |  |  | 0.03341522 | 0.03671413 | 0.08181009 | 0.03541127 | 0.137082 | 0.03598418
[5 empty] | 0.01849802 | 0.03514809 |  |  | 0.03330891 | 0.03751227 | 0.08146879 | 0.03618108 | 0.1352057 | 0.03676644
[5 empty] | 0.01828246 | 0.03589592 |  |  | 0.03295427 | 0.0383104 | 0.08056753 | 0.03695089 | 0.1330585 | 0.03754871
[5 empty] | 0.01911502 | 0.03664375 |  |  | 0.03276141 | 0.03910853 | 0.08033745 | 0.0377207 | 0.1329588 | 0.03833097
[5 empty] | 0.01900487 | 0.03739159 |  |  | 0.03254042 | 0.03990667 | 0.07980972 | 0.03849051 | 0.1304249 | 0.03911324
[5 empty] | 0.01796117 | 0.03813942 |  |  | 0.03280132 | 0.0407048 | 0.07961549 | 0.03926032 | 0.1302751 | 0.0398955
[5 empty] | 0.01997106 | 0.03888725 |  |  | 0.03262755 | 0.04150293 | 0.07904283 | 0.04003013 | 0.1285277 | 0.04067777
[5 empty] | 0.02000543 | 0.03963508 |  |  | 0.03279837 | 0.04230107 | 0.07919712 | 0.04079994 | 0.1281012 | 0.04146003
[5 empty] | 0.02006244 | 0.04038291 |  |  | 0.03291037 | 0.0430992 | 0.07996488 | 0.04156975 | 0.1268138 | 0.0422423
[5 empty] | 0.0191405 | 0.04113074 |  |  | 0.03296013 | 0.04389733 | 0.07993701 | 0.04233956 | 0.1261838 | 0.04302456
[5 empty] | 0.01923804 | 0.04187858 |  |  | 0.03314423 | 0.04469547 | 0.0802044 | 0.04310937 | 0.1266296 | 0.04380683
[5 empty] | 0.02035347 | 0.04262641 |  |  | 0.03325927 | 0.0454936 | 0.08115794 | 0.04387918 | 0.1258696 | 0.04458909
[5 empty] | 0.01848519 | 0.04337424 |  |  | 0.03380183 | 0.04629173 | 0.08198854 | 0.04464899 | 0.1266262 | 0.04537136
[5 empty] | 0.01863163 | 0.04412207 |  |  | 0.03376849 | 0.04708987 | 0.08268707 | 0.0454188 | 0.1254779 | 0.04615362
[5 empty] | 0.0207912 | 0.0448699 |  |  | 0.03425584 | 0.047888 | 0.08364444 | 0.04618861 | 0.1273262 | 0.04693589
[5 empty] | 0.01996231 | 0.04561773 |  |  | 0.03436046 | 0.04868613 | 0.08445153 | 0.04695842 | 0.1281421 | 0.04771815
[5 empty] | 0.02114338 | 0.04636557 |  |  | 0.03487894 | 0.04948427 | 0.08519925 | 0.04772823 | 0.1287965 | 0.04850042
[5 empty] | 0.02133282 | 0.0471134 |  |  | 0.03500786 | 0.0502824 | 0.08537848 | 0.04849804 | 0.1302603 | 0.04928268
[5 empty] | 0.02152905 | 0.04786123 |  |  | 0.03564382 | 0.05108053 | 0.08618011 | 0.04926785 | 0.1307045 | 0.05006495
[5 empty] | 0.01973047 | 0.04860906 |  |  | 0.03568338 | 0.05187867 | 0.08749505 | 0.05003766 | 0.1321999 | 0.05084721
[5 empty] | 0.01993551 | 0.04935689 |  |  | 0.03632315 | 0.0526768 | 0.08801418 | 0.05080747 | 0.1352176 | 0.05162948
[5 empty] | 0.02214258 | 0.05010472 |  |  | 0.0363597 | 0.05347493 | 0.0894284 | 0.05157728 | 0.1367284 | 0.05241174
[5 empty] | 0.02235009 | 0.05085256 |  |  | 0.03668962 | 0.05427307 | 0.0902286 | 0.05234709 | 0.1388033 | 0.053194
[5 empty] | 0.02255646 | 0.05160039 |  |  | 0.03700949 | 0.0550712 | 0.09140567 | 0.0531169 | 0.1398132 | 0.05397627
[5 empty] | 0.02176009 | 0.05234822 |  |  | 0.03751591 | 0.05586933 | 0.09235051 | 0.05388671 | 0.142529 | 0.05475853
[5 empty] | 0.02195941 | 0.05309605 |  |  | 0.03790545 | 0.05666747 | 0.09275402 | 0.05465653 | 0.1434216 | 0.0555408
[5 empty] | 0.02315283 | 0.05384388 |  |  | 0.0378747 | 0.0574656 | 0.09310707 | 0.05542634 | 0.145062 | 0.05632306
[5 empty] | 0.02133877 | 0.05459171 |  |  | 0.03822024 | 0.05826374 | 0.09430057 | 0.05619615 | 0.1470211 | 0.05710533
[5 empty] | 0.02351563 | 0.05533955 |  |  | 0.03853867 | 0.05906187 | 0.09502542 | 0.05696596 | 0.1485698 | 0.05788759
[5 empty] | 0.02268183 | 0.05608738 |  |  | 0.03852656 | 0.05986 | 0.0954725 | 0.05773577 | 0.1507791 | 0.05866986
[5 empty] | 0.02183578 | 0.05683521 |  |  | 0.0389805 | 0.06065814 | 0.0956327 | 0.05850558 | 0.1528198 | 0.05945212
[5 empty] | 0.02397591 | 0.05758304 |  |  | 0.03908149 | 0.06145627 | 0.09649693 | 0.05927539 | 0.1529629 | 0.06023439
[5 empty] | 0.02410062 | 0.05833087 |  |  | 0.03890007 | 0.0622544 | 0.09695607 | 0.0600452 | 0.1551779 | 0.06101665
[5 empty] | 0.02220833 | 0.0590787 |  |  | 0.03910152 | 0.06305254 | 0.09712971 | 0.06081501 | 0.154788 | 0.06179892
[5 empty] | 0.02229745 | 0.05982654 |  |  | 0.03930168 | 0.06385067 | 0.09682969 | 0.06158482 | 0.1550702 | 0.06258118
[5 empty] | 0.0243664 | 0.06057437 |  |  | 0.03940033 | 0.0646488 | 0.09632936 | 0.06235463 | 0.1557462 | 0.06336345
[5 empty] | 0.02441404 | 0.0613222 |  |  | 0.03959723 | 0.06544694 | 0.09682864 | 0.06312444 | 0.1571155 | 0.06414571
[5 empty] | 0.02244874 | 0.06207003 |  |  | 0.03939215 | 0.06624507 | 0.09692753 | 0.06389425 | 0.1572772 | 0.06492798
[5 empty] | 0.02248318 | 0.06281786 |  |  | 0.03968486 | 0.0670432 | 0.09702603 | 0.06466406 | 0.1579307 | 0.06571024
[5 empty] | 0.02451687 | 0.06356569 |  |  | 0.03967512 | 0.06784134 | 0.09712414 | 0.06543387 | 0.1593751 | 0.06649251
[5 empty] | 0.02354978 | 0.06431353 |  |  | 0.03986271 | 0.06863947 | 0.09652187 | 0.06620368 | 0.1597097 | 0.06727477
[5 empty] | 0.02358185 | 0.06506136 |  |  | 0.03994739 | 0.0694376 | 0.09671922 | 0.06697349 | 0.1593339 | 0.06805704
[5 empty] | 0.02261306 | 0.06580919 |  |  | 0.03992893 | 0.07023574 | 0.09651618 | 0.0677433 | 0.1599469 | 0.0688393
[5 empty] | 0.02464337 | 0.06655702 |  |  | 0.03990711 | 0.07103387 | 0.09701277 | 0.06851311 | 0.161248 | 0.06962157
[5 empty] | 0.02267273 | 0.06730485 |  |  | 0.04018167 | 0.071832 | 0.09690899 | 0.06928292 | 0.1619364 | 0.07040383
[5 empty] | 0.02370111 | 0.06805269 |  |  | 0.04005241 | 0.07263014 | 0.09680482 | 0.07005273 | 0.1629114 | 0.07118609
[5 empty] | 0.02272846 | 0.06880052 |  |  | 0.04041908 | 0.07342827 | 0.09700029 | 0.07082254 | 0.1627722 | 0.07196836
[5 empty] | 0.02275475 | 0.06954835 |  |  | 0.04028145 | 0.0742264 | 0.09629539 | 0.07159235 | 0.1633182 | 0.07275062
[5 empty] | 0.02477994 | 0.07029618 |  |  | 0.04023929 | 0.07502454 | 0.09649012 | 0.07236216 | 0.1637487 | 0.07353289
[5 empty] | 0.02280398 | 0.07104401 |  |  | 0.04059237 | 0.07582267 | 0.09708449 | 0.07313197 | 0.1649628 | 0.07431515
[5 empty] | 0.02282685 | 0.07179184 |  |  | 0.04064045 | 0.0766208 | 0.09667849 | 0.07390178 | 0.1653599 | 0.07509742
[5 empty] | 0.02284849 | 0.07253968 |  |  | 0.04058332 | 0.07741894 | 0.09687213 | 0.07467159 | 0.1649392 | 0.07587968
[5 empty] | 0.02386888 | 0.07328751 |  |  | 0.04062072 | 0.07821707 | 0.09706541 | 0.0754414 | 0.1664 | 0.07666195
[5 empty] | 0.02488797 | 0.07403534 |  |  | 0.04065244 | 0.0790152 | 0.09685834 | 0.07621121 | 0.1669416 | 0.07744421
[5 empty] | 0.02290572 | 0.07478317 |  |  | 0.04067824 | 0.07981334 | 0.09675091 | 0.07698102 | 0.1676632 | 0.07822648
[5 empty] | 0.02292209 | 0.075531 |  |  | 0.04069789 | 0.08061147 | 0.09644313 | 0.07775083 | 0.1671641 | 0.07900874
[5 empty] | 0.02293705 | 0.07627883 |  |  | 0.04061115 | 0.0814096 | 0.096335 | 0.07852064 | 0.1671436 | 0.07979101
[5 empty] | 0.02395055 | 0.07702667 |  |  | 0.0408178 | 0.08220774 | 0.09702652 | 0.07929045 | 0.1676009 | 0.08057327
[5 empty] | 0.02396256 | 0.0777745 |  |  | 0.04071654 | 0.08300587 | 0.0969177 | 0.08006026 | 0.1685354 | 0.08135554
[5 empty] | 0.02497303 | 0.07852233 |  |  | 0.04080164 | 0.083804 | 0.09690853 | 0.08083007 | 0.1681463 | 0.0821378
[5 empty] | 0.02398192 | 0.07927016 |  |  | 0.04047275 | 0.08460214 | 0.09629902 | 0.08159988 | 0.1684328 | 0.08292007
[5 empty] | 0.02498921 | 0.08001799 |  |  | 0.04073036 | 0.08540027 | 0.09688917 | 0.08236969 | 0.1694942 | 0.08370233
[5 empty] | 0.02299484 | 0.08076582 |  |  | 0.040675 | 0.0861984 | 0.09617898 | 0.0831395 | 0.1699299 | 0.0844846
[5 empty] | 0.02499878 | 0.08151366 |  |  | 0.04060716 | 0.08699654 | 0.09636846 | 0.08390931 | 0.170139 | 0.08526686
[5 empty] | 0.02300099 | 0.08226149 |  |  | 0.04022737 | 0.08779467 | 0.09655761 | 0.08467912 | 0.1702209 | 0.08604913
[5 empty] | 0.02300121 | 0.08300932 |  |  | 0.04023614 | 0.0885928 | 0.09653363 | 0.08544893 | 0.1692748 | 0.08683139
[5 empty] | 0.02499479 | 0.08375715 |  |  | 0.04033398 | 0.08939094 | 0.09687987 | 0.08621874 | 0.1706999 | 0.08761365
[5 empty] | 0.0249801 | 0.08450498 |  |  | 0.0401214 | 0.09018907 | 0.09629735 | 0.08698855 | 0.1701956 | 0.08839592
[5 empty] | 0.02395741 | 0.08525281 |  |  | 0.04009891 | 0.0909872 | 0.09608724 | 0.08775836 | 0.1695612 | 0.08917818
[5 empty] | 0.024927 | 0.08600065 |  |  | 0.03996703 | 0.09178534 | 0.09595069 | 0.08852817 | 0.1709958 | 0.08996045
[5 empty] | 0.02288917 | 0.08674848 |  |  | 0.03962627 | 0.09258347 | 0.09568885 | 0.08929798 | 0.1703744 | 0.09074271
[5 empty] | 0.0228442 | 0.08749631 |  |  | 0.03967714 | 0.0933816 | 0.09580286 | 0.09006779 | 0.1702862 | 0.09152498
[5 empty] | 0.02279237 | 0.08824414 |  |  | 0.03932015 | 0.09417974 | 0.09589389 | 0.0908376 | 0.1696045 | 0.09230724
[5 empty] | 0.02373396 | 0.08899197 |  |  | 0.03915581 | 0.09497787 | 0.09566308 | 0.09160742 | 0.1679565 | 0.09308951
[5 empty] | 0.02366926 | 0.0897398 |  |  | 0.03918465 | 0.095776 | 0.09481159 | 0.09237723 | 0.1673694 | 0.09387177
[5 empty] | 0.02459855 | 0.09048764 |  |  | 0.03890716 | 0.09657414 | 0.09524056 | 0.09314704 | 0.1658704 | 0.09465404
[5 empty] | 0.02352212 | 0.09123547 |  |  | 0.03872386 | 0.09737227 | 0.09405115 | 0.09391685 | 0.1647866 | 0.0954363
[5 empty] | 0.02344025 | 0.0919833 |  |  | 0.03853526 | 0.0981704 | 0.09384451 | 0.09468666 | 0.1636454 | 0.09621857
[5 empty] | 0.02335322 | 0.09273113 |  |  | 0.03844188 | 0.09896854 | 0.09392178 | 0.09545647 | 0.1611738 | 0.09700083
[5 empty] | 0.02226132 | 0.09347896 |  |  | 0.03824423 | 0.09976667 | 0.09308413 | 0.09622628 | 0.1589991 | 0.0977831
[5 empty] | 0.02216483 | 0.09422679 |  |  | 0.03774282 | 0.1005648 | 0.0931327 | 0.09699609 | 0.1576485 | 0.09856536
[5 empty] | 0.02406403 | 0.09497463 |  |  | 0.03753816 | 0.1013629 | 0.09296864 | 0.0977659 | 0.1549492 | 0.09934763
[5 empty] | 0.02395922 | 0.09572246 |  |  | 0.03763076 | 0.1021611 | 0.09279311 | 0.09853571 | 0.1540284 | 0.1001299
[5 empty] | 0.02185066 | 0.09647029 |  |  | 0.03742114 | 0.1029592 | 0.09170725 | 0.09930552 | 0.1519132 | 0.1009122
[5 empty] | 0.02373866 | 0.09721812 |  |  | 0.03720981 | 0.1037573 | 0.09201222 | 0.1000753 | 0.150131 | 0.1016944
[5 empty] | 0.02362348 | 0.09796595 |  |  | 0.03699728 | 0.1045555 | 0.09090917 | 0.1008451 | 0.1481088 | 0.1024767
[5 empty] | 0.02350542 | 0.09871379 |  |  | 0.03648406 | 0.1053536 | 0.09129925 | 0.1016149 | 0.1460739 | 0.103259
[5 empty] | 0.02338475 | 0.09946162 |  |  | 0.03637066 | 0.1061517 | 0.09018362 | 0.1023848 | 0.1437535 | 0.1040412
[5 empty] | 0.02326177 | 0.1002094 |  |  | 0.03635761 | 0.1069499 | 0.09026341 | 0.1031546 | 0.1428748 | 0.1048235
[5 empty] | 0.02113675 | 0.1009573 |  |  | 0.0361454 | 0.107748 | 0.08963979 | 0.1039244 | 0.1409649 | 0.1056057
[5 empty] | 0.02100998 | 0.1017051 |  |  | 0.03593455 | 0.1085461 | 0.08871391 | 0.1046942 | 0.1405512 | 0.106388
[5 empty] | 0.02288175 | 0.1024529 |  |  | 0.03572558 | 0.1093443 | 0.08918691 | 0.105464 | 0.1393607 | 0.1071703
[5 empty] | 0.02175233 | 0.1032008 |  |  | 0.03531899 | 0.1101424 | 0.08815995 | 0.1062338 | 0.1374207 | 0.1079525
[5 empty] | 0.02162201 | 0.1039486 |  |  | 0.03501519 | 0.1109405 | 0.08773418 | 0.1070036 | 0.1375584 | 0.1087348
[5 empty] | 0.02249108 | 0.1046964 |  |  | 0.03490965 | 0.1117387 | 0.08791075 | 0.1077734 | 0.138001 | 0.1095171
[5 empty] | 0.02135982 | 0.1054443 |  |  | 0.03479974 | 0.1125368 | 0.08749082 | 0.1085432 | 0.1373011 | 0.1102993
[5 empty] | 0.02222851 | 0.1061921 |  |  | 0.03438549 | 0.1133349 | 0.08627553 | 0.1093131 | 0.1375016 | 0.1110816
[5 empty] | 0.02109743 | 0.1069399 |  |  | 0.03416693 | 0.1141331 | 0.08666545 | 0.1100829 | 0.1381032 | 0.1118639
[5 empty] | 0.01996688 | 0.1076878 |  |  | 0.03424407 | 0.1149312 | 0.08595022 | 0.1108527 | 0.1380061 | 0.1126461
[5 empty] | 0.02083713 | 0.1084356 |  |  | 0.03401695 | 0.1157293 | 0.08512564 | 0.1116225 | 0.136911 | 0.1134284
[5 empty] | 0.02070785 | 0.1091834 |  |  | 0.03368558 | 0.1165275 | 0.08479178 | 0.1123923 | 0.1378183 | 0.1142107
[5 empty] | 0.02057493 | 0.1099313 |  |  | 0.03344998 | 0.1173256 | 0.08414868 | 0.1131621 | 0.1375285 | 0.1149929
[5 empty] | 0.02043755 | 0.1106791 |  |  | 0.03321018 | 0.1181237 | 0.08409638 | 0.1139319 | 0.138142 | 0.1157752
[5 empty] | 0.01929576 | 0.1114269 |  |  | 0.0330662 | 0.1189219 | 0.08373495 | 0.1147017 | 0.1380594 | 0.1165575
[5 empty] | 0.0191496 | 0.1121748 |  |  | 0.03271806 | 0.11972 | 0.08306443 | 0.1154715 | 0.1371811 | 0.1173397
[5 empty] | 0.01899911 | 0.1129226 |  |  | 0.03236578 | 0.1205181 | 0.08248487 | 0.1162413 | 0.1378076 | 0.118122
[5 empty] | 0.01984432 | 0.1136704 |  |  | 0.0320094 | 0.1213163 | 0.08169632 | 0.1170112 | 0.1374394 | 0.1189042
[5 empty] | 0.01868528 | 0.1144183 |  |  | 0.03174892 | 0.1221144 | 0.08189884 | 0.117781 | 0.1381769 | 0.1196865
[5 empty] | 0.02052202 | 0.1151661 |  |  | 0.03178438 | 0.1229125 | 0.08139246 | 0.1185508 | 0.1384207 | 0.1204688
[5 empty] | 0.01935458 | 0.1159139 |  |  | 0.03131579 | 0.1237107 | 0.08087725 | 0.1193206 | 0.1369711 | 0.121251
[5 empty] | 0.01818301 | 0.1166617 |  |  | 0.03124318 | 0.1245088 | 0.08005325 | 0.1200904 | 0.1383288 | 0.1220333
[5 empty] | 0.01800734 | 0.1174096 |  |  | 0.03096657 | 0.1253069 | 0.07992052 | 0.1208602 | 0.1379941 | 0.1228156
[5 empty] | 0.0188276 | 0.1181574 |  |  | 0.03058598 | 0.1261051 | 0.0790791 | 0.12163 | 0.1386676 | 0.1235978
[5 empty] | 0.01964385 | 0.1189052 |  |  | 0.03030144 | 0.1269032 | 0.07822904 | 0.1223998 | 0.1372497 | 0.1243801
[5 empty] | 0.01945611 | 0.1196531 |  |  | 0.03001297 | 0.1277013 | 0.07797039 | 0.1231696 | 0.1377409 | 0.1251624
[5 empty] | 0.01726443 | 0.1204009 |  |  | 0.02982059 | 0.1284995 | 0.07770321 | 0.1239394 | 0.1386418 | 0.1259446
[5 empty] | 0.01806884 | 0.1211487 |  |  | 0.02932432 | 0.1292976 | 0.07692755 | 0.1247093 | 0.1377526 | 0.1267269
[5 empty] | 0.01886939 | 0.1218966 |  |  | 0.02912418 | 0.1300957 | 0.07654345 | 0.1254791 | 0.1390741 | 0.1275092
[5 empty] | 0.01666611 | 0.1226444 |  |  | 0.02892021 | 0.1308939 | 0.07545096 | 0.1262489 | 0.1382065 | 0.1282914
[5 empty] | 0.01845905 | 0.1233922 |  |  | 0.02851241 | 0.131692 | 0.07545014 | 0.1270187 | 0.1392505 | 0.1290737
[5 empty] | 0.01824823 | 0.1241401 |  |  | 0.02830082 | 0.1324901 | 0.07464104 | 0.1277885 | 0.1387064 | 0.129856
[5 empty] | 0.01603371 | 0.1248879 |  |  | 0.02778546 | 0.1332883 | 0.0741237 | 0.1285583 | 0.1393748 | 0.1306382
[5 empty] | 0.01581552 | 0.1256357 |  |  | 0.02756634 | 0.1340864 | 0.07309818 | 0.1293281 | 0.1386561 | 0.1314205
[5 empty] | 0.01659369 | 0.1263836 |  |  | 0.02714349 | 0.1348845 | 0.07276452 | 0.1300979 | 0.1386509 | 0.1322027
[5 empty] | 0.01636827 | 0.1271314 |  |  | 0.02701694 | 0.1356827 | 0.07162279 | 0.1308677 | 0.1397596 | 0.132985
[5 empty] | 0.0151393 | 0.1278792 |  |  | 0.02658671 | 0.1364808 | 0.07087301 | 0.1316375 | 0.1397826 | 0.1337673
[5 empty] | 0.01590682 | 0.1286271 |  |  | 0.02615281 | 0.1372789 | 0.07031526 | 0.1324074 | 0.1397205 | 0.1345495
[5 empty] | 0.01567085 | 0.1293749 |  |  | 0.02601527 | 0.1380771 | 0.06974957 | 0.1331772 | 0.1408737 | 0.1353318
[5 empty] | 0.01643145 | 0.1301227 |  |  | 0.02557412 | 0.1388752 | 0.06967601 | 0.133947 | 0.1413428 | 0.1361141
[5 empty] | 0.01618866 | 0.1308705 |  |  | 0.02502938 | 0.1396733 | 0.06829461 | 0.1347168 | 0.1403281 | 0.1368963
[5 empty] | 0.0139425 | 0.1316184 |  |  | 0.02498106 | 0.1404715 | 0.06780542 | 0.1354866 | 0.1407303 | 0.1376786
[5 empty] | 0.01569303 | 0.1323662 |  |  | 0.0246292 | 0.1412696 | 0.06680851 | 0.1362564 | 0.1411496 | 0.1384609
[5 empty] | 0.01344027 | 0.133114 |  |  | 0.02417381 | 0.1420677 | 0.06610392 | 0.1370262 | 0.1423867 | 0.1392431
[5 empty] | 0.01318428 | 0.1338619 |  |  | 0.02381491 | 0.1428659 | 0.06589169 | 0.137796 | 0.1420421 | 0.1400254
[5 empty] | 0.01392508 | 0.1346097 |  |  | 0.02355254 | 0.143664 | 0.06467189 | 0.1385658 | 0.1418161 | 0.1408077
[5 empty] | 0.01266271 | 0.1353575 |  |  | 0.02298671 | 0.1444621 | 0.06444455 | 0.1393356 | 0.1436092 | 0.1415899
[5 empty] | 0.01439722 | 0.1361054 |  |  | 0.02251744 | 0.1452603 | 0.06390974 | 0.1401055 | 0.1431221 | 0.1423722
[5 empty] | 0.01212865 | 0.1368532 |  |  | 0.02224476 | 0.1460584 | 0.06256749 | 0.1408753 | 0.143255 | 0.1431545
[5 empty] | 0.01185703 | 0.137601 |  |  | 0.02186869 | 0.1468565 | 0.06241787 | 0.1416451 | 0.1441086 | 0.1439367
[5 empty] | 0.0115824 | 0.1383489 |  |  | 0.02158925 | 0.1476547 | 0.06156092 | 0.1424149 | 0.1447832 | 0.144719
[5 empty] | 0.0123048 | 0.1390967 |  |  | 0.02100646 | 0.1484528 | 0.06009668 | 0.1431847 | 0.1447795 | 0.1455012
[5 empty] | 0.01302427 | 0.1398445 |  |  | 0.02062036 | 0.1492509 | 0.05982522 | 0.1439545 | 0.1450977 | 0.1462835
[5 empty] | 0.01174085 | 0.1405924 |  |  | 0.02053095 | 0.1500491 | 0.05934659 | 0.1447243 | 0.1466385 | 0.1470658
[5 empty] | 0.01245458 | 0.1413402 |  |  | 0.01993826 | 0.1508472 | 0.05786082 | 0.1454941 | 0.1472023 | 0.147848
[5 empty] | 0.0121655 | 0.142088 |  |  | 0.01954232 | 0.1516453 | 0.05786798 | 0.1462639 | 0.1471895 | 0.1486303
[5 empty] | 0.01187364 | 0.1428359 |  |  | 0.01924315 | 0.1524435 | 0.05636811 | 0.1470338 | 0.1483008 | 0.1494126
[5 empty] | 0.01057904 | 0.1435837 |  |  | 0.01894077 | 0.1532416 | 0.05546126 | 0.1478036 | 0.1494364 | 0.1501948
[5 empty] | 0.01128176 | 0.1443315 |  |  | 0.0183352 | 0.1540397 | 0.05534748 | 0.1485734 | 0.149597 | 0.1509771
[5 empty] | 0.009981809 | 0.1450794 |  |  | 0.01802646 | 0.1548379 | 0.05432683 | 0.1493432 | 0.149783 | 0.1517594
[5 empty] | 0.008679244 | 0.1458272 |  |  | 0.01751459 | 0.155636 | 0.05379936 | 0.150113 | 0.1505949 | 0.1525416
[5 empty] | 0.0083741 | 0.146575 |  |  | 0.01709959 | 0.1564341 | 0.0524651 | 0.1508828 | 0.1520331 | 0.1533239
[5 empty] | 0.01006642 | 0.1473228 |  |  | 0.0165815 | 0.1572323 | 0.05192412 | 0.1516526 | 0.1525981 | 0.1541062
[5 empty] | 0.009756231 | 0.1480707 |  |  | 0.01646033 | 0.1580304 | 0.05107647 | 0.1524224 | 0.1526905 | 0.1548884
[5 empty] | 0.007443584 | 0.1488185 |  |  | 0.01603611 | 0.1588285 | 0.04952219 | 0.1531922 | 0.1545107 | 0.1556707