## 1
Общество с ограниченной ответственностью "Инженерная геология" (ООО "ИнжГео") | [11 empty] | Общество с ограниченной ответственностью "Инженерная геология" (ООО "ИнжГео")
Юр. адрес: 117279, г. Москва, ул. Миклухо-Маклая, 36 а, этаж 5, пом. XXIII к. 76-84 | [11 empty] | Юр. адрес: 117279, г. Москва, ул. Миклухо-Маклая, 36 а, этаж 5, пом. XXIII к. 76-84 | [8 empty] | нагр |  |  | X0 | Y0 | R |  | нагр |  |  |  | X0 | Y0 | R | нагр |  |  |  | X0 | Y0 | R |  | нагр |  |  |  | X0 | Y0 | R
Телефон/факс +7 (495) 132-30-00, Адрес электронной почты inbox@inj-geo.ru | [11 empty] | Телефон/факс +7 (495) 132-30-00, Адрес электронной почты inbox@inj-geo.ru | [12 empty] | 0 | [7 empty] | 0 | [6 empty] | 0 | [7 empty] | 0
[21 empty] | девиатор | [6 empty] | девиатор | [6 empty] | девиатор | [7 empty] | девиатор
Испытательная лаборатория ООО «ИнжГео» | [11 empty] | Испытательная лаборатория ООО «ИнжГео» | [8 empty] | x0 | Угол | X | Y |  |  |  | x0 |  | Угол | X | Y |  |  | x0 |  | Угол | X | Y |  |  |  | x0 |  | Угол | X | Y
Адрес места осуществления деятельности лаборатории: г. Москва, просп. Вернадского, д. 51, стр. 1 | [11 empty] | Адрес места осуществления деятельности лаборатории: г. Москва, просп. Вернадского, д. 51, стр. 1 | [9 empty] | 0 | [7 empty] | 0 | [6 empty] | 0 | [7 empty] | 0
Телефон +7(910)4557682, E-mail: slg85@mail.ru | [11 empty] | Телефон +7(910)4557682, E-mail: slg85@mail.ru | [9 empty] | 5 | [7 empty] | 5 | [6 empty] | 5 | [7 empty] | 5
[22 empty] | 10 | [7 empty] | 10 | [6 empty] | 10 | [7 empty] | 10
[12 empty] | Протокол испытаний № 13-63/218 от 04-06-2023 | [9 empty] | 15 | [7 empty] | 15 | [6 empty] | 15 | [7 empty] | 15
[22 empty] | 20 | [7 empty] | 20 | [6 empty] | 20 | [7 empty] | 20
[12 empty] | Наименование и адрес заказчика: Переход трубопровода через р. Енисей | [9 empty] | 25 | [7 empty] | 25 | [6 empty] | 25 | [7 empty] | 25
[12 empty] | Наименование объекта: ООО Регионстрой | [9 empty] | 30 | [7 empty] | 30 | [6 empty] | 30 | [7 empty] | 30
Наименование используемого метода/методики: ГОСТ 12248.4-2020 | [11 empty] | Наименование используемого метода/методики: ГОСТ 12248.3-2020 | [9 empty] | 35 | [7 empty] | 35 | [6 empty] | 35 | [7 empty] | 35
Условия проведения испытания: температура окружающей среды (18 - 25)0С, влажность воздуха (40 - 75)% | [11 empty] | Условия проведения испытания: температура окружающей среды (18 - 25)0С, влажность воздуха (40 - 75)% | [9 empty] | 40 | [7 empty] | 40 | [6 empty] | 40 | [7 empty] | 40
[12 empty] | Дата получение объекта подлежащего испытаниям: 08-05-2023 | [9 empty] | 45 | [7 empty] | 45 | [6 empty] | 45 | [7 empty] | 45
[12 empty] | Дата испытания: 25.10.2022-19.11.2218 | [9 empty] | 50 | [7 empty] | 50 | [6 empty] | 50 | [7 empty] | 50
[22 empty] | 55 | [7 empty] | 55 | [6 empty] | 55 | [7 empty] | 55
Испытание грунтов методом трехосного сжатия | [11 empty] | Испытание грунтов методом трехосного сжатия | [9 empty] | 60 | [7 empty] | 60 | [6 empty] | 60 | [7 empty] | 60
[22 empty] | 65 | [7 empty] | 65 | [6 empty] | 65 | [7 empty] | 65
Лабораторный номер: | [6 empty] | We, д.е. = |  |  |  |  | Лабораторный номер: |  | 1253 |  |  |  | We, д.е. = | 0.520794775 |  |  | 70 | [7 empty] | 70 | [6 empty] | 70 | [7 empty] | 70
Номер скважины: | [6 empty] | ρ, г/см3 = |  |  |  |  | Номер скважины: |  | BH-121 |  |  |  | ρ, г/см3 = | 1.54 |  |  | 75 | [7 empty] | 75 | [6 empty] | 75 | [7 empty] | 75
Глубина отбора, м: | [6 empty] | ρs, г/см3 = |  |  |  |  | Глубина отбора, м: |  | 1.9 |  |  |  | ρs, г/см3 = | 2.71 |  |  | 80 | [7 empty] | 80 | [6 empty] | 80 | [7 empty] | 80
Наименование грунта: | [6 empty] | e, д.е. = |  |  |  |  | Наименование грунта: |  | Суглинок, после оттаивания текучий, легкий песчанистый |  |  |  | e, д.е. = | 1.676204 |  |  | 85 | [7 empty] | 85 | [6 empty] | 85 | [7 empty] | 85
Схема проведения опыта: | [6 empty] | IL, д.е. = |  |  |  |  | Схема проведения опыта: |  | КД |  |  |  | IL, д.е. = | 2.949 |  |  | 90 | [7 empty] | 90 | [6 empty] | 90 | [7 empty] | 90
[22 empty] | 95 | [7 empty] | 95 | [6 empty] | 95 | [7 empty] | 95
[22 empty] | 100 | [7 empty] | 100 | [6 empty] | 100 | [7 empty] | 100
Результаты испытаний | [11 empty] | Результаты испытаний | [9 empty] | 105 | [7 empty] | 105 | [6 empty] | 105 | [7 empty] | 105
[22 empty] | 110 | [7 empty] | 110 | [6 empty] | 110 | [7 empty] | 110
[22 empty] | 115 | [7 empty] | 115 | [6 empty] | 115 | [7 empty] | 115
[22 empty] | 120 | [7 empty] | 120 | [6 empty] | 120 | [7 empty] | 120
[22 empty] | 125 | [7 empty] | 125 | [6 empty] | 125 | [7 empty] | 125
[22 empty] | 130 | [7 empty] | 130 | [6 empty] | 130 | [7 empty] | 130
[22 empty] | 135 | [7 empty] | 135 | [6 empty] | 135 | [7 empty] | 135
[22 empty] | 140 | [7 empty] | 140 | [6 empty] | 140 | [7 empty] | 140
[22 empty] | 145 | [7 empty] | 145 | [6 empty] | 145 | [7 empty] | 145
[22 empty] | 150 | [7 empty] | 150 | [6 empty] | 150 | [7 empty] | 150
[22 empty] | 155 | [7 empty] | 155 | [6 empty] | 155 | [7 empty] | 155
[22 empty] | 160 | [7 empty] | 160 | [6 empty] | 160 | [7 empty] | 160
[22 empty] | 165 | [7 empty] | 165 | [6 empty] | 165 | [7 empty] | 165
[22 empty] | 170 | [7 empty] | 170 | [6 empty] | 170 | [7 empty] | 170
[22 empty] | 175 | [7 empty] | 175 | [6 empty] | 175 | [7 empty] | 175
[22 empty] | 180 | [7 empty] | 180 | [6 empty] | 180 | [7 empty] | 180
[13 empty] | Давление в камере, Мпа σ3 | Вертикальная нагрузка, Мпа σ1 | Поровое давление, Мпа u
| K0, д.е. | 0.809191 |  |  |  |  | Коэфф. Точки | [5 empty] | 1 | 1.524981 | [5 empty] | 1 | [6 empty] | σ3,кПа | σ1,кПа | u, кПа |  |  |  | 4
| q_zg, МПа | 0.809191 | [10 empty] | 1.1 | 1.672141 | [27 empty] | δ3, Мпа | δ1-δ3, МПа | δ1, МПа | δ1, КПа
|  |  | Модуль деформации, МПа: | [9 empty] | 1.2 | 1.819301 | [21 empty] | С, МПа:
|  |  | Е0= |  | Точки модуля (полное напр.), МПа |  |  |  | 0.809191 | 1.294706 | [25 empty] | φ, град:
|  |  | E50 = |  | qf (полное напр.), МПа |  |  |  | 1.873926 | [26 empty] | E, Мпа
|  |  | Коэф. Поперечной деформации, ϑ = | [9 empty] | Эффективные значения угла внутреннего трения и удельного сцепления ϕ', С' | [13 empty] | x | 0
[13 empty] | ϕ', град. = | 11 | [12 empty] | y |  |  |  | С, кПа | φ,°
[13 empty] | С', МПа = | 0.022
| Исполнитель: | [6 empty] | Морозов Д.С. |  |  |  |  | Исполнитель: |  |  |  |  | Морозов Д.С.
| Начальник исп. лаборатории: | [6 empty] | Семиколенова Л.Г. |  |  |  |  | Начальник исп. лаборатории: |  |  |  |  | Семиколенова Л.Г.
Лист 1 , всего листов 2 | [11 empty] | Лист 2 , всего листов 2
Частичное воспроизведение протокола испытаний без письменного разрешения ООО «ИнжГео» ЗАПРЕЩАЕТСЯ | [11 empty] | Частичное воспроизведение протокола испытаний без письменного разрешения ООО «ИнжГео» ЗАПРЕЩАЕТСЯ
[5 empty] | второй график |  | первый график | [9 empty] | К Пуассона
dev50 | epsE50 | ind | devE0 | epsE0 | dev | eps | sigma |  | dev1 | eps1 | dev2 | eps2 | dev3 | eps3 |  | Глины
0.8739263 | 0.0129951 |  |  |  | 0 | 0 |  |  | 0.018 | 0.00016059375 | 0 | 0 | 0 | 0 |  | < 0 | 0,20-0,30
ind |  |  |  |  | -0.06880255 | 0.0007637851 |  |  | 0.06833102 | 0.0007373852 | 0.1087085 | 0.000737347 | 0.1463467 | 0.0007371026 |  | 0-0,25 | 0,30-0,38
2 |  |  |  |  | 0.08520099 | 0.00152757 |  |  | 0.1308508 | 0.00147477 | 0.194 | 0.001573494 | 0.2501627 | 0.001474205 |  | 0,25< | 0,38-0,45
E0 |  |  |  |  | 0.2358167 | 0.002291355 |  |  | 0.1848097 | 0.002212156 | 0.2259696 | 0.002212041 | 0.303 | 0.00223046875 |  | Суглинки | 0,35-0,37
epsE0 | devE0 |  |  |  | 0.3498508 | 0.00305514 |  |  | 0.2246805 | 0.002949541 | 0.2599045 | 0.002949388 | 0.302316 | 0.00294841 |  | Пески и супеси | 0,30-0,35
0.004331701 | 0.4855146 |  |  |  | 0.4431092 | 0.003818925 |  |  | 0.2624903 | 0.003903176 | 0.2860705 | 0.003867099 | 0.3096507 | 0.003799045
[5 empty] | 0.4855146 | 0.004331701 |  |  | 0.2671746 | 0.004424311 | 0.2918965 | 0.004424082 | 0.3131292 | 0.004422616
График E50 |  | График E |  |  | 0.4201328 | 0.005346496 |  |  | 0.2797755 | 0.005161696 | 0.3062086 | 0.005161429 | 0.3135587 | 0.005159718
eps | q | sigma |  |  | 0.496513 | 0.006110281 |  |  | 0.2947867 | 0.005899081 | 0.320021 | 0.005898776 | 0.3193204 | 0.005896821
Горизонтальная линия E50 |  | Касательная |  |  | 0.5959069 | 0.006874066 |  |  | 0.3080124 | 0.006636467 | 0.3316341 | 0.006636123 | 0.327584 | 0.006633923
0 |  | a | b |  | 0.5629805 | 0.007637851 |  |  | 0.3201572 | 0.007373852 | 0.3413482 | 0.00737347 | 0.3298193 | 0.007371026
|  |  | 0 |  | 0.6814001 | 0.008401636 |  |  | 0.3278255 | 0.008111237 | 0.3548637 | 0.008110817 | 0.3396959 | 0.008108129
Вертикальная линия E50 |  | p1 и p2 |  |  | 0.6288316 | 0.009165421 |  |  | 0.3416218 | 0.008848622 | 0.366581 | 0.008848164 | 0.3478837 | 0.008845231
| 0 | 0 |  |  | 0.5959414 | 0.009929206 |  |  | 0.3498504 | 0.009586007 | 0.3723005 | 0.009585511 | 0.3534522 | 0.009582334
[5 empty] | 0.7153954 | 0.01069299 |  |  | 0.3626158 | 0.01032339 | 0.3861225 | 0.01032286 | 0.3633712 | 0.01031944
Касательная линия E50 |  |  |  |  | 0.7778598 | 0.01145678 |  |  | 0.3703224 | 0.01106078 | 0.3929473 | 0.0110602 | 0.3667105 | 0.01105654
0 | 0 | Горизонтальная 1 |  |  | 0.8030007 | 0.01222056 |  |  | 0.3790747 | 0.01179816 | 0.4042755 | 0.01179755 | 0.3760398 | 0.01179364
[5 empty] | 0.8739263 | 0.0129951 |  |  | 0.3907771 | 0.01253555 | 0.4148073 | 0.0125349 | 0.3848287 | 0.01253074
Горизонтальная линия qкр |  |  |  |  | 0.8555492 | 0.01374813 |  |  | 0.398434 | 0.01327293 | 0.4260431 | 0.01327225 | 0.3927471 | 0.01326785
Горизонтальная линия q |  | Горизонтальная 2 |  |  | 0.843869 | 0.01451192 |  |  | 0.4068499 | 0.01401032 | 0.4328833 | 0.01400959 | 0.4010646 | 0.01400495
0 |  | 0 |  |  | 0.9702873 | 0.0152757 |  |  | 0.4144292 | 0.0147477 | 0.4406282 | 0.01474694 | 0.4096509 | 0.01474205
[5 empty] | 0.9676475 | 0.01603949 |  |  | 0.4225763 | 0.01548509 | 0.4491783 | 0.01548429 | 0.4187758 | 0.01547915
Вертикальная линия q |  |  |  |  | 0.9437933 | 0.01680327 |  |  | 0.4282957 | 0.01622247 | 0.4570338 | 0.01622163 | 0.4317091 | 0.01621626
| 0 |  |  |  | 1.042568 | 0.01756706 |  |  | 0.4359917 | 0.01695986 | 0.4649953 | 0.01695898 | 0.4413203 | 0.01695336
[5 empty] | 1.078816 | 0.01833084 |  |  | 0.4435689 | 0.01769724 | 0.4715629 | 0.01769633 | 0.4480792 | 0.01769046
[5 empty] | 1.15038 | 0.01909463 |  |  | 0.4489317 | 0.01843463 | 0.4798372 | 0.01843367 | 0.4602557 | 0.01842757
[5 empty] | 1.036103 | 0.01985841 |  |  | 0.4567844 | 0.01917201 | 0.4901185 | 0.01917102 | 0.4670193 | 0.01916467
[5 empty] | 1.106831 | 0.0206222 |  |  | 0.4636316 | 0.0199094 | 0.4933071 | 0.01990837 | 0.4789398 | 0.01990177
[5 empty] | 1.122405 | 0.02138598 |  |  | 0.4689776 | 0.02064678 | 0.5037035 | 0.02064571 | 0.4859869 | 0.02063887
[5 empty] | 1.295669 | 0.02214977 |  |  | 0.4746269 | 0.02138417 | 0.5101079 | 0.02138306 | 0.4953303 | 0.02137598
[5 empty] | 1.200468 | 0.02291355 |  |  | 0.4772839 | 0.02212156 | 0.5161208 | 0.02212041 | 0.5061398 | 0.02211308
[5 empty] | 1.353645 | 0.02367734 |  |  | 0.4839531 | 0.02285894 | 0.5218426 | 0.02285776 | 0.5184851 | 0.02285018
[5 empty] | 1.338042 | 0.02444112 |  |  | 0.4875388 | 0.02359633 | 0.5233735 | 0.0235951 | 0.5265359 | 0.02358728
[5 empty] | 1.367505 | 0.02520491 |  |  | 0.4883456 | 0.02433371 | 0.5276141 | 0.02433245 | 0.534362 | 0.02432439
[5 empty] | 1.406876 | 0.02596869 |  |  | 0.4929778 | 0.0250711 | 0.5320646 | 0.0250698 | 0.5408329 | 0.02506149
[5 empty] | 1.455999 | 0.02673248 |  |  | 0.49764 | 0.02580848 | 0.5386254 | 0.02580714 | 0.5482186 | 0.02579859
[5 empty] | 1.510717 | 0.02749626 |  |  | 0.4990364 | 0.02654587 | 0.5431969 | 0.02654449 | 0.5552886 | 0.02653569
[5 empty] | 1.547875 | 0.02826005 |  |  | 0.5049716 | 0.02728325 | 0.5442795 | 0.02728184 | 0.5639127 | 0.0272728
[5 empty] | 1.577315 | 0.02902383 |  |  | 0.50955 | 0.02802064 | 0.5504735 | 0.02801918 | 0.5720607 | 0.0280099
[5 empty] | 1.619882 | 0.02978762 |  |  | 0.5110759 | 0.02875802 | 0.5501793 | 0.02875653 | 0.5800022 | 0.028747
[5 empty] | 1.600418 | 0.0305514 |  |  | 0.512654 | 0.02949541 | 0.5568974 | 0.02949388 | 0.586607 | 0.0294841
[5 empty] | 1.600768 | 0.03131519 |  |  | 0.5145885 | 0.03023279 | 0.5563279 | 0.03023123 | 0.5925448 | 0.03022121
[5 empty] | 1.529775 | 0.03207897 |  |  | 0.5181839 | 0.03097018 | 0.5606714 | 0.03096857 | 0.5982853 | 0.03095831
[5 empty] | 1.624282 | 0.03284276 |  |  | 0.5174447 | 0.03170756 | 0.5614282 | 0.03170592 | 0.6013982 | 0.03169541
[5 empty] | 1.580134 | 0.03360654 |  |  | 0.5202752 | 0.03244495 | 0.5652987 | 0.03244327 | 0.6060533 | 0.03243251
[5 empty] | 1.622173 | 0.03437033 |  |  | 0.52128 | 0.03318233 | 0.5683832 | 0.03318061 | 0.6073202 | 0.03316962
[5 empty] | 1.702244 | 0.03513411 |  |  | 0.5204634 | 0.03391972 | 0.5680821 | 0.03391796 | 0.6139688 | 0.03390672
[5 empty] | 1.747853 | 0.0358979 |  |  | 0.5192299 | 0.0346571 | 0.5669958 | 0.03465531 | 0.6107686 | 0.03464382
[5 empty] | 1.582853 | 0.03666168 |  |  | 0.5208839 | 0.03539449 | 0.5660247 | 0.03539265 | 0.6160895 | 0.03538093
[5 empty] | 1.611457 | 0.03742547 |  |  | 0.5249806 | 0.03613187 | 0.572141 | 0.03613 | 0.6193015 | 0.03611803
[5 empty] | 1.572308 | 0.03818925 |  |  | 0.5211589 | 0.03686926 | 0.5693176 | 0.03686735 | 0.6144788 | 0.03685513
[5 empty] | 1.687436 | 0.03895304 |  |  | 0.5193574 | 0.03760664 | 0.5673784 | 0.0376047 | 0.6151106 | 0.03759223
[5 empty] | 1.678876 | 0.03971682 |  |  | 0.5214672 | 0.03834403 | 0.5671028 | 0.03834204 | 0.6152581 | 0.03832934
[5 empty] | 1.61266 | 0.04048061 |  |  | 0.5219112 | 0.03908141 | 0.566216 | 0.03907939 | 0.6123487 | 0.03906644
[5 empty] | 1.566822 | 0.0412444 |  |  | 0.5159123 | 0.0398188 | 0.561643 | 0.03981674 | 0.6106097 | 0.03980354
[5 empty] | 1.594394 | 0.04200818 |  |  | 0.5148933 | 0.04055618 | 0.5600089 | 0.04055408 | 0.6098685 | 0.04054064
[5 empty] | 1.551409 | 0.04277197 |  |  | 0.512377 | 0.04129357 | 0.5599389 | 0.04129143 | 0.6042523 | 0.04127775
[5 empty] | 1.640901 | 0.04353575 |  |  | 0.5087865 | 0.04203095 | 0.5564581 | 0.04202878 | 0.6042885 | 0.04201485
[5 empty] | 1.542903 | 0.04429954 |  |  | 0.5080445 | 0.04276834 | 0.5539916 | 0.04276612 | 0.5990046 | 0.04275195
[5 empty] | 1.541447 | 0.04506332 |  |  | 0.5052739 | 0.04350573 | 0.5507645 | 0.04350347 | 0.5915277 | 0.04348905
[5 empty] | 1.623567 | 0.04582711 |  |  | 0.4964975 | 0.04424311 | 0.543602 | 0.04424082 | 0.5904853 | 0.04422616
[5 empty] | 1.574296 | 0.04659089 |  |  | 0.4952384 | 0.0449805 | 0.5380291 | 0.04497816 | 0.5853048 | 0.04496326
[5 empty] | 1.619666 | 0.04735468 |  |  | 0.4927193 | 0.04571788 | 0.533971 | 0.04571551 | 0.5776134 | 0.04570036
[5 empty] | 1.598711 | 0.04811846 |  |  | 0.4840631 | 0.04645527 | 0.5284527 | 0.04645286 | 0.5732385 | 0.04643746
[5 empty] | 1.636464 | 0.04888225 |  |  | 0.4791927 | 0.04719265 | 0.5228995 | 0.04719021 | 0.5678074 | 0.04717457
[5 empty] | 1.553958 | 0.04964603 |  |  | 0.474331 | 0.04793004 | 0.5182363 | 0.04792755 | 0.5583475 | 0.04791167
[5 empty] | 1.566225 | 0.05040982 |  |  | 0.4678008 | 0.04866742 | 0.5132884 | 0.0486649 | 0.5561862 | 0.04864877
[5 empty] | 1.5973 | 0.0511736 |  |  | 0.465025 | 0.04940481 | 0.5051808 | 0.04940225 | 0.5497507 | 0.04938587
[5 empty] | 1.567215 | 0.05193739 |  |  | 0.4590265 | 0.05014219 | 0.4979387 | 0.05013959 | 0.5403684 | 0.05012298
[5 empty] | 1.549002 | 0.05270117 |  |  | 0.4525282 | 0.05087958 | 0.4924872 | 0.05087694 | 0.5360668 | 0.05086008
[5 empty] | 1.471696 | 0.05346496 |  |  | 0.4491529 | 0.05161696 | 0.4859514 | 0.05161429 | 0.528673 | 0.05159718
[5 empty] | 1.471329 | 0.05422874 |  |  | 0.4416235 | 0.05235435 | 0.4783564 | 0.05235163 | 0.5222145 | 0.05233429
[5 empty] | 1.424934 | 0.05499253 |  |  | 0.4332629 | 0.05309173 | 0.4757273 | 0.05308898 | 0.5117185 | 0.05307139
[5 empty] | 1.479544 | 0.05575631 |  |  | 0.428794 | 0.05382912 | 0.4692892 | 0.05382633 | 0.5064126 | 0.05380849
[5 empty] | 1.458192 | 0.0565201 |  |  | 0.4242396 | 0.0545665 | 0.4631673 | 0.05456368 | 0.4974239 | 0.05454559
[5 empty] | 1.475912 | 0.05728388 |  |  | 0.4205226 | 0.05530389 | 0.4528867 | 0.05530102 | 0.4918798 | 0.0552827
[5 empty] | 1.554735 | 0.05804767 |  |  | 0.4138659 | 0.05604127 | 0.4484724 | 0.05603837 | 0.4881077 | 0.0560198
[5 empty] | 1.438697 | 0.05881145 |  |  | 0.4068923 | 0.05677866 | 0.4414497 | 0.05677572 | 0.481435 | 0.0567569
[5 empty] | 1.424828 | 0.05957524 |  |  | 0.4036248 | 0.05751604 | 0.4368436 | 0.05751306 | 0.4734889 | 0.057494
[5 empty] | 1.509163 | 0.06033902 |  |  | 0.3941862 | 0.05825343 | 0.4326792 | 0.05825041 | 0.4661968 | 0.05823111
[5 empty] | 1.512735 | 0.06110281 |  |  | 0.3886993 | 0.05899081 | 0.4227817 | 0.05898776 | 0.4603861 | 0.05896821
[5 empty] | 1.384576 | 0.06186659 |  |  | 0.3878871 | 0.0597282 | 0.4204761 | 0.0597251 | 0.451884 | 0.05970531
[5 empty] | 1.376719 | 0.06263038 |  |  | 0.3794725 | 0.06046558 | 0.4159877 | 0.06046245 | 0.4489181 | 0.06044241
[5 empty] | 1.432199 | 0.06339416 |  |  | 0.3747782 | 0.06120297 | 0.4114414 | 0.0611998 | 0.4436154 | 0.06117952
[5 empty] | 1.321046 | 0.06415795 |  |  | 0.3688273 | 0.06194035 | 0.4064624 | 0.06193714 | 0.4335036 | 0.06191662
[5 empty] | 1.376296 | 0.06492173 |  |  | 0.3676425 | 0.06267774 | 0.3977759 | 0.06267449 | 0.4333098 | 0.06265372
[5 empty] | 1.35898 | 0.06568552 |  |  | 0.3642467 | 0.06341513 | 0.3941069 | 0.06341184 | 0.4274614 | 0.06339082
[5 empty] | 1.437132 | 0.0664493 |  |  | 0.3622628 | 0.06415251 | 0.3920806 | 0.06414919 | 0.4195858 | 0.06412793
[5 empty] | 1.323717 | 0.06721309 |  |  | 0.3586693 | 0.0648899 | 0.3869706 | 0.06488653 | 0.4210566 | 0.06486503
[5 empty] | 1.39329 | 0.06797687 |  |  | 0.3534784 | 0.06562728 | 0.3865603 | 0.06562388 | 0.4119298 | 0.06560213
[5 empty] | 1.352773 | 0.06874066 |  |  | 0.3480394 | 0.06636467 | 0.3819975 | 0.06636123 | 0.4131459 | 0.06633923
[5 empty] | 1.404177 | 0.06950444 |  |  | 0.3438587 | 0.06710205 | 0.3770891 | 0.06709857 | 0.4086123 | 0.06707634
[5 empty] | 1.280513 | 0.07026823 |  |  | 0.3409427 | 0.06783944 | 0.3703421 | 0.06783592 | 0.4026368 | 0.06781344
[5 empty] | 1.301793 | 0.07103201 |  |  | 0.3404978 | 0.06857682 | 0.3715635 | 0.06857327 | 0.3990269 | 0.06855054
[5 empty] | 1.364026 | 0.0717958 |  |  | 0.3371304 | 0.06931421 | 0.3662603 | 0.06931061 | 0.3943902 | 0.06928764
[5 empty] | 1.349226 | 0.07255958 |  |  | 0.3340468 | 0.07005159 | 0.3618395 | 0.07004796 | 0.3912344 | 0.07002475
[5 empty] | 1.340402 | 0.07332337 |  |  | 0.3309535 | 0.07078898 | 0.3580082 | 0.07078531 | 0.3874671 | 0.07076185
[5 empty] | 1.361565 | 0.07408715 |  |  | 0.3252568 | 0.07152636 | 0.3544733 | 0.07152266 | 0.3836958 | 0.07149895
[5 empty] | 1.269727 | 0.07485094 |  |  | 0.3238631 | 0.07226375 | 0.3485418 | 0.07226 | 0.3801283 | 0.07223606
[5 empty] | 1.364899 | 0.07561472 |  |  | 0.3164789 | 0.07300113 | 0.3485208 | 0.07299735 | 0.372472 | 0.07297316
[5 empty] | 1.333091 | 0.07637851 |  |  | 0.3164104 | 0.07373852 | 0.3419173 | 0.0737347 | 0.3706347 | 0.07371026
[5 empty] | 1.258315 | 0.07714229 |  |  | 0.3121641 | 0.0744759 | 0.3359382 | 0.07447204 | 0.3632239 | 0.07444736
[5 empty] | 1.292583 | 0.07790608 |  |  | 0.3072464 | 0.07521329 | 0.3330906 | 0.07520939 | 0.3621472 | 0.07518447
[5 empty] | 1.240904 | 0.07866986 |  |  | 0.3059637 | 0.07595067 | 0.3283815 | 0.07594674 | 0.3570123 | 0.07592157
[5 empty] | 1.34929 | 0.07943365 |  |  | 0.2994223 | 0.07668806 | 0.3256179 | 0.07668408 | 0.3531268 | 0.07665867
[5 empty] | 1.314753 | 0.08019744 |  |  | 0.2974287 | 0.07742544 | 0.3231068 | 0.07742143 | 0.3497983 | 0.07739577
[5 empty] | 1.279302 | 0.08096122 |  |  | 0.2957891 | 0.07816283 | 0.3219551 | 0.07815878 | 0.3437344 | 0.07813288
[5 empty] | 1.25095 | 0.08172501 |  |  | 0.2901101 | 0.07890021 | 0.31447 | 0.07889613 | 0.3441427 | 0.07886998
[5 empty] | 1.255708 | 0.08248879 |  |  | 0.286598 | 0.0796376 | 0.3108584 | 0.07963347 | 0.3393308 | 0.07960708
[5 empty] | 1.314585 | 0.08325258 |  |  | 0.2833592 | 0.08037498 | 0.3112273 | 0.08037082 | 0.3348063 | 0.08034418
[5 empty] | 1.287595 | 0.08401636 |  |  | 0.2824001 | 0.08111237 | 0.3093837 | 0.08110817 | 0.3323769 | 0.08108129
[5 empty] | 1.307746 | 0.08478015 |  |  | 0.277527 | 0.08184975 | 0.3018346 | 0.08184551 | 0.3273502 | 0.08181839
[5 empty] | 1.294052 | 0.08554393 |  |  | 0.2782464 | 0.08258714 | 0.3027871 | 0.08258286 | 0.3230338 | 0.08255549
[5 empty] | 1.194522 | 0.08630772 |  |  | 0.2739646 | 0.08332452 | 0.2959482 | 0.08332021 | 0.3189352 | 0.08329259
[5 empty] | 1.270168 | 0.0870715 |  |  | 0.2712881 | 0.08406191 | 0.2942248 | 0.08405755 | 0.3179622 | 0.0840297
[5 empty] | 1.314001 | 0.08783529 |  |  | 0.2683232 | 0.0847993 | 0.2909239 | 0.0847949 | 0.3139222 | 0.0847668
[5 empty] | 1.151032 | 0.08859907 |  |  | 0.2673763 | 0.08553668 | 0.2907527 | 0.08553225 | 0.312523 | 0.0855039
[5 empty] | 1.148272 | 0.08936286 |  |  | 0.2624537 | 0.08627407 | 0.2897179 | 0.08626959 | 0.3084722 | 0.086241
[5 empty] | 1.297732 | 0.09012664 |  |  | 0.264462 | 0.08701145 | 0.2818268 | 0.08700694 | 0.3068773 | 0.08697811
[5 empty] | 1.210423 | 0.09089043 |  |  | 0.2597074 | 0.08774884 | 0.2838863 | 0.08774429 | 0.303046 | 0.08771521
[5 empty] | 1.169356 | 0.09165421 |  |  | 0.2589964 | 0.08848622 | 0.2787033 | 0.08848164 | 0.3030858 | 0.08845231
[5 empty] | 1.148543 | 0.092418 |  |  | 0.2597353 | 0.08922361 | 0.279285 | 0.08921898 | 0.3015045 | 0.08918942
[5 empty] | 1.146994 | 0.09318178 |  |  | 0.2553306 | 0.08996099 | 0.2784383 | 0.08995633 | 0.2985096 | 0.08992652
[5 empty] | 1.154721 | 0.09394557 |  |  | 0.2526886 | 0.09069838 | 0.2775701 | 0.09069368 | 0.2953087 | 0.09066362
[5 empty] | 1.245734 | 0.09470935 |  |  | 0.2544157 | 0.09143576 | 0.2715876 | 0.09143102 | 0.2964094 | 0.09140072
[5 empty] | 1.220044 | 0.09547314 |  |  | 0.2541183 | 0.09217315 | 0.2741977 | 0.09216837 | 0.2931194 | 0.09213783
[5 empty] | 1.192664 | 0.09623692 |  |  | 0.2536027 | 0.09291053 | 0.2698075 | 0.09290572 | 0.2934462 | 0.09287493
[5 empty] | 1.211603 | 0.09700071 |  |  | 0.2489755 | 0.09364792 | 0.2730239 | 0.09364306 | 0.2945976 | 0.09361203
[5 empty] | 1.148873 | 0.09776449 |  |  | 0.2520429 | 0.0943853 | 0.2729539 | 0.09438041 | 0.289581 | 0.09434913
[5 empty] | 1.160484 | 0.09852828 |  |  | 0.2521114 | 0.09512269 | 0.2706046 | 0.09511776 | 0.2929041 | 0.09508624
[5 empty] | 1.150439 | 0.09929206 |  |  | 0.2502816 | 0.09586007 | 0.2729761 | 0.09585511 | 0.291568 | 0.09582334
[5 empty] | 1.249641 | 0.1000558 |  |  | 0.2510006 | 0.09659746 | 0.2693095 | 0.09659245 | 0.2903094 | 0.09656044
[5 empty] | 1.287063 | 0.1008196 |  |  | 0.2484498 | 0.09733484 | 0.2727855 | 0.0973298 | 0.2944064 | 0.09729754
[5 empty] | 1.234694 | 0.1015834 |  |  | 0.2512247 | 0.09807223 | 0.2687991 | 0.09806715 | 0.2944534 | 0.09803465
[5 empty] | 1.241528 | 0.1023472 |  |  | 0.2501206 | 0.09880961 | 0.2696452 | 0.09880449 | 0.2934448 | 0.09877175
[5 empty] | 1.242557 | 0.103111 |  |  | 0.2545328 | 0.099547 | 0.2726187 | 0.09954184 | 0.2955751 | 0.09950885
[5 empty] | 1.171773 | 0.1038748 |  |  | 0.2503567 | 0.1002844 | 0.2761145 | 0.1002792 | 0.2917387 | 0.100246
[5 empty] | 1.225168 | 0.1046386 |  |  | 0.2536876 | 0.1010218 | 0.2770275 | 0.1010165 | 0.2943301 | 0.1009831
[5 empty] | 1.247735 | 0.1054023 |  |  | 0.253821 | 0.1017592 | 0.2755526 | 0.1017539 | 0.2949437 | 0.1017202
[5 empty] | 1.182466 | 0.1061661 |  |  | 0.255652 | 0.1024965 | 0.2754847 | 0.1024912 | 0.3009739 | 0.1024573
[5 empty] | 1.295352 | 0.1069299 |  |  | 0.2554762 | 0.1032339 | 0.2769188 | 0.1032286 | 0.3020152 | 0.1031944
[5 empty] | 1.177386 | 0.1076937 |  |  | 0.2600888 | 0.1039713 | 0.2794496 | 0.1039659 | 0.2991621 | 0.1039315
[5 empty] | 1.190561 | 0.1084575 |  |  | 0.2597851 | 0.1047087 | 0.2808722 | 0.1047033 | 0.304009 | 0.1046686
[5 empty] | 1.240868 | 0.1092213 |  |  | 0.2602606 | 0.1054461 | 0.2847814 | 0.1054406 | 0.3013503 | 0.1054057
[5 empty] | 1.1833 | 0.1099851 |  |  | 0.2627105 | 0.1061835 | 0.2840721 | 0.106178 | 0.3077805 | 0.1061428
[5 empty] | 1.169848 | 0.1107488 |  |  | 0.2630303 | 0.1069209 | 0.2827392 | 0.1069153 | 0.310094 | 0.1068799
[5 empty] | 1.163506 | 0.1115126 |  |  | 0.2628152 | 0.1076582 | 0.2892777 | 0.1076527 | 0.3093853 | 0.107617
[5 empty] | 1.305265 | 0.1122764 |  |  | 0.2663607 | 0.1083956 | 0.2891824 | 0.10839 | 0.3114487 | 0.1083541
[5 empty] | 1.305118 | 0.1130402 |  |  | 0.268262 | 0.109133 | 0.2935482 | 0.1091274 | 0.3103789 | 0.1090912
[5 empty] | 1.165056 | 0.113804 |  |  | 0.2716145 | 0.1098704 | 0.2924701 | 0.1098647 | 0.3123701 | 0.1098283
[5 empty] | 1.157072 | 0.1145678 |  |  | 0.2708136 | 0.1106078 | 0.2949429 | 0.110602 | 0.3152169 | 0.1105654
[5 empty] | 1.313159 | 0.1153315 |  |  | 0.2750546 | 0.1113452 | 0.2990616 | 0.1113394 | 0.3221137 | 0.1113025
[5 empty] | 1.202308 | 0.1160953 |  |  | 0.2750328 | 0.1120825 | 0.298821 | 0.1120767 | 0.3198549 | 0.1120396
[5 empty] | 1.294511 | 0.1168591 |  |  | 0.2796437 | 0.1128199 | 0.3020161 | 0.1128141 | 0.322335 | 0.1127767
[5 empty] | 1.329761 | 0.1176229 |  |  | 0.2802825 | 0.1135573 | 0.3022417 | 0.1135514 | 0.3242484 | 0.1135138
[5 empty] | 1.17705 | 0.1183867 |  |  | 0.2799446 | 0.1142947 | 0.3060928 | 0.1142888 | 0.3308896 | 0.1142509
[5 empty] | 1.28737 | 0.1191505 |  |  | 0.2836253 | 0.1150321 | 0.3067642 | 0.1150261 | 0.3341529 | 0.114988
[5 empty] | 1.283714 | 0.1199143 |  |  | 0.28492 | 0.1157695 | 0.306751 | 0.1157635 | 0.331533 | 0.1157251
[5 empty] | 1.266073 | 0.120678 |  |  | 0.2900241 | 0.1165069 | 0.3122479 | 0.1165008 | 0.3364241 | 0.1164622
[5 empty] | 1.19144 | 0.1214418 |  |  | 0.2875329 | 0.1172442 | 0.3165499 | 0.1172382 | 0.3371208 | 0.1171993
[5 empty] | 1.202807 | 0.1222056 |  |  | 0.2898417 | 0.1179816 | 0.3188518 | 0.1179755 | 0.3400175 | 0.1179364
[5 empty] | 1.243241 | 0.1229694 |  |  | 0.2941895 | 0.118719 | 0.3168979 | 0.1187129 | 0.342061 | 0.1186735
[5 empty] | 1.355891 | 0.1237332 |  |  | 0.2939666 | 0.1194564 | 0.322786 | 0.1194502 | 0.3479587 | 0.1194106
[5 empty] | 1.355763 | 0.124497 |  |  | 0.3001765 | 0.1201938 | 0.3231196 | 0.1201876 | 0.3510147 | 0.1201477
[5 empty] | 1.283859 | 0.1252608 |  |  | 0.3017197 | 0.1209312 | 0.3278994 | 0.1209249 | 0.3545296 | 0.1208848
[5 empty] | 1.294179 | 0.1260245 |  |  | 0.3025969 | 0.1216686 | 0.3295259 | 0.1216622 | 0.3553041 | 0.1216219
[5 empty] | 1.317725 | 0.1267883 |  |  | 0.3070085 | 0.1224059 | 0.3327998 | 0.1223996 | 0.3602389 | 0.122359
[5 empty] | 1.231496 | 0.1275521 |  |  | 0.3082552 | 0.1231433 | 0.3366217 | 0.1231369 | 0.3626348 | 0.1230961
[5 empty] | 1.347495 | 0.1283159 |  |  | 0.3123375 | 0.1238807 | 0.3403922 | 0.1238743 | 0.3640924 | 0.1238332
[5 empty] | 1.343722 | 0.1290797 |  |  | 0.312956 | 0.1246181 | 0.343512 | 0.1246116 | 0.3706124 | 0.1245703
[5 empty] | 1.235179 | 0.1298435 |  |  | 0.3171114 | 0.1253555 | 0.3468818 | 0.125349 | 0.3742955 | 0.1253074
[5 empty] | 1.372865 | 0.1306073 |  |  | 0.323904 | 0.1260929 | 0.346902 | 0.1260863 | 0.3735424 | 0.1260445
[5 empty] | 1.267783 | 0.131371 |  |  | 0.3260347 | 0.1268303 | 0.3520734 | 0.1268237 | 0.3798539 | 0.1267816
[5 empty] | 1.403933 | 0.1321348 |  |  | 0.3272038 | 0.1275676 | 0.3544966 | 0.127561 | 0.3874305 | 0.1275188
[5 empty] | 1.289316 | 0.1328986 |  |  | 0.332412 | 0.128305 | 0.3630722 | 0.1282984 | 0.390673 | 0.1282559
[5 empty] | 1.287933 | 0.1336624 |  |  | 0.3385599 | 0.1290424 | 0.3644009 | 0.1290357 | 0.3949822 | 0.128993
[5 empty] | 1.283786 | 0.1344262 |  |  | 0.338048 | 0.1297798 | 0.3688833 | 0.1297731 | 0.3962586 | 0.1297301
[5 empty] | 1.405874 | 0.13519 |  |  | 0.3430769 | 0.1305172 | 0.3740199 | 0.1305104 | 0.401203 | 0.1304672
[5 empty] | 1.4022 | 0.1359537 |  |  | 0.3486472 | 0.1312546 | 0.3773115 | 0.1312478 | 0.4089161 | 0.1312043
[5 empty] | 1.453763 | 0.1367175 |  |  | 0.3530594 | 0.1319919 | 0.3813586 | 0.1319851 | 0.4129986 | 0.1319414
[5 empty] | 1.322566 | 0.1374813 |  |  | 0.3571142 | 0.1327293 | 0.387262 | 0.1327225 | 0.4202511 | 0.1326785
[5 empty] | 1.419609 | 0.1382451 |  |  | 0.3617122 | 0.1334667 | 0.3958224 | 0.1334598 | 0.4274746 | 0.1334156
[5 empty] | 1.383193 | 0.1390089 |  |  | 0.3684332 | 0.1342041 | 0.3982386 | 0.1341971 | 0.4328834 | 0.1341527
[5 empty] | 1.404563 | 0.1397727 |  |  | 0.3715228 | 0.1349415 | 0.4048683 | 0.1349345 | 0.4361515 | 0.1348898
[5 empty] | 1.450686 | 0.1405365 |  |  | 0.3818608 | 0.1356789 | 0.4157892 | 0.1356718 | 0.4483545 | 0.1356269
[5 empty] | 1.374527 | 0.1413002 |  |  | 0.3870269 | 0.1364163 | 0.4183791 | 0.1364092 | 0.4553684 | 0.136364
[5 empty] | 1.399052 | 0.142064 |  |  | 0.3936007 | 0.1371536 | 0.4278158 | 0.1371465 | 0.4643687 | 0.1371011
[5 empty] | 1.443228 | 0.1428278 |  |  | 0.399262 | 0.137891 | 0.434877 | 0.1378839 | 0.4676315 | 0.1378382
[5 empty] | 1.47502 | 0.1435916 |  |  | 0.4082905 | 0.1386284 | 0.4425405 | 0.1386212 | 0.4798323 | 0.1385753
[5 empty] | 1.420394 | 0.1443554 |  |  | 0.4153659 | 0.1393658 | 0.455484 | 0.1393586 | 0.490747 | 0.1393124
[5 empty] | 1.439317 | 0.1451192 |  |  | 0.4225679 | 0.1401032 | 0.4633854 | 0.1400959 | 0.4963514 | 0.1400495
[5 empty] | 1.573753 | 0.145883 |  |  | 0.4342762 | 0.1408406 | 0.4726224 | 0.1408333 | 0.5118212 | 0.1407866
[5 empty] | 1.592669 | 0.1466467 |  |  | 0.4392704 | 0.141578 | 0.4781727 | 0.1415706 | 0.5219322 | 0.1415237
[5 empty] | 1.58303 | 0.1474105 |  |  | 0.4499304 | 0.1423153 | 0.4920142 | 0.142308 | 0.5318603 | 0.1422608
[5 empty] | 1.602804 | 0.1481743 |  |  | 0.4593358 | 0.1430527 | 0.5035245 | 0.1430453 | 0.5409811 | 0.1429979
[5 empty] | 1.574954 | 0.1489381 |  |  | 0.4716662 | 0.1437901 | 0.5089815 | 0.1437827 | 0.5566704 | 0.143735
[5 empty] | 1.676449 | 0.1497019 |  |  | 0.4785015 | 0.1445275 | 0.5243628 | 0.14452 | 0.5668041 | 0.1444721
[5 empty] | 1.662253 | 0.1504657 |  |  | 0.4884213 | 0.1452649 | 0.5340464 | 0.1452574 | 0.579058 | 0.1452092
[5 empty] | 1.603332 | 0.1512294 |  |  | 0.5026053 | 0.1460023 | 0.5476099 | 0.1459947 | 0.5926076 | 0.1459463
[5 empty] | 1.639652 | 0.1519932 |  |  | 0.5092333 | 0.1467396 | 0.5570311 | 0.146732 | 0.599529 | 0.1466834