## 1
Общество с ограниченной ответственностью "Инженерная геология" (ООО "ИнжГео") | [11 empty] | Общество с ограниченной ответственностью "Инженерная геология" (ООО "ИнжГео")
Юр. адрес: 117279, г. Москва, ул. Миклухо-Маклая, 36 а, этаж 5, пом. XXIII к. 76-84 | [11 empty] | Юр. адрес: 117279, г. Москва, ул. Миклухо-Маклая, 36 а, этаж 5, пом. XXIII к. 76-84 | [8 empty] | нагр |  |  | X0 | Y0 | R |  | нагр |  |  |  | X0 | Y0 | R | нагр |  |  |  | X0 | Y0 | R |  | нагр |  |  |  | X0 | Y0 | R
Телефон/факс +7 (495) 132-30-00, Адрес электронной почты inbox@inj-geo.ru | [11 empty] | Телефон/факс +7 (495) 132-30-00, Адрес электронной почты inbox@inj-geo.ru | [12 empty] | 0 | [7 empty] | 0 | [6 empty] | 0 | [7 empty] | 0
[21 empty] | девиатор | [6 empty] | девиатор | [6 empty] | девиатор | [7 empty] | девиатор
Испытательная лаборатория ООО «ИнжГео» | [11 empty] | Испытательная лаборатория ООО «ИнжГео» | [8 empty] | x0 | Угол | X | Y |  |  |  | x0 |  | Угол | X | Y |  |  | x0 |  | Угол | X | Y |  |  |  | x0 |  | Угол | X | Y
Адрес места осуществления деятельности лаборатории: г. Москва, просп. Вернадского, д. 51, стр. 1 | [11 empty] | Адрес места осуществления деятельности лаборатории: г. Москва, просп. Вернадского, д. 51, стр. 1 | [9 empty] | 0 | [7 empty] | 0 | [6 empty] | 0 | [7 empty] | 0
Телефон +7(910)4557682, E-mail: slg85@mail.ru | [11 empty] | Телефон +7(910)4557682, E-mail: slg85@mail.ru | [9 empty] | 5 | [7 empty] | 5 | [6 empty] | 5 | [7 empty] | 5
[22 empty] | 10 | [7 empty] | 10 | [6 empty] | 10 | [7 empty] | 10
[12 empty] | Протокол испытаний № 13-63/221 от 07-06-2023 | [9 empty] | 15 | [7 empty] | 15 | [6 empty] | 15 | [7 empty] | 15
[22 empty] | 20 | [7 empty] | 20 | [6 empty] | 20 | [7 empty] | 20
[12 empty] | Наименование и адрес заказчика: Переход трубопровода через р. Енисей | [9 empty] | 25 | [7 empty] | 25 | [6 empty] | 25 | [7 empty] | 25
[12 empty] | Наименование объекта: ООО Регионстрой | [9 empty] | 30 | [7 empty] | 30 | [6 empty] | 30 | [7 empty] | 30
Наименование используемого метода/методики: ГОСТ 12248.4-2020 | [11 empty] | Наименование используемого метода/методики: ГОСТ 12248.3-2020 | [9 empty] | 35 | [7 empty] | 35 | [6 empty] | 35 | [7 empty] | 35
Условия проведения испытания: температура окружающей среды (18 - 25)0С, влажность воздуха (40 - 75)% | [11 empty] | Условия проведения испытания: температура окружающей среды (18 - 25)0С, влажность воздуха (40 - 75)% | [9 empty] | 40 | [7 empty] | 40 | [6 empty] | 40 | [7 empty] | 40
[12 empty] | Дата получение объекта подлежащего испытаниям: 11-05-2023 | [9 empty] | 45 | [7 empty] | 45 | [6 empty] | 45 | [7 empty] | 45
[12 empty] | Дата испытания: 25.10.2022-19.11.2221 | [9 empty] | 50 | [7 empty] | 50 | [6 empty] | 50 | [7 empty] | 50
[22 empty] | 55 | [7 empty] | 55 | [6 empty] | 55 | [7 empty] | 55
Испытание грунтов методом трехосного сжатия | [11 empty] | Испытание грунтов методом трехосного сжатия | [9 empty] | 60 | [7 empty] | 60 | [6 empty] | 60 | [7 empty] | 60
[22 empty] | 65 | [7 empty] | 65 | [6 empty] | 65 | [7 empty] | 65
Лабораторный номер: | [6 empty] | We, д.е. = |  |  |  |  | Лабораторный номер: |  | 1256 |  |  |  | We, д.е. = | 0.4934081 |  |  | 70 | [7 empty] | 70 | [6 empty] | 70 | [7 empty] | 70
Номер скважины: | [6 empty] | ρ, г/см3 = |  |  |  |  | Номер скважины: |  | BH-122 |  |  |  | ρ, г/см3 = | 1.56 |  |  | 75 | [7 empty] | 75 | [6 empty] | 75 | [7 empty] | 75
Глубина отбора, м: | [6 empty] | ρs, г/см3 = |  |  |  |  | Глубина отбора, м: |  | 4.2 |  |  |  | ρs, г/см3 = | 2.72 |  |  | 80 | [7 empty] | 80 | [6 empty] | 80 | [7 empty] | 80
Наименование грунта: | [6 empty] | e, д.е. = |  |  |  |  | Наименование грунта: |  | Суглинок, после оттаивания текучий, легкий песчанистый |  |  |  | e, д.е. = | 1.603891 |  |  | 85 | [7 empty] | 85 | [6 empty] | 85 | [7 empty] | 85
Схема проведения опыта: | [6 empty] | IL, д.е. = |  |  |  |  | Схема проведения опыта: |  | КД |  |  |  | IL, д.е. = | 3.11 |  |  | 90 | [7 empty] | 90 | [6 empty] | 90 | [7 empty] | 90
[22 empty] | 95 | [7 empty] | 95 | [6 empty] | 95 | [7 empty] | 95
[22 empty] | 100 | [7 empty] | 100 | [6 empty] | 100 | [7 empty] | 100
Результаты испытаний | [11 empty] | Результаты испытаний | [9 empty] | 105 | [7 empty] | 105 | [6 empty] | 105 | [7 empty] | 105
[22 empty] | 110 | [7 empty] | 110 | [6 empty] | 110 | [7 empty] | 110
[22 empty] | 115 | [7 empty] | 115 | [6 empty] | 115 | [7 empty] | 115
[22 empty] | 120 | [7 empty] | 120 | [6 empty] | 120 | [7 empty] | 120
[22 empty] | 125 | [7 empty] | 125 | [6 empty] | 125 | [7 empty] | 125
[22 empty] | 130 | [7 empty] | 130 | [6 empty] | 130 | [7 empty] | 130
[22 empty] | 135 | [7 empty] | 135 | [6 empty] | 135 | [7 empty] | 135
[22 empty] | 140 | [7 empty] | 140 | [6 empty] | 140 | [7 empty] | 140
[22 empty] | 145 | [7 empty] | 145 | [6 empty] | 145 | [7 empty] | 145
[22 empty] | 150 | [7 empty] | 150 | [6 empty] | 150 | [7 empty] | 150
[22 empty] | 155 | [7 empty] | 155 | [6 empty] | 155 | [7 empty] | 155
[22 empty] | 160 | [7 empty] | 160 | [6 empty] | 160 | [7 empty] | 160
[22 empty] | 165 | [7 empty] | 165 | [6 empty] | 165 | [7 empty] | 165
[22 empty] | 170 | [7 empty] | 170 | [6 empty] | 170 | [7 empty] | 170
[22 empty] | 175 | [7 empty] | 175 | [6 empty] | 175 | [7 empty] | 175
[22 empty] | 180 | [7 empty] | 180 | [6 empty] | 180 | [7 empty] | 180
[13 empty] | Давление в камере, Мпа σ3 | Вертикальная нагрузка, Мпа σ1 | Поровое давление, Мпа u
| K0, д.е. | 0.7750489 |  |  |  |  | Коэфф. Точки | [5 empty] | 0.0642096 | 0.1190825 | [5 empty] | 1 | [6 empty] | σ3,кПа | σ1,кПа | u, кПа |  |  |  | 4
| q_zg, МПа | 0.04976558 | [10 empty] | 0.1642096 | 0.2771308 | [27 empty] | δ3, Мпа | δ1-δ3, МПа | δ1, МПа | δ1, КПа
|  |  | Модуль деформации, МПа: | [9 empty] | 0.2642096 | 0.435179 | [21 empty] | С, МПа:
|  |  | Е0= |  | Точки модуля (полное напр.), МПа |  |  |  | 0.04976558 | 0.07962493 | [25 empty] | φ, град:
|  |  | E50 = |  | qf (полное напр.), МПа |  |  |  | 0.07988576 | [26 empty] | E, Мпа
|  |  | Коэф. Поперечной деформации, ϑ = | [9 empty] | Эффективные значения угла внутреннего трения и удельного сцепления ϕ', С' | [13 empty] | x | 0
[13 empty] | ϕ', град. = | 13 | [12 empty] | y |  |  |  | С, кПа | φ,°
[13 empty] | С', МПа = | 0.007
| Исполнитель: | [6 empty] | Морозов Д.С. |  |  |  |  | Исполнитель: |  |  |  |  | Морозов Д.С.
| Начальник исп. лаборатории: | [6 empty] | Семиколенова Л.Г. |  |  |  |  | Начальник исп. лаборатории: |  |  |  |  | Семиколенова Л.Г.
Лист 1 , всего листов 2 | [11 empty] | Лист 2 , всего листов 2
Частичное воспроизведение протокола испытаний без письменного разрешения ООО «ИнжГео» ЗАПРЕЩАЕТСЯ | [11 empty] | Частичное воспроизведение протокола испытаний без письменного разрешения ООО «ИнжГео» ЗАПРЕЩАЕТСЯ
[5 empty] | второй график |  | первый график | [9 empty] | К Пуассона
dev50 | epsE50 | ind | devE0 | epsE0 | dev | eps | sigma |  | dev1 | eps1 | dev2 | eps2 | dev3 | eps3 |  | Глины
0.01567616 | 0.008951087 |  |  |  | 0 | 0 |  |  | 0 | 0 | 0 | 0 | 0.0027904 | 0.0002946213 |  | < 0 | 0,20-0,30
ind |  |  |  |  | -0.001000454 | 0.0007037561 |  |  | 0.0027904 | 0.00111532288 | 0.004656515 | 0.0008069714 | 0.005567999 | 0.0007349294 |  | 0-0,25 | 0,30-0,38
2 |  |  |  |  | 0.003902838 | 0.001407512 |  |  | 0.003309502 | 0.0016008 | 0.0107904 | 0.001621585 | 0.01154586 | 0.001469859 |  | 0,25< | 0,38-0,45
E0 |  |  |  |  | 0.003641308 | 0.002111268 |  |  | 0.005212592 | 0.002401199 | 0.01500005 | 0.002420914 | 0.01619887 | 0.002204788 |  | Суглинки | 0,35-0,37
epsE0 | devE0 |  |  |  | 0.007464837 | 0.002983696 |  |  | 0.006728996 | 0.003201599 | 0.0189201 | 0.003227886 | 0.02194697 | 0.002939718 |  | Пески и супеси | 0,30-0,35
0.002983696 | 0.007464837 |  |  |  | 0.007416683 | 0.003518781 |  |  | 0.008069402 | 0.004001999 | 0.02273322 | 0.004034857 | 0.02771013 | 0.003674647
[5 empty] | 0.009583054 | 0.004222537 |  |  | 0.009244497 | 0.004802399 | 0.02676446 | 0.004841828 | 0.03320829 | 0.004409577
График E50 |  | График E |  |  | 0.008662003 | 0.004926293 |  |  | 0.01056497 | 0.005602798 | 0.03033886 | 0.0056488 | 0.0379614 | 0.005144506
eps | q | sigma |  |  | 0.009664115 | 0.005630049 |  |  | 0.01214151 | 0.006403198 | 0.03318147 | 0.006455771 | 0.04208941 | 0.005879436
Горизонтальная линия E50 |  | Касательная |  |  | 0.01259997 | 0.006333805 |  |  | 0.0130848 | 0.007203598 | 0.03651732 | 0.007262743 | 0.04601228 | 0.006614365
0 |  | a | b |  | 0.01348017 | 0.007037561 |  |  | 0.01480553 | 0.008003998 | 0.04047146 | 0.008069714 | 0.05044996 | 0.007349294
|  |  | 0 |  | 0.01431528 | 0.007741317 |  |  | 0.01561439 | 0.008804398 | 0.04316894 | 0.008876686 | 0.0549224 | 0.008084224
Вертикальная линия E50 |  | p1 и p2 |  |  | 0.01311589 | 0.008445073 |  |  | 0.01722207 | 0.009604797 | 0.04573481 | 0.009683657 | 0.06064954 | 0.008819153
| 0 | 0 |  |  | 0.01567616 | 0.008951087 |  |  | 0.01793925 | 0.0104052 | 0.04899409 | 0.01049063 | 0.06515135 | 0.009554083
[5 empty] | 0.01468226 | 0.009852586 |  |  | 0.01937662 | 0.0112056 | 0.05247185 | 0.0112976 | 0.06954776 | 0.01028901
Касательная линия E50 |  |  |  |  | 0.01648687 | 0.01055634 |  |  | 0.02044487 | 0.012006 | 0.05646058 | 0.01212131 | 0.07265874 | 0.01102394
0 | 0 | Горизонтальная 1 |  |  | 0.01730335 | 0.0112601 |  |  | 0.02175469 | 0.0128064 | 0.05957612 | 0.01291154 | 0.07740424 | 0.01175887
[5 empty] | 0.0191272 | 0.01196385 |  |  | 0.02321676 | 0.0136068 | 0.062895 | 0.01371851 | 0.0818042 | 0.0124938
Горизонтальная линия qкр |  |  |  |  | 0.0169539 | 0.01266761 |  |  | 0.02474178 | 0.0144072 | 0.06669525 | 0.01452549 | 0.08548469 | 0.01289401
Горизонтальная линия q |  | Горизонтальная 2 |  |  | 0.01777891 | 0.01337137 |  |  | 0.02604043 | 0.0152076 | 0.07072231 | 0.01533246 | 0.09106158 | 0.01396366
0 |  | 0 |  |  | 0.01959773 | 0.01407512 |  |  | 0.02743647 | 0.01566622 | 0.07412162 | 0.01613943 | 0.09682989 | 0.01469859
[5 empty] | 0.02040584 | 0.01477888 |  |  | 0.02953906 | 0.0168084 | 0.07803861 | 0.0169464 | 0.102443 | 0.01543352
Вертикальная линия q |  |  |  |  | 0.0231987 | 0.01548263 |  |  | 0.03189327 | 0.0176088 | 0.08291872 | 0.01775337 | 0.1082263 | 0.01616845
| 0 |  |  |  | 0.02297181 | 0.01618639 |  |  | 0.03413968 | 0.0184092 | 0.0859074 | 0.01856034 | 0.1144053 | 0.01690338
[5 empty] | 0.02472064 | 0.01689015 |  |  | 0.0370082 | 0.01920959 | 0.08965008 | 0.01936731 | 0.1189055 | 0.01763831
[5 empty] | 0.02344068 | 0.0175939 |  |  | 0.03912872 | 0.02000999 | 0.09429219 | 0.02017429 | 0.1250523 | 0.01837324
[5 empty] | 0.0261274 | 0.01829766 |  |  | 0.04203117 | 0.02081039 | 0.09727918 | 0.02098126 | 0.131371 | 0.01910817
[5 empty] | 0.02477629 | 0.01900142 |  |  | 0.04434545 | 0.02161079 | 0.09995648 | 0.02178823 | 0.1357873 | 0.0198431
[5 empty] | 0.02638281 | 0.01970517 |  |  | 0.04630146 | 0.02241119 | 0.1027695 | 0.0225952 | 0.1418265 | 0.02057802
[5 empty] | 0.02794247 | 0.02040893 |  |  | 0.04852912 | 0.02321159 | 0.1042638 | 0.02340217 | 0.1461141 | 0.02131295
[5 empty] | 0.02545072 | 0.02111268 |  |  | 0.05045833 | 0.02401199 | 0.1064846 | 0.02420914 | 0.1513756 | 0.02204788
[5 empty] | 0.02690307 | 0.02181644 |  |  | 0.05161899 | 0.02481239 | 0.1074776 | 0.02501611 | 0.1547363 | 0.02278281
[5 empty] | 0.02729497 | 0.0225202 |  |  | 0.05264102 | 0.02561279 | 0.108788 | 0.02582309 | 0.1586218 | 0.02351774
[5 empty] | 0.02662192 | 0.02322395 |  |  | 0.05315433 | 0.02641319 | 0.1088295 | 0.02663006 | 0.1614574 | 0.02425267
[5 empty] | 0.0288794 | 0.02392771 |  |  | 0.05293977 | 0.02721359 | 0.1078304 | 0.02743703 | 0.1624687 | 0.0249876
[5 empty] | 0.02706288 | 0.02463146 |  |  | 0.05271537 | 0.02801399 | 0.1074577 | 0.028244 | 0.1639811 | 0.02572253
[5 empty] | 0.02916785 | 0.02533522 |  |  | 0.05230482 | 0.02881439 | 0.1072302 | 0.02905097 | 0.1636381 | 0.02645746
[5 empty] | 0.02719014 | 0.02603898 |  |  | 0.05221888 | 0.02961479 | 0.1066669 | 0.02985794 | 0.1641302 | 0.02719239
[5 empty] | 0.03013686 | 0.02674273 |  |  | 0.05216832 | 0.03041519 | 0.1059866 | 0.03066491 | 0.1632614 | 0.02792732
[5 empty] | 0.02701823 | 0.02744649 |  |  | 0.05136392 | 0.03121559 | 0.1050082 | 0.03147189 | 0.1632579 | 0.02866225
[5 empty] | 0.02984212 | 0.02815024 |  |  | 0.05111644 | 0.03201599 | 0.1037504 | 0.03227886 | 0.1617461 | 0.02939718
[5 empty] | 0.02661642 | 0.028854 |  |  | 0.05083666 | 0.03281639 | 0.1024323 | 0.03308583 | 0.1609521 | 0.03013211
[5 empty] | 0.026349 | 0.02955776 |  |  | 0.05003535 | 0.03361679 | 0.1016727 | 0.0338928 | 0.1584021 | 0.03086704
[5 empty] | 0.02604772 | 0.03026151 |  |  | 0.04942328 | 0.03441719 | 0.1003903 | 0.03469977 | 0.1573224 | 0.03160197
[5 empty] | 0.02572048 | 0.03096527 |  |  | 0.04901122 | 0.03521759 | 0.09940417 | 0.03550674 | 0.1560392 | 0.0323369
[5 empty] | 0.02737514 | 0.03166903 |  |  | 0.04880994 | 0.03601799 | 0.09883308 | 0.03631371 | 0.1550787 | 0.03307183
[5 empty] | 0.02701958 | 0.03237278 |  |  | 0.04803022 | 0.03681839 | 0.09719591 | 0.03712069 | 0.1530672 | 0.03380675
[5 empty] | 0.02566168 | 0.03307654 |  |  | 0.04738283 | 0.03761879 | 0.09681154 | 0.03792766 | 0.1512308 | 0.03454168
[5 empty] | 0.02630931 | 0.03378029 |  |  | 0.04727853 | 0.03841919 | 0.09529882 | 0.03873463 | 0.1506959 | 0.03527661
[5 empty] | 0.02597034 | 0.03448405 |  |  | 0.0471281 | 0.03921959 | 0.09457663 | 0.0395416 | 0.1482885 | 0.03601154
[5 empty] | 0.02365265 | 0.03518781 |  |  | 0.04644232 | 0.04001999 | 0.09386382 | 0.04034857 | 0.146635 | 0.03674647
[5 empty] | 0.02536413 | 0.03589156 |  |  | 0.04613194 | 0.04082039 | 0.09307927 | 0.04115554 | 0.1452615 | 0.0374814
[5 empty] | 0.02411263 | 0.03659532 |  |  | 0.04640775 | 0.04162079 | 0.09294184 | 0.04196251 | 0.1432943 | 0.03821633
[5 empty] | 0.02590605 | 0.03729907 |  |  | 0.04648001 | 0.04242119 | 0.0933704 | 0.04276948 | 0.1418597 | 0.03895126
[5 empty] | 0.02375225 | 0.03800283 |  |  | 0.04644259 | 0.04322159 | 0.09258378 | 0.04357646 | 0.1420837 | 0.03968619
[5 empty] | 0.0236591 | 0.03870659 |  |  | 0.0465845 | 0.04402199 | 0.09288846 | 0.04438343 | 0.1401927 | 0.04042112
[5 empty] | 0.02563386 | 0.03941034 |  |  | 0.04659833 | 0.04482239 | 0.09296941 | 0.0451904 | 0.1396129 | 0.04115605
[5 empty] | 0.02465139 | 0.0401141 |  |  | 0.04687666 | 0.04562279 | 0.09321138 | 0.04599737 | 0.1399705 | 0.04189098
[5 empty] | 0.02569426 | 0.04081785 |  |  | 0.04711208 | 0.04642319 | 0.09469912 | 0.04680434 | 0.1387918 | 0.04262591
[5 empty] | 0.022761 | 0.04152161 |  |  | 0.04759717 | 0.04722359 | 0.09511738 | 0.04761131 | 0.1386688 | 0.04336084
[5 empty] | 0.02485013 | 0.04222537 |  |  | 0.04812451 | 0.04802399 | 0.09585091 | 0.04841828 | 0.1403489 | 0.04409577
[5 empty] | 0.02596017 | 0.04292912 |  |  | 0.04858668 | 0.04882439 | 0.09638446 | 0.04922526 | 0.1406173 | 0.0448307
[5 empty] | 0.02608966 | 0.04363288 |  |  | 0.04887627 | 0.04962479 | 0.09760279 | 0.05003223 | 0.14096 | 0.04556563
[5 empty] | 0.02523712 | 0.04433664 |  |  | 0.04928587 | 0.05042519 | 0.09859063 | 0.0508392 | 0.1420629 | 0.04630056
[5 empty] | 0.02440108 | 0.04504039 |  |  | 0.04990804 | 0.05122559 | 0.09963274 | 0.05164617 | 0.1428118 | 0.04703548
[5 empty] | 0.02558005 | 0.04574415 |  |  | 0.05083539 | 0.05202599 | 0.1013139 | 0.05245314 | 0.1435927 | 0.04777041
[5 empty] | 0.02377257 | 0.0464479 |  |  | 0.05096048 | 0.05282639 | 0.1023188 | 0.05326011 | 0.1453914 | 0.04850534
[5 empty] | 0.02697716 | 0.04715166 |  |  | 0.05177591 | 0.05362679 | 0.1035322 | 0.05406708 | 0.1463938 | 0.04924027
[5 empty] | 0.02619235 | 0.04785542 |  |  | 0.05207425 | 0.05442719 | 0.1043389 | 0.05487406 | 0.148286 | 0.0499752
[5 empty] | 0.02741667 | 0.04855917 |  |  | 0.05234809 | 0.05522759 | 0.1057236 | 0.05568103 | 0.1483537 | 0.05071013
[5 empty] | 0.02764863 | 0.04926293 |  |  | 0.05319001 | 0.05602798 | 0.107171 | 0.056488 | 0.1511828 | 0.05144506
[5 empty] | 0.02488676 | 0.04996668 |  |  | 0.05339259 | 0.05682838 | 0.107666 | 0.05729497 | 0.1527593 | 0.05217999
[5 empty] | 0.0251296 | 0.05067044 |  |  | 0.05384842 | 0.05762878 | 0.1095933 | 0.05810194 | 0.1532691 | 0.05291492
[5 empty] | 0.02637566 | 0.0513742 |  |  | 0.05405009 | 0.05842918 | 0.1097375 | 0.05890891 | 0.1559981 | 0.05364985
[5 empty] | 0.02662347 | 0.05207795 |  |  | 0.05409016 | 0.05922958 | 0.1112836 | 0.05971588 | 0.1572321 | 0.05438478
[5 empty] | 0.02687156 | 0.05278171 |  |  | 0.05476124 | 0.06002998 | 0.1121161 | 0.06052286 | 0.1581571 | 0.05511971
[5 empty] | 0.02811845 | 0.05348546 |  |  | 0.05487294 | 0.06083038 | 0.1129212 | 0.06132983 | 0.1609589 | 0.05585464
[5 empty] | 0.02736267 | 0.05418922 |  |  | 0.05467239 | 0.06163078 | 0.1123563 | 0.0621368 | 0.1617236 | 0.05658957
[5 empty] | 0.02960275 | 0.05489298 |  |  | 0.05446564 | 0.06243118 | 0.1134961 | 0.06294377 | 0.1637369 | 0.0573245
[5 empty] | 0.0278372 | 0.05559673 |  |  | 0.05465145 | 0.06323158 | 0.113737 | 0.06375074 | 0.1641848 | 0.05805943
[5 empty] | 0.03006456 | 0.05630049 |  |  | 0.05433014 | 0.06403198 | 0.1140767 | 0.06455771 | 0.1659532 | 0.05879436
[5 empty] | 0.02828335 | 0.05700425 |  |  | 0.05440205 | 0.06483238 | 0.1155129 | 0.06536468 | 0.1683279 | 0.05952929
[5 empty] | 0.03049209 | 0.057708 |  |  | 0.05426748 | 0.06563278 | 0.1151433 | 0.06617166 | 0.169395 | 0.06026421
[5 empty] | 0.03068932 | 0.05841176 |  |  | 0.05462678 | 0.06643318 | 0.1159658 | 0.06697863 | 0.1709694 | 0.06099914
[5 empty] | 0.02887355 | 0.05911551 |  |  | 0.05468027 | 0.06723358 | 0.1166779 | 0.0677856 | 0.1702745 | 0.06173407
[5 empty] | 0.03004332 | 0.05981927 |  |  | 0.05452827 | 0.06803398 | 0.1168776 | 0.06859257 | 0.1712125 | 0.062469
[5 empty] | 0.03019715 | 0.06052303 |  |  | 0.0544711 | 0.06883438 | 0.1176623 | 0.06939954 | 0.1717678 | 0.06320393
[5 empty] | 0.03135232 | 0.06122678 |  |  | 0.0542091 | 0.06963478 | 0.11793 | 0.07020651 | 0.1733369 | 0.06393886
[5 empty] | 0.02845877 | 0.06193054 |  |  | 0.05394258 | 0.07043518 | 0.1188783 | 0.07101348 | 0.1741165 | 0.06467379
[5 empty] | 0.02858531 | 0.06263429 |  |  | 0.05427187 | 0.07123558 | 0.118905 | 0.07182046 | 0.1754033 | 0.06540872
[5 empty] | 0.03171309 | 0.06333805 |  |  | 0.0541973 | 0.07203598 | 0.1193077 | 0.07262743 | 0.1769941 | 0.06614365
[5 empty] | 0.0298418 | 0.06404181 |  |  | 0.05381919 | 0.07283638 | 0.1200843 | 0.0734344 | 0.1770854 | 0.06687858
[5 empty] | 0.03197114 | 0.06474556 |  |  | 0.05373787 | 0.07363678 | 0.1203324 | 0.07424137 | 0.1776741 | 0.06761351
[5 empty] | 0.0301008 | 0.06544932 |  |  | 0.05385367 | 0.07443718 | 0.1207497 | 0.07504834 | 0.1801567 | 0.06834844
[5 empty] | 0.02923047 | 0.06615307 |  |  | 0.0535669 | 0.07523758 | 0.1205341 | 0.07585531 | 0.1801299 | 0.06908337
[5 empty] | 0.02935984 | 0.06685683 |  |  | 0.05367789 | 0.07603798 | 0.1206832 | 0.07666228 | 0.1807905 | 0.0698183
[5 empty] | 0.0304886 | 0.06756059 |  |  | 0.05358697 | 0.07683838 | 0.1216947 | 0.07746926 | 0.1822351 | 0.07055323
[5 empty] | 0.02961645 | 0.06826434 |  |  | 0.05369447 | 0.07763878 | 0.1217664 | 0.07827623 | 0.1834603 | 0.07128816
[5 empty] | 0.03174307 | 0.0689681 |  |  | 0.0536007 | 0.07843918 | 0.121596 | 0.0790832 | 0.183763 | 0.07202309
[5 empty] | 0.03186816 | 0.06967186 |  |  | 0.053306 | 0.07923958 | 0.1217812 | 0.07989017 | 0.1843398 | 0.07275802
[5 empty] | 0.02999142 | 0.07037561 |  |  | 0.05311068 | 0.08003998 | 0.1221198 | 0.08069714 | 0.1863873 | 0.07349294
[5 empty] | 0.03011252 | 0.07107937 |  |  | 0.05311508 | 0.08084038 | 0.1210995 | 0.08150411 | 0.1871022 | 0.07422787
[5 empty] | 0.03223117 | 0.07178312 |  |  | 0.05281952 | 0.08164078 | 0.1219935 | 0.08231108 | 0.1867813 | 0.0749628
[5 empty] | 0.03134705 | 0.07248688 |  |  | 0.05282432 | 0.08244118 | 0.1214048 | 0.08311806 | 0.1889212 | 0.07569773
[5 empty] | 0.03045985 | 0.07319064 |  |  | 0.05252981 | 0.08324158 | 0.1207382 | 0.08392503 | 0.1896186 | 0.07643266
[5 empty] | 0.03156928 | 0.07389439 |  |  | 0.05283632 | 0.08404198 | 0.1207989 | 0.084732 | 0.1896702 | 0.07716759
[5 empty] | 0.03167501 | 0.07459815 |  |  | 0.05264417 | 0.08484238 | 0.1200916 | 0.08553897 | 0.1903727 | 0.07790252
[5 empty] | 0.03377675 | 0.0753019 |  |  | 0.05245368 | 0.08564278 | 0.1200212 | 0.08634594 | 0.1912227 | 0.07863745
[5 empty] | 0.03187418 | 0.07600566 |  |  | 0.05266518 | 0.08644318 | 0.1196928 | 0.08715291 | 0.1904169 | 0.07937238
[5 empty] | 0.03296699 | 0.07670942 |  |  | 0.052179 | 0.08724358 | 0.1187112 | 0.08795988 | 0.1921521 | 0.08010731
[5 empty] | 0.03205488 | 0.07741317 |  |  | 0.05249546 | 0.08804398 | 0.1176814 | 0.08876686 | 0.1919249 | 0.08084224
[5 empty] | 0.03113754 | 0.07811693 |  |  | 0.05221488 | 0.08884438 | 0.1175082 | 0.08957383 | 0.1924319 | 0.08157717
[5 empty] | 0.03121466 | 0.07882068 |  |  | 0.05213688 | 0.08964478 | 0.1162966 | 0.0903808 | 0.19187 | 0.0823121
[5 empty] | 0.03128592 | 0.07952444 |  |  | 0.05185982 | 0.09044518 | 0.1161515 | 0.09118777 | 0.1918357 | 0.08304703
[5 empty] | 0.03235103 | 0.0802282 |  |  | 0.0517835 | 0.09124558 | 0.1149778 | 0.09199474 | 0.1935258 | 0.08378196
[5 empty] | 0.03440968 | 0.08093195 |  |  | 0.05210774 | 0.09204598 | 0.1146805 | 0.09280171 | 0.1932352 | 0.08451689
[5 empty] | 0.03146155 | 0.08163571 |  |  | 0.05193241 | 0.09284638 | 0.1140644 | 0.09360868 | 0.1923436 | 0.08525182
[5 empty] | 0.03250634 | 0.08233947 |  |  | 0.05185734 | 0.09364677 | 0.1129345 | 0.09441566 | 0.1921491 | 0.08598675
[5 empty] | 0.03154374 | 0.08304322 |  |  | 0.05158238 | 0.09444717 | 0.1120958 | 0.09522263 | 0.1915554 | 0.08672167
[5 empty] | 0.03157343 | 0.08374698 |  |  | 0.05130737 | 0.09524757 | 0.111453 | 0.0960296 | 0.1916665 | 0.0874566
[5 empty] | 0.03159512 | 0.08445073 |  |  | 0.05173216 | 0.09604797 | 0.1105112 | 0.09683657 | 0.1914863 | 0.08819153
[5 empty] | 0.0346085 | 0.08515449 |  |  | 0.0516566 | 0.09684837 | 0.1088753 | 0.09764354 | 0.1904186 | 0.08892646
[5 empty] | 0.03161325 | 0.08585825 |  |  | 0.05108052 | 0.09764877 | 0.1080502 | 0.09845051 | 0.1898673 | 0.08966139
[5 empty] | 0.03159902 | 0.086562 |  |  | 0.05100379 | 0.09844917 | 0.1071408 | 0.09925748 | 0.1886362 | 0.09039632
[5 empty] | 0.03455517 | 0.08726576 |  |  | 0.05112623 | 0.09924957 | 0.106652 | 0.1000645 | 0.1879292 | 0.09113125
[5 empty] | 0.03248343 | 0.08796951 |  |  | 0.0513477 | 0.10005 | 0.1061887 | 0.1008714 | 0.1877502 | 0.09186618
[5 empty] | 0.03438554 | 0.08867327 |  |  | 0.05126803 | 0.1008504 | 0.105156 | 0.1016784 | 0.186303 | 0.09260111
[5 empty] | 0.03426324 | 0.08937703 |  |  | 0.05108709 | 0.1016508 | 0.1043586 | 0.1024854 | 0.1856916 | 0.09333604
[5 empty] | 0.03311827 | 0.09008078 |  |  | 0.0507047 | 0.1024512 | 0.1042015 | 0.1032923 | 0.1841198 | 0.09407097
[5 empty] | 0.03395236 | 0.09078454 |  |  | 0.05052072 | 0.1032516 | 0.1039897 | 0.1040993 | 0.1829914 | 0.0948059
[5 empty] | 0.03376727 | 0.09148829 |  |  | 0.050835 | 0.104052 | 0.102428 | 0.1049063 | 0.1827104 | 0.09554083
[5 empty] | 0.03256472 | 0.09219205 |  |  | 0.05044737 | 0.1048524 | 0.1029215 | 0.1057133 | 0.1813806 | 0.09627576
[5 empty] | 0.03134646 | 0.09289581 |  |  | 0.05055768 | 0.1056528 | 0.1022749 | 0.1065202 | 0.1805058 | 0.09701069
[5 empty] | 0.03111423 | 0.09359956 |  |  | 0.05036577 | 0.1064532 | 0.1010932 | 0.1073272 | 0.1789899 | 0.09774562
[5 empty] | 0.03186976 | 0.09430332 |  |  | 0.05057151 | 0.1072536 | 0.1015813 | 0.1081342 | 0.1769369 | 0.09848055
[5 empty] | 0.0326148 | 0.09500708 |  |  | 0.04997471 | 0.108054 | 0.1012442 | 0.1089411 | 0.1756505 | 0.09921548
[5 empty] | 0.03035109 | 0.09571083 |  |  | 0.04997524 | 0.1088544 | 0.1002868 | 0.1097481 | 0.1751347 | 0.0999504
[5 empty] | 0.03208036 | 0.09641459 |  |  | 0.04997294 | 0.1096548 | 0.100414 | 0.1105551 | 0.1721933 | 0.1006853
[5 empty] | 0.02980436 | 0.09711834 |  |  | 0.04986765 | 0.1104552 | 0.1005094 | 0.1113621 | 0.1716301 | 0.1014203
[5 empty] | 0.02952483 | 0.0978221 |  |  | 0.04995922 | 0.1112556 | 0.1008096 | 0.112169 | 0.1695491 | 0.1021552
[5 empty] | 0.0302435 | 0.09852586 |  |  | 0.0494475 | 0.112056 | 0.1010101 | 0.112976 | 0.1678541 | 0.1028901
[5 empty] | 0.02896211 | 0.09922961 |  |  | 0.04953234 | 0.1128564 | 0.1003112 | 0.113783 | 0.167849 | 0.1036251
[5 empty] | 0.02768241 | 0.09993337 |  |  | 0.04971383 | 0.1136568 | 0.1002132 | 0.1145899 | 0.1649377 | 0.10436
[5 empty] | 0.02840614 | 0.1006371 |  |  | 0.04949199 | 0.1144572 | 0.1003162 | 0.1153969 | 0.164324 | 0.1050949
[5 empty] | 0.02913503 | 0.1013409 |  |  | 0.04936686 | 0.1152576 | 0.1008205 | 0.1162039 | 0.1618117 | 0.1058298
[5 empty] | 0.02687082 | 0.1020446 |  |  | 0.04903845 | 0.116058 | 0.1008262 | 0.1170109 | 0.1607049 | 0.1065648
[5 empty] | 0.02961526 | 0.1027484 |  |  | 0.04880677 | 0.1168584 | 0.1010337 | 0.1178178 | 0.1594072 | 0.1072997
[5 empty] | 0.02937008 | 0.1034521 |  |  | 0.04887185 | 0.1176588 | 0.1011431 | 0.1186248 | 0.1584226 | 0.1080346
[5 empty] | 0.02713702 | 0.1041559 |  |  | 0.04883369 | 0.1184592 | 0.1006547 | 0.1194318 | 0.156055 | 0.1087696
[5 empty] | 0.02791782 | 0.1048597 |  |  | 0.04879232 | 0.1192596 | 0.1005687 | 0.1202387 | 0.1547083 | 0.1095045
[5 empty] | 0.02771423 | 0.1055634 |  |  | 0.04824775 | 0.12006 | 0.1011852 | 0.1210457 | 0.1541862 | 0.1102394
[5 empty] | 0.02852798 | 0.1062672 |  |  | 0.0484 | 0.1208604 | 0.1010046 | 0.1218527 | 0.1516927 | 0.1109743
[5 empty] | 0.02836082 | 0.1069709 |  |  | 0.04834909 | 0.1216608 | 0.1011271 | 0.1226597 | 0.1514165 | 0.1117093
[5 empty] | 0.02721447 | 0.1076747 |  |  | 0.04799503 | 0.1224612 | 0.1003528 | 0.1234666 | 0.1491213 | 0.1124442
[5 empty] | 0.02709069 | 0.1083784 |  |  | 0.04793784 | 0.1232616 | 0.100382 | 0.1242736 | 0.1487054 | 0.1131791
[5 empty] | 0.0279912 | 0.1090822 |  |  | 0.04757753 | 0.124062 | 0.101515 | 0.1250806 | 0.1467689 | 0.1139141
[5 empty] | 0.02591403 | 0.109786 |  |  | 0.04761413 | 0.1248624 | 0.1004519 | 0.1258875 | 0.1460119 | 0.114649
[5 empty] | 0.02584045 | 0.1104897 |  |  | 0.04724766 | 0.1256628 | 0.1006929 | 0.1266945 | 0.1444347 | 0.1153839
[5 empty] | 0.02476769 | 0.1111935 |  |  | 0.04737812 | 0.1264632 | 0.1006384 | 0.1275015 | 0.1413373 | 0.1161189
[5 empty] | 0.02769579 | 0.1118972 |  |  | 0.04700553 | 0.1272636 | 0.1016885 | 0.1283085 | 0.1407198 | 0.1168538
[5 empty] | 0.02762479 | 0.112601 |  |  | 0.04672991 | 0.128064 | 0.1016434 | 0.1291154 | 0.1399824 | 0.1175887
[5 empty] | 0.02755474 | 0.1133047 |  |  | 0.04675129 | 0.1288644 | 0.1018034 | 0.1299224 | 0.1369253 | 0.1183236
[5 empty] | 0.02648568 | 0.1140085 |  |  | 0.04646967 | 0.1296648 | 0.1009686 | 0.1307294 | 0.1356486 | 0.1190586
[5 empty] | 0.02641765 | 0.1147122 |  |  | 0.04638507 | 0.1304652 | 0.1011394 | 0.1315363 | 0.1350524 | 0.1197935
[5 empty] | 0.0273507 | 0.115416 |  |  | 0.04589751 | 0.1312656 | 0.1019159 | 0.1323433 | 0.1321368 | 0.1205284
[5 empty] | 0.02428488 | 0.1161198 |  |  | 0.04560701 | 0.132066 | 0.1019984 | 0.1331503 | 0.131302 | 0.1212634
[5 empty] | 0.02622023 | 0.1168235 |  |  | 0.04581358 | 0.1328664 | 0.101187 | 0.1339573 | 0.1290481 | 0.1219983
[5 empty] | 0.02415678 | 0.1175273 |  |  | 0.04541723 | 0.1336668 | 0.101982 | 0.1347642 | 0.1274753 | 0.1227332
[5 empty] | 0.0260946 | 0.118231 |  |  | 0.045118 | 0.1344672 | 0.1017837 | 0.1355712 | 0.1262837 | 0.1234681
[5 empty] | 0.02703371 | 0.1189348 |  |  | 0.04521589 | 0.1352676 | 0.1018922 | 0.1363782 | 0.1244734 | 0.1242031
[5 empty] | 0.02597417 | 0.1196385 |  |  | 0.04491092 | 0.136068 | 0.1022078 | 0.1371851 | 0.1225446 | 0.124938
[5 empty] | 0.02691602 | 0.1203423 |  |  | 0.04460311 | 0.1368684 | 0.1023307 | 0.1379921 | 0.1206974 | 0.1256729
[5 empty] | 0.0258593 | 0.1210461 |  |  | 0.04439247 | 0.1376688 | 0.1021611 | 0.1387991 | 0.1184319 | 0.1264079
[5 empty] | 0.02680406 | 0.1217498 |  |  | 0.04407902 | 0.1384692 | 0.1023992 | 0.1396061 | 0.1176483 | 0.1271428
[5 empty] | 0.02575033 | 0.1224536 |  |  | 0.04396279 | 0.1392696 | 0.1027453 | 0.140413 | 0.1163467 | 0.1278777
[5 empty] | 0.02369818 | 0.1231573 |  |  | 0.04354377 | 0.14007 | 0.1027996 | 0.14122 | 0.1132273 | 0.1286127
[5 empty] | 0.02464763 | 0.1238611 |  |  | 0.043822 | 0.1408704 | 0.1023623 | 0.142027 | 0.1124902 | 0.1293476
[5 empty] | 0.02359874 | 0.1245648 |  |  | 0.04349749 | 0.1416708 | 0.1036336 | 0.1428339 | 0.1092354 | 0.1300825
[5 empty] | 0.02655155 | 0.1252686 |  |  | 0.04317025 | 0.1424712 | 0.1028138 | 0.1436409 | 0.1075633 | 0.1308174
[5 empty] | 0.0255061 | 0.1259723 |  |  | 0.04314031 | 0.1432716 | 0.1037031 | 0.1444479 | 0.1066738 | 0.1315524
[5 empty] | 0.02346243 | 0.1266761 |  |  | 0.04240767 | 0.144072 | 0.1032016 | 0.1452549 | 0.1051672 | 0.1322873
[5 empty] | 0.0264206 | 0.1273799 |  |  | 0.04217237 | 0.1448724 | 0.1034097 | 0.1460618 | 0.1032435 | 0.1330222
[5 empty] | 0.02438064 | 0.1280836 |  |  | 0.0422344 | 0.1456728 | 0.1045276 | 0.1468688 | 0.1000029 | 0.1337572
[5 empty] | 0.0253426 | 0.1287874 |  |  | 0.0417938 | 0.1464732 | 0.1041554 | 0.1476758 | 0.09804563 | 0.1344921
[5 empty] | 0.02330652 | 0.1294911 |  |  | 0.04185057 | 0.1472736 | 0.1050934 | 0.1484827 | 0.09597169 | 0.135227
[5 empty] | 0.02327245 | 0.1301949 |  |  | 0.04130474 | 0.148074 | 0.1048419 | 0.1492897 | 0.09518126 | 0.1359619
[5 empty] | 0.02524043 | 0.1308986 |  |  | 0.04145632 | 0.1488744 | 0.1056009 | 0.1500967 | 0.09327448 | 0.1366969
[5 empty] | 0.02621051 | 0.1316024 |  |  | 0.04120533 | 0.1496748 | 0.1051709 | 0.1509037 | 0.09085149 | 0.1374318
[5 empty] | 0.02318272 | 0.1323061 |  |  | 0.04055178 | 0.1504752 | 0.1051519 | 0.1517106 | 0.08941243 | 0.1381667
[5 empty] | 0.02315712 | 0.1330099 |  |  | 0.04019569 | 0.1512756 | 0.1060443 | 0.1525176 | 0.08735742 | 0.1389017
[5 empty] | 0.02513375 | 0.1337137 |  |  | 0.03993708 | 0.152076 | 0.1058481 | 0.1533246 | 0.08368661 | 0.1396366
[5 empty] | 0.02411266 | 0.1344174 |  |  | 0.03977597 | 0.1528764 | 0.1059638 | 0.1541315 | 0.08310014 | 0.1403715
[5 empty] | 0.02609388 | 0.1351212 |  |  | 0.03951237 | 0.1536768 | 0.1067914 | 0.1549385 | 0.08109813 | 0.1411065
[5 empty] | 0.02307745 | 0.1358249 |  |  | 0.0392463 | 0.1544772 | 0.1073312 | 0.1557455 | 0.07788073 | 0.1418414
[5 empty] | 0.02606344 | 0.1365287 |  |  | 0.03887778 | 0.1552776 | 0.1072835 | 0.1565525 | 0.07654807 | 0.1425763
[5 empty] | 0.02605187 | 0.1372324 |  |  | 0.03880682 | 0.156078 | 0.1081484 | 0.1573594 | 0.07390029 | 0.1433112
[5 empty] | 0.0230428 | 0.1379362 |  |  | 0.03873344 | 0.1568784 | 0.1082262 | 0.1581664 | 0.07113753 | 0.1440462
[5 empty] | 0.02303626 | 0.13864 |  |  | 0.03845765 | 0.1576788 | 0.1086171 | 0.1589734 | 0.06975992 | 0.1447811
[5 empty] | 0.02603231 | 0.1393437 |  |  | 0.03817948 | 0.1584792 | 0.1086213 | 0.1597803 | 0.06816759 | 0.145516
[5 empty] | 0.02603098 | 0.1400475 |  |  | 0.03749895 | 0.1592796 | 0.109939 | 0.1605873 | 0.06576069 | 0.146251