## 1
Общество с ограниченной ответственностью "Инженерная геология" (ООО "ИнжГео") | [11 empty] | Общество с ограниченной ответственностью "Инженерная геология" (ООО "ИнжГео")
Юр. адрес: 117279, г. Москва, ул. Миклухо-Маклая, 36 а, этаж 5, пом. XXIII к. 76-84 | [11 empty] | Юр. адрес: 117279, г. Москва, ул. Миклухо-Маклая, 36 а, этаж 5, пом. XXIII к. 76-84 | [8 empty] | нагр |  |  | X0 | Y0 | R |  | нагр |  |  |  | X0 | Y0 | R | нагр |  |  |  | X0 | Y0 | R |  | нагр |  |  |  | X0 | Y0 | R
Телефон/факс +7 (495) 132-30-00, Адрес электронной почты inbox@inj-geo.ru | [11 empty] | Телефон/факс +7 (495) 132-30-00, Адрес электронной почты inbox@inj-geo.ru | [12 empty] | 0 | [7 empty] | 0 | [6 empty] | 0 | [7 empty] | 0
[21 empty] | девиатор | [6 empty] | девиатор | [6 empty] | девиатор | [7 empty] | девиатор
Испытательная лаборатория ООО «ИнжГео» | [11 empty] | Испытательная лаборатория ООО «ИнжГео» | [8 empty] | x0 | Угол | X | Y |  |  |  | x0 |  | Угол | X | Y |  |  | x0 |  | Угол | X | Y |  |  |  | x0 |  | Угол | X | Y
Адрес места осуществления деятельности лаборатории: г. Москва, просп. Вернадского, д. 51, стр. 1 | [11 empty] | Адрес места осуществления деятельности лаборатории: г. Москва, просп. Вернадского, д. 51, стр. 1 | [9 empty] | 0 | [7 empty] | 0 | [6 empty] | 0 | [7 empty] | 0
Телефон +7(910)4557682, E-mail: slg85@mail.ru | [11 empty] | Телефон +7(910)4557682, E-mail: slg85@mail.ru | [9 empty] | 5 | [7 empty] | 5 | [6 empty] | 5 | [7 empty] | 5
[22 empty] | 10 | [7 empty] | 10 | [6 empty] | 10 | [7 empty] | 10
[12 empty] | Протокол испытаний № 13-63/222 от 08-06-2023 | [9 empty] | 15 | [7 empty] | 15 | [6 empty] | 15 | [7 empty] | 15
[22 empty] | 20 | [7 empty] | 20 | [6 empty] | 20 | [7 empty] | 20
[12 empty] | Наименование и адрес заказчика: Переход трубопровода через р. Енисей | [9 empty] | 25 | [7 empty] | 25 | [6 empty] | 25 | [7 empty] | 25
[12 empty] | Наименование объекта: ООО Регионстрой | [9 empty] | 30 | [7 empty] | 30 | [6 empty] | 30 | [7 empty] | 30
Наименование используемого метода/методики: ГОСТ 12248.4-2020 | [11 empty] | Наименование используемого метода/методики: ГОСТ 12248.3-2020 | [9 empty] | 35 | [7 empty] | 35 | [6 empty] | 35 | [7 empty] | 35
Условия проведения испытания: температура окружающей среды (18 - 25)0С, влажность воздуха (40 - 75)% | [11 empty] | Условия проведения испытания: температура окружающей среды (18 - 25)0С, влажность воздуха (40 - 75)% | [9 empty] | 40 | [7 empty] | 40 | [6 empty] | 40 | [7 empty] | 40
[12 empty] | Дата получение объекта подлежащего испытаниям: 12-05-2023 | [9 empty] | 45 | [7 empty] | 45 | [6 empty] | 45 | [7 empty] | 45
[12 empty] | Дата испытания: 25.10.2022-19.11.2222 | [9 empty] | 50 | [7 empty] | 50 | [6 empty] | 50 | [7 empty] | 50
[22 empty] | 55 | [7 empty] | 55 | [6 empty] | 55 | [7 empty] | 55
Испытание грунтов методом трехосного сжатия | [11 empty] | Испытание грунтов методом трехосного сжатия | [9 empty] | 60 | [7 empty] | 60 | [6 empty] | 60 | [7 empty] | 60
[22 empty] | 65 | [7 empty] | 65 | [6 empty] | 65 | [7 empty] | 65
Лабораторный номер: | [6 empty] | We, д.е. = |  |  |  |  | Лабораторный номер: |  | 1257 |  |  |  | We, д.е. = | 0.5365412 |  |  | 70 | [7 empty] | 70 | [6 empty] | 70 | [7 empty] | 70
Номер скважины: | [6 empty] | ρ, г/см3 = |  |  |  |  | Номер скважины: |  | BH-123 |  |  |  | ρ, г/см3 = | 1.63 |  |  | 75 | [7 empty] | 75 | [6 empty] | 75 | [7 empty] | 75
Глубина отбора, м: | [6 empty] | ρs, г/см3 = |  |  |  |  | Глубина отбора, м: |  | 0.7 |  |  |  | ρs, г/см3 = | 2.7 |  |  | 80 | [7 empty] | 80 | [6 empty] | 80 | [7 empty] | 80
Наименование грунта: | [6 empty] | e, д.е. = |  |  |  |  | Наименование грунта: |  | Суглинок, после оттаивания текучий, легкий пылеватый |  |  |  | e, д.е. = | 1.545191 |  |  | 85 | [7 empty] | 85 | [6 empty] | 85 | [7 empty] | 85
Схема проведения опыта: | [6 empty] | IL, д.е. = |  |  |  |  | Схема проведения опыта: |  | КД |  |  |  | IL, д.е. = | 3.248 |  |  | 90 | [7 empty] | 90 | [6 empty] | 90 | [7 empty] | 90
[22 empty] | 95 | [7 empty] | 95 | [6 empty] | 95 | [7 empty] | 95
[22 empty] | 100 | [7 empty] | 100 | [6 empty] | 100 | [7 empty] | 100
Результаты испытаний | [11 empty] | Результаты испытаний | [9 empty] | 105 | [7 empty] | 105 | [6 empty] | 105 | [7 empty] | 105
[22 empty] | 110 | [7 empty] | 110 | [6 empty] | 110 | [7 empty] | 110
[22 empty] | 115 | [7 empty] | 115 | [6 empty] | 115 | [7 empty] | 115
[22 empty] | 120 | [7 empty] | 120 | [6 empty] | 120 | [7 empty] | 120
[22 empty] | 125 | [7 empty] | 125 | [6 empty] | 125 | [7 empty] | 125
[22 empty] | 130 | [7 empty] | 130 | [6 empty] | 130 | [7 empty] | 130
[22 empty] | 135 | [7 empty] | 135 | [6 empty] | 135 | [7 empty] | 135
[22 empty] | 140 | [7 empty] | 140 | [6 empty] | 140 | [7 empty] | 140
[22 empty] | 145 | [7 empty] | 145 | [6 empty] | 145 | [7 empty] | 145
[22 empty] | 150 | [7 empty] | 150 | [6 empty] | 150 | [7 empty] | 150
[22 empty] | 155 | [7 empty] | 155 | [6 empty] | 155 | [7 empty] | 155
[22 empty] | 160 | [7 empty] | 160 | [6 empty] | 160 | [7 empty] | 160
[22 empty] | 165 | [7 empty] | 165 | [6 empty] | 165 | [7 empty] | 165
[22 empty] | 170 | [7 empty] | 170 | [6 empty] | 170 | [7 empty] | 170
[22 empty] | 175 | [7 empty] | 175 | [6 empty] | 175 | [7 empty] | 175
[22 empty] | 180 | [7 empty] | 180 | [6 empty] | 180 | [7 empty] | 180
[13 empty] | Давление в камере, Мпа σ3 | Вертикальная нагрузка, Мпа σ1 | Поровое давление, Мпа u
| K0, д.е. | 0.7243626 |  |  |  |  | Коэфф. Точки | [5 empty] | 1 | 1.8274 | [5 empty] | 1 | [6 empty] | σ3,кПа | σ1,кПа | u, кПа |  |  |  | 4
| q_zg, МПа | 0.7243626 | [10 empty] | 1.1 | 2.003505 | [27 empty] | δ3, Мпа | δ1-δ3, МПа | δ1, МПа | δ1, КПа
|  |  | Модуль деформации, МПа: | [9 empty] | 1.2 | 2.17961 | [21 empty] | С, МПа:
|  |  | Е0= |  | Точки модуля (полное напр.), МПа |  |  |  | 0.7243626 | 1.15898 | [25 empty] | φ, град:
|  |  | E50 = |  | qf (полное напр.), МПа |  |  |  | 1.782312 | [26 empty] | E, Мпа
|  |  | Коэф. Поперечной деформации, ϑ = | [9 empty] | Эффективные значения угла внутреннего трения и удельного сцепления ϕ', С' | [13 empty] | x | 0
[13 empty] | ϕ', град. = | 16 | [12 empty] | y |  |  |  | С, кПа | φ,°
[13 empty] | С', МПа = | 0.025
| Исполнитель: | [6 empty] | Морозов Д.С. |  |  |  |  | Исполнитель: |  |  |  |  | Морозов Д.С.
| Начальник исп. лаборатории: | [6 empty] | Семиколенова Л.Г. |  |  |  |  | Начальник исп. лаборатории: |  |  |  |  | Семиколенова Л.Г.
Лист 1 , всего листов 2 | [11 empty] | Лист 2 , всего листов 2
Частичное воспроизведение протокола испытаний без письменного разрешения ООО «ИнжГео» ЗАПРЕЩАЕТСЯ | [11 empty] | Частичное воспроизведение протокола испытаний без письменного разрешения ООО «ИнжГео» ЗАПРЕЩАЕТСЯ
[5 empty] | второй график |  | первый график | [9 empty] | К Пуассона
dev50 | epsE50 | ind | devE0 | epsE0 | dev | eps | sigma |  | dev1 | eps1 | dev2 | eps2 | dev3 | eps3 |  | Глины
0.7823117 | 0.01009981 |  |  |  | 0 | 0 |  |  | 0 | 0 | 0 | 0 | 0 | 0 |  | < 0 | 0,20-0,30
ind |  |  |  |  | 0.0959554 | 0.0007548283 |  |  | 0.139535 | 0.0007412504 | 0.120139 | 0.0007415539 | 0.11 | 0.0006827513 |  | 0-0,25 | 0,30-0,38
2 |  |  |  |  | 0.1310324 | 0.001509657 |  |  | 0.2631382 | 0.001482501 | 0.2244798 | 0.001483108 | 0.201214 | 0.00148094 |  | 0,25< | 0,38-0,45
E0 |  |  |  |  | 0.2783527 | 0.002264485 |  |  | 0.3585205 | 0.002223751 | 0.306 | 0.002221475 | 0.2776274 | 0.002221409 |  | Суглинки | 0,35-0,37
epsE0 | devE0 |  |  |  | 0.4346176 | 0.003366602 |  |  | 0.408 | 0.003160419 | 0.3526954 | 0.002966215 | 0.3537385 | 0.002961879 |  | Пески и супеси | 0,30-0,35
0.003366602 | 0.4346176 |  |  |  | 0.355227 | 0.003774142 |  |  | 0.4100031 | 0.003706252 | 0.3847919 | 0.003707769 | 0.4122402 | 0.003702349
[5 empty] | 0.461172 | 0.00452897 |  |  | 0.4066216 | 0.004447502 | 0.4120032 | 0.004449323 | 0.4578252 | 0.004442819
График E50 |  | График E |  |  | 0.4216172 | 0.005283798 |  |  | 0.4137001 | 0.005340954 | 0.4517525 | 0.005465996 | 0.4898049 | 0.005066893
eps | q | sigma |  |  | 0.497351 | 0.006038627 |  |  | 0.4154065 | 0.005930003 | 0.4570621 | 0.005932431 | 0.5152413 | 0.005923758
Горизонтальная линия E50 |  | Касательная |  |  | 0.6391617 | 0.006793455 |  |  | 0.4201344 | 0.006671254 | 0.4802191 | 0.006673985 | 0.5322739 | 0.006664228
0 |  | a | b |  | 0.6368377 | 0.007548283 |  |  | 0.4234948 | 0.007412504 | 0.4995004 | 0.007415539 | 0.5606109 | 0.007404698
|  |  | 0 |  | 0.6361673 | 0.008303112 |  |  | 0.424431 | 0.008153754 | 0.5162971 | 0.008157092 | 0.5769545 | 0.008145168
Вертикальная линия E50 |  | p1 и p2 |  |  | 0.7259389 | 0.00905794 |  |  | 0.4314862 | 0.008895005 | 0.5359002 | 0.008898646 | 0.603607 | 0.008885638
| 0 | 0 |  |  | 0.7823117 | 0.01009981 |  |  | 0.4441037 | 0.009636255 | 0.551301 | 0.0096402 | 0.6168704 | 0.009626107
[5 empty] | 0.7449405 | 0.0105676 |  |  | 0.4474268 | 0.01037751 | 0.5628904 | 0.01038175 | 0.6431469 | 0.01036658
Касательная линия E50 |  |  |  |  | 0.6752716 | 0.01132243 |  |  | 0.4623986 | 0.01111876 | 0.5846597 | 0.01112331 | 0.6604388 | 0.01110705
0 | 0 | Горизонтальная 1 |  |  | 0.7518766 | 0.01207725 |  |  | 0.4701626 | 0.01186001 | 0.5949998 | 0.01186486 | 0.6740482 | 0.01184752
[5 empty] | 0.8186848 | 0.01283208 |  |  | 0.4794619 | 0.01260126 | 0.6189019 | 0.01260642 | 0.6929773 | 0.01258799
Горизонтальная линия qкр |  |  |  |  | 0.890626 | 0.01358691 |  |  | 0.4955398 | 0.01334251 | 0.6273571 | 0.01334797 | 0.7069283 | 0.01332846
Горизонтальная линия q |  | Горизонтальная 2 |  |  | 0.9136297 | 0.01434174 |  |  | 0.5068395 | 0.01408376 | 0.6497565 | 0.01408952 | 0.7290033 | 0.01406893
0 |  | 0 |  |  | 0.9416255 | 0.01509657 |  |  | 0.5143044 | 0.01482501 | 0.6570911 | 0.01483108 | 0.7447046 | 0.0148094
[5 empty] | 0.9865428 | 0.0158514 |  |  | 0.5269776 | 0.01556626 | 0.6728522 | 0.01557263 | 0.7644342 | 0.01554987
Вертикальная линия q |  |  |  |  | 0.9983113 | 0.01660622 |  |  | 0.5448025 | 0.01630751 | 0.6867308 | 0.01631418 | 0.7777945 | 0.01629034
| 0 |  |  |  | 0.9578605 | 0.01736105 |  |  | 0.5562223 | 0.01704876 | 0.7082179 | 0.01705574 | 0.7916875 | 0.01703081
[5 empty] | 1.05712 | 0.01811588 |  |  | 0.5676803 | 0.01779001 | 0.7138048 | 0.01779729 | 0.7991154 | 0.01777128
[5 empty] | 1.031019 | 0.01887071 |  |  | 0.5805197 | 0.01853126 | 0.7265824 | 0.01853885 | 0.8195805 | 0.01851174
[5 empty] | 1.026488 | 0.01962554 |  |  | 0.5982837 | 0.01927251 | 0.7474419 | 0.0192804 | 0.8269849 | 0.01925221
[5 empty] | 1.114456 | 0.02038037 |  |  | 0.6143158 | 0.02001376 | 0.7535745 | 0.02002195 | 0.8432308 | 0.01999268
[5 empty] | 1.224852 | 0.02113519 |  |  | 0.622059 | 0.02075501 | 0.7658711 | 0.02076351 | 0.8579203 | 0.02073315
[5 empty] | 1.128607 | 0.02189002 |  |  | 0.6367567 | 0.02149626 | 0.7831229 | 0.02150506 | 0.8650557 | 0.02147362
[5 empty] | 1.143649 | 0.02264485 |  |  | 0.6555522 | 0.02223751 | 0.7921211 | 0.02224662 | 0.8711391 | 0.02221409
[5 empty] | 1.264908 | 0.02339968 |  |  | 0.6674886 | 0.02297876 | 0.8045566 | 0.02298817 | 0.8842727 | 0.02295456
[5 empty] | 1.229314 | 0.02415451 |  |  | 0.6802093 | 0.02372001 | 0.8063206 | 0.02372972 | 0.8975587 | 0.02369503
[5 empty] | 1.261797 | 0.02490934 |  |  | 0.6923576 | 0.02446126 | 0.8232042 | 0.02447128 | 0.9083992 | 0.0244355
[5 empty] | 1.282285 | 0.02566416 |  |  | 0.7072766 | 0.02520251 | 0.8329986 | 0.02521283 | 0.9166965 | 0.02517597
[5 empty] | 1.332709 | 0.02641899 |  |  | 0.7216096 | 0.02594376 | 0.8340947 | 0.02595439 | 0.9201526 | 0.02591644
[5 empty] | 1.298998 | 0.02717382 |  |  | 0.7345 | 0.02668501 | 0.8443837 | 0.02669594 | 0.9243699 | 0.02665691
[5 empty] | 1.352081 | 0.02792865 |  |  | 0.7468909 | 0.02742626 | 0.8507568 | 0.02743749 | 0.9343505 | 0.02739738
[5 empty] | 1.443889 | 0.02868348 |  |  | 0.7530256 | 0.02816752 | 0.8566049 | 0.02817905 | 0.9418965 | 0.02813785
[5 empty] | 1.43335 | 0.02943831 |  |  | 0.7626474 | 0.02890877 | 0.8641193 | 0.0289206 | 0.9439101 | 0.02887832
[5 empty] | 1.374395 | 0.03019313 |  |  | 0.7756996 | 0.02965002 | 0.8724909 | 0.02966215 | 0.9485936 | 0.02961879
[5 empty] | 1.420952 | 0.03094796 |  |  | 0.7853254 | 0.03039127 | 0.873211 | 0.03040371 | 0.956749 | 0.03035926
[5 empty] | 1.503952 | 0.03170279 |  |  | 0.789368 | 0.03113252 | 0.8777706 | 0.03114526 | 0.9597786 | 0.03109973
[5 empty] | 1.423324 | 0.03245762 |  |  | 0.7997708 | 0.03187377 | 0.8905608 | 0.03188682 | 0.9653846 | 0.0318402
[5 empty] | 1.450997 | 0.03321245 |  |  | 0.802077 | 0.03261502 | 0.8935726 | 0.03262837 | 0.9709691 | 0.03258067
[5 empty] | 1.471901 | 0.03396728 |  |  | 0.8092298 | 0.03335627 | 0.8925974 | 0.03336992 | 0.9661343 | 0.03332114
[5 empty] | 1.450966 | 0.0347221 |  |  | 0.8149726 | 0.03409752 | 0.892826 | 0.03411148 | 0.9680823 | 0.03406161
[5 empty] | 1.507122 | 0.03547693 |  |  | 0.8234485 | 0.03483877 | 0.8984496 | 0.03485303 | 0.9772155 | 0.03480208
[5 empty] | 1.564623 | 0.03623176 |  |  | 0.8181009 | 0.03558002 | 0.903505 | 0.03559459 | 0.9796098 | 0.03554255
[5 empty] | 1.522553 | 0.03698659 |  |  | 0.8274002 | 0.03632127 | 0.9008463 | 0.03633614 | 0.9733457 | 0.03628302
[5 empty] | 1.558884 | 0.03774142 |  |  | 0.8193085 | 0.03706252 | 0.8962972 | 0.03707769 | 0.9790199 | 0.03702349
[5 empty] | 1.50453 | 0.03849625 |  |  | 0.8242822 | 0.03780377 | 0.8992985 | 0.03781925 | 0.9748072 | 0.03776396
[5 empty] | 1.434523 | 0.03925107 |  |  | 0.8233854 | 0.03854502 | 0.8964759 | 0.0385608 | 0.9738106 | 0.03850443
[5 empty] | 1.449893 | 0.0400059 |  |  | 0.822545 | 0.03928627 | 0.8971587 | 0.03930235 | 0.9670622 | 0.0392449
[5 empty] | 1.401673 | 0.04076073 |  |  | 0.8191878 | 0.04002752 | 0.8892762 | 0.04004391 | 0.9687942 | 0.03998537
[5 empty] | 1.542892 | 0.04151556 |  |  | 0.8167405 | 0.04076877 | 0.8861578 | 0.04078546 | 0.9622386 | 0.04072584
[5 empty] | 1.394583 | 0.04227039 |  |  | 0.8110301 | 0.04151002 | 0.8841328 | 0.04152702 | 0.9566276 | 0.04146631
[5 empty] | 1.485776 | 0.04302522 |  |  | 0.8045833 | 0.04225127 | 0.8844304 | 0.04226857 | 0.9602932 | 0.04220678
[5 empty] | 1.432503 | 0.04378004 |  |  | 0.8005269 | 0.04299252 | 0.8778801 | 0.04301012 | 0.9500676 | 0.04294725
[5 empty] | 1.395794 | 0.04453487 |  |  | 0.7996877 | 0.04373377 | 0.8707111 | 0.04375168 | 0.9448829 | 0.04368772
[5 empty] | 1.431681 | 0.0452897 |  |  | 0.7957926 | 0.04447502 | 0.8632528 | 0.04449323 | 0.9421712 | 0.04442819
[5 empty] | 1.411194 | 0.04604453 |  |  | 0.7876682 | 0.04521627 | 0.8656344 | 0.04523479 | 0.9363646 | 0.04516866
[5 empty] | 1.504365 | 0.04679936 |  |  | 0.7853415 | 0.04595752 | 0.8598854 | 0.04597634 | 0.9255953 | 0.04590913
[5 empty] | 1.366225 | 0.04755419 |  |  | 0.7769392 | 0.04669878 | 0.851235 | 0.04671789 | 0.9225952 | 0.0466496
[5 empty] | 1.387805 | 0.04830901 |  |  | 0.7733881 | 0.04744003 | 0.8402125 | 0.04745945 | 0.9166965 | 0.04739007
[5 empty] | 1.379137 | 0.04906384 |  |  | 0.7692151 | 0.04818128 | 0.8397473 | 0.048201 | 0.9056314 | 0.04813054
[5 empty] | 1.47325 | 0.04981867 |  |  | 0.7635469 | 0.04892253 | 0.8283687 | 0.04894255 | 0.9032319 | 0.04887101
[5 empty] | 1.447177 | 0.0505735 |  |  | 0.7521104 | 0.04966378 | 0.817706 | 0.04968411 | 0.8936302 | 0.04961148
[5 empty] | 1.348948 | 0.05132833 |  |  | 0.7445323 | 0.05040503 | 0.8135886 | 0.05042566 | 0.8853583 | 0.05035195
[5 empty] | 1.386595 | 0.05208316 |  |  | 0.7400395 | 0.05114628 | 0.8103456 | 0.05116722 | 0.8745484 | 0.05109242
[5 empty] | 1.426149 | 0.05283798 |  |  | 0.7354587 | 0.05188753 | 0.7989066 | 0.05190877 | 0.8667325 | 0.05183289
[5 empty] | 1.41664 | 0.05359281 |  |  | 0.7272168 | 0.05262878 | 0.7879008 | 0.05265032 | 0.8541429 | 0.05257336
[5 empty] | 1.2991 | 0.05434764 |  |  | 0.7173405 | 0.05337003 | 0.7870575 | 0.05339188 | 0.8479115 | 0.05331383
[5 empty] | 1.27856 | 0.05510247 |  |  | 0.7156567 | 0.05411128 | 0.773806 | 0.05413343 | 0.8439705 | 0.0540543
[5 empty] | 1.365052 | 0.0558573 |  |  | 0.7016922 | 0.05485253 | 0.7735757 | 0.05487499 | 0.834752 | 0.05479477
[5 empty] | 1.250605 | 0.05661213 |  |  | 0.6990738 | 0.05559378 | 0.7630959 | 0.05561654 | 0.8288881 | 0.05553523
[5 empty] | 1.300252 | 0.05736695 |  |  | 0.6943282 | 0.05633503 | 0.749696 | 0.05635809 | 0.821611 | 0.0562757
[5 empty] | 1.295023 | 0.05812178 |  |  | 0.6864823 | 0.05707628 | 0.7441051 | 0.05709965 | 0.8075526 | 0.05701617
[5 empty] | 1.29895 | 0.05887661 |  |  | 0.6800629 | 0.05781753 | 0.7385527 | 0.0578412 | 0.7992452 | 0.05775664
[5 empty] | 1.265063 | 0.05963144 |  |  | 0.6687968 | 0.05855878 | 0.736268 | 0.05858275 | 0.7973209 | 0.05849711
[5 empty] | 1.249394 | 0.06038627 |  |  | 0.6614108 | 0.05930003 | 0.7250805 | 0.05932431 | 0.7841117 | 0.05923758
[5 empty] | 1.353974 | 0.0611411 |  |  | 0.6609317 | 0.06004128 | 0.7186194 | 0.06006586 | 0.7797497 | 0.05997805
[5 empty] | 1.298833 | 0.06189592 |  |  | 0.6572864 | 0.06078253 | 0.715614 | 0.06080742 | 0.7673671 | 0.06071852
[5 empty] | 1.237004 | 0.06265075 |  |  | 0.6506015 | 0.06152378 | 0.7062937 | 0.06154897 | 0.767296 | 0.06145899
[5 empty] | 1.230517 | 0.06340558 |  |  | 0.6402039 | 0.06226503 | 0.7016878 | 0.06229052 | 0.7600685 | 0.06219946
[5 empty] | 1.246403 | 0.06416041 |  |  | 0.6402204 | 0.06300628 | 0.6931256 | 0.06303208 | 0.7486167 | 0.06293993
[5 empty] | 1.230694 | 0.06491524 |  |  | 0.6333779 | 0.06374753 | 0.6862364 | 0.06377363 | 0.7449726 | 0.0636804
[5 empty] | 1.23242 | 0.06567007 |  |  | 0.6252031 | 0.06448878 | 0.6896495 | 0.06451519 | 0.7422685 | 0.06442087
[5 empty] | 1.195545 | 0.06642489 |  |  | 0.621669 | 0.06523004 | 0.6770368 | 0.06525674 | 0.732973 | 0.06516134
[5 empty] | 1.24366 | 0.06717972 |  |  | 0.6199346 | 0.06597129 | 0.6779251 | 0.06599829 | 0.7303789 | 0.06590181
[5 empty] | 1.230697 | 0.06793455 |  |  | 0.6145416 | 0.06671254 | 0.672049 | 0.06673985 | 0.7280151 | 0.06664228
[5 empty] | 1.158667 | 0.06868938 |  |  | 0.6102978 | 0.06745379 | 0.669617 | 0.0674814 | 0.7196908 | 0.06738275
[5 empty] | 1.143579 | 0.06944421 |  |  | 0.6124107 | 0.06819504 | 0.6631375 | 0.06822295 | 0.7136152 | 0.06812322
[5 empty] | 1.215442 | 0.07019904 |  |  | 0.6040881 | 0.06893629 | 0.6597189 | 0.06896451 | 0.7091974 | 0.06886369
[5 empty] | 1.282268 | 0.07095386 |  |  | 0.6033378 | 0.06967754 | 0.6584698 | 0.06970606 | 0.7089466 | 0.06960416
[5 empty] | 1.229065 | 0.07170869 |  |  | 0.5982673 | 0.07041879 | 0.6480984 | 0.07044762 | 0.708072 | 0.07034463
[5 empty] | 1.148844 | 0.07246352 |  |  | 0.5943844 | 0.07116004 | 0.6423134 | 0.07118917 | 0.6972828 | 0.0710851
[5 empty] | 1.156613 | 0.07321835 |  |  | 0.5890967 | 0.07190129 | 0.637023 | 0.07193072 | 0.693088 | 0.07182557
[5 empty] | 1.185383 | 0.07397318 |  |  | 0.5835121 | 0.07264254 | 0.6338358 | 0.07267228 | 0.686197 | 0.07256604
[5 empty] | 1.168165 | 0.07472801 |  |  | 0.5824381 | 0.07338379 | 0.6355601 | 0.07341383 | 0.6809187 | 0.07330651
[5 empty] | 1.176966 | 0.07548283 |  |  | 0.5714824 | 0.07412504 | 0.6256045 | 0.07415539 | 0.6808625 | 0.07404698
[5 empty] | 1.186798 | 0.07623766 |  |  | 0.5707529 | 0.07486629 | 0.6261773 | 0.07489694 | 0.6727374 | 0.07478745
[5 empty] | 1.08967 | 0.07699249 |  |  | 0.5677571 | 0.07560754 | 0.6158871 | 0.07563849 | 0.6669527 | 0.07552792
[5 empty] | 1.191591 | 0.07774732 |  |  | 0.5660027 | 0.07634879 | 0.6155421 | 0.07638005 | 0.6618175 | 0.07626839
[5 empty] | 1.228573 | 0.07850215 |  |  | 0.5585976 | 0.07709004 | 0.605651 | 0.0771216 | 0.663141 | 0.07700886
[5 empty] | 1.118623 | 0.07925698 |  |  | 0.5576492 | 0.07783129 | 0.608822 | 0.07786316 | 0.6565323 | 0.07774933
[5 empty] | 1.153753 | 0.0800118 |  |  | 0.5510654 | 0.07857254 | 0.6006637 | 0.07860471 | 0.6504006 | 0.0784898
[5 empty] | 1.156972 | 0.08076663 |  |  | 0.5482539 | 0.07931379 | 0.5946845 | 0.07934626 | 0.642255 | 0.07923027
[5 empty] | 1.207289 | 0.08152146 |  |  | 0.5463223 | 0.08005504 | 0.5939928 | 0.08008782 | 0.6453049 | 0.07997074
[5 empty] | 1.122715 | 0.08227629 |  |  | 0.5378783 | 0.08079629 | 0.5854971 | 0.08082937 | 0.6382592 | 0.08071121
[5 empty] | 1.11426 | 0.08303112 |  |  | 0.5324297 | 0.08153754 | 0.5808058 | 0.08157092 | 0.6353271 | 0.08145168
[5 empty] | 1.127932 | 0.08378595 |  |  | 0.5296841 | 0.08227879 | 0.5776273 | 0.08231248 | 0.6292179 | 0.08219215
[5 empty] | 1.054743 | 0.08454077 |  |  | 0.5268492 | 0.08302004 | 0.5774701 | 0.08305403 | 0.6263407 | 0.08293262
[5 empty] | 1.133701 | 0.0852956 |  |  | 0.5278327 | 0.0837613 | 0.5740427 | 0.08379559 | 0.6233047 | 0.08367309
[5 empty] | 1.114816 | 0.08605043 |  |  | 0.5209424 | 0.08450255 | 0.5723534 | 0.08453714 | 0.615619 | 0.08441356
[5 empty] | 1.159099 | 0.08680526 |  |  | 0.5241859 | 0.0852438 | 0.5645107 | 0.08527869 | 0.6130928 | 0.08515403
[5 empty] | 1.089559 | 0.08756009 |  |  | 0.5188708 | 0.08598505 | 0.566023 | 0.08602025 | 0.6110352 | 0.0858945
[5 empty] | 1.112205 | 0.08831492 |  |  | 0.511705 | 0.0867263 | 0.5644988 | 0.0867618 | 0.6055555 | 0.08663497
[5 empty] | 1.064048 | 0.08906974 |  |  | 0.5113961 | 0.08746755 | 0.5607465 | 0.08750336 | 0.6065628 | 0.08737544
[5 empty] | 1.056098 | 0.08982457 |  |  | 0.5060518 | 0.0882088 | 0.5570746 | 0.08824491 | 0.5966662 | 0.08811591
[5 empty] | 1.153364 | 0.0905794 |  |  | 0.5081798 | 0.08895005 | 0.5553915 | 0.08898646 | 0.599375 | 0.08885638
[5 empty] | 1.150856 | 0.09133423 |  |  | 0.5050878 | 0.0896913 | 0.5473056 | 0.08972802 | 0.5957983 | 0.08959685
[5 empty] | 1.009583 | 0.09208906 |  |  | 0.5046835 | 0.09043255 | 0.5456254 | 0.09046957 | 0.5944452 | 0.09033732
[5 empty] | 1.092556 | 0.09284389 |  |  | 0.5056746 | 0.0911738 | 0.5451592 | 0.09121112 | 0.5884249 | 0.09107779
[5 empty] | 1.102784 | 0.09359871 |  |  | 0.5034687 | 0.09191505 | 0.5468157 | 0.09195268 | 0.5882466 | 0.09181826
[5 empty] | 1.109278 | 0.09435354 |  |  | 0.5017736 | 0.0926563 | 0.5442031 | 0.09269423 | 0.5843195 | 0.09255872
[5 empty] | 1.019046 | 0.09510837 |  |  | 0.5008971 | 0.09339755 | 0.5421299 | 0.09343579 | 0.5848528 | 0.09329919
[5 empty] | 1.024099 | 0.0958632 |  |  | 0.4999466 | 0.0941388 | 0.5386046 | 0.09417734 | 0.5851555 | 0.09403966
[5 empty] | 1.004447 | 0.09661803 |  |  | 0.5002301 | 0.09488005 | 0.5442356 | 0.09491889 | 0.5845368 | 0.09478013
[5 empty] | 1.077098 | 0.09737286 |  |  | 0.4989551 | 0.0956213 | 0.5415313 | 0.09566045 | 0.586906 | 0.0955206
[5 empty] | 1.036055 | 0.09812768 |  |  | 0.5011221 | 0.09636255 | 0.5399927 | 0.096402 | 0.582664 | 0.09626107
[5 empty] | 1.001235 | 0.09888251 |  |  | 0.4983666 | 0.0971038 | 0.5421493 | 0.09714356 | 0.5836344 | 0.09700154
[5 empty] | 1.01361 | 0.09963734 |  |  | 0.494067 | 0.09784505 | 0.5440768 | 0.09788511 | 0.585591 | 0.09774201
[5 empty] | 1.063173 | 0.1003922 |  |  | 0.4970178 | 0.0985863 | 0.5410693 | 0.09862666 | 0.5882272 | 0.09848248
[5 empty] | 1.003918 | 0.101147 |  |  | 0.4982134 | 0.09932755 | 0.5406207 | 0.09936822 | 0.5883362 | 0.09922295
[5 empty] | 1.030838 | 0.1019018 |  |  | 0.5034483 | 0.1000688 | 0.5447247 | 0.1001098 | 0.5916115 | 0.09996342
[5 empty] | 1.026925 | 0.1026567 |  |  | 0.4989169 | 0.1008101 | 0.5427754 | 0.1008513 | 0.5845465 | 0.1007039
[5 empty] | 1.111172 | 0.1034115 |  |  | 0.5027135 | 0.1015513 | 0.5471666 | 0.1015929 | 0.5916343 | 0.1014444
[5 empty] | 1.082573 | 0.1041663 |  |  | 0.5054328 | 0.1022926 | 0.5476923 | 0.1023344 | 0.5924685 | 0.1021848
[5 empty] | 1.053121 | 0.1049211 |  |  | 0.501269 | 0.1030338 | 0.5452462 | 0.103076 | 0.5909424 | 0.1029253
[5 empty] | 1.123808 | 0.105676 |  |  | 0.5042166 | 0.1037751 | 0.5535224 | 0.1038175 | 0.5926492 | 0.1036658
[5 empty] | 1.071628 | 0.1064308 |  |  | 0.5054701 | 0.1045163 | 0.5504146 | 0.1045591 | 0.5967825 | 0.1044062
[5 empty] | 1.043574 | 0.1071856 |  |  | 0.5082239 | 0.1052576 | 0.5550169 | 0.1053006 | 0.5980354 | 0.1051467
[5 empty] | 1.113638 | 0.1079405 |  |  | 0.5085724 | 0.1059988 | 0.5568231 | 0.1060422 | 0.5963014 | 0.1058872
[5 empty] | 1.096814 | 0.1086953 |  |  | 0.50811 | 0.1067401 | 0.5535271 | 0.1067838 | 0.6000739 | 0.1066277
[5 empty] | 1.068094 | 0.1094501 |  |  | 0.5101312 | 0.1074813 | 0.5622228 | 0.1075253 | 0.599946 | 0.1073681
[5 empty] | 1.094473 | 0.1102049 |  |  | 0.5112304 | 0.1082226 | 0.564204 | 0.1082669 | 0.6071114 | 0.1081086
[5 empty] | 1.126942 | 0.1109598 |  |  | 0.514602 | 0.1089638 | 0.5629648 | 0.1090084 | 0.6052631 | 0.1088491
[5 empty] | 1.101495 | 0.1117146 |  |  | 0.5165405 | 0.1097051 | 0.569199 | 0.10975 | 0.6097947 | 0.1095895
[5 empty] | 1.118125 | 0.1124694 |  |  | 0.5218403 | 0.1104463 | 0.5647005 | 0.1104915 | 0.6116995 | 0.11033
[5 empty] | 1.127824 | 0.1132243 |  |  | 0.5262959 | 0.1111876 | 0.5655631 | 0.1112331 | 0.6124708 | 0.1110705
[5 empty] | 1.150587 | 0.1139791 |  |  | 0.5295016 | 0.1119288 | 0.5738809 | 0.1119746 | 0.618402 | 0.1118109
[5 empty] | 1.114405 | 0.1147339 |  |  | 0.5275519 | 0.1126701 | 0.5760476 | 0.1127162 | 0.6202864 | 0.1125514
[5 empty] | 1.133273 | 0.1154887 |  |  | 0.5285413 | 0.1134113 | 0.5733572 | 0.1134577 | 0.6290173 | 0.1132919
[5 empty] | 1.142182 | 0.1162436 |  |  | 0.5341641 | 0.1141526 | 0.5807036 | 0.1141993 | 0.6310882 | 0.1140323
[5 empty] | 1.085127 | 0.1169984 |  |  | 0.5380148 | 0.1148938 | 0.5863807 | 0.1149408 | 0.6264924 | 0.1147728
[5 empty] | 1.191099 | 0.1177532 |  |  | 0.5329878 | 0.1156351 | 0.5810823 | 0.1156824 | 0.6317232 | 0.1155133
[5 empty] | 1.092093 | 0.118508 |  |  | 0.5407775 | 0.1163763 | 0.5910024 | 0.116424 | 0.634974 | 0.1162538
[5 empty] | 1.209101 | 0.1192629 |  |  | 0.5443785 | 0.1171176 | 0.5939349 | 0.1171655 | 0.6379381 | 0.1169942
[5 empty] | 1.201115 | 0.1200177 |  |  | 0.5437851 | 0.1178588 | 0.5941736 | 0.1179071 | 0.641109 | 0.1177347
[5 empty] | 1.08913 | 0.1207725 |  |  | 0.5484917 | 0.1186001 | 0.5915125 | 0.1186486 | 0.6484798 | 0.1184752
[5 empty] | 1.092204 | 0.1215274 |  |  | 0.5492457 | 0.1193413 | 0.6012019 | 0.1193902 | 0.6448064 | 0.1192156
[5 empty] | 1.188472 | 0.1222822 |  |  | 0.5532547 | 0.1200826 | 0.6022612 | 0.1201317 | 0.6481177 | 0.1199561
[5 empty] | 1.184939 | 0.123037 |  |  | 0.5573229 | 0.1208238 | 0.6025952 | 0.1208733 | 0.6534186 | 0.1206966
[5 empty] | 1.174607 | 0.1237918 |  |  | 0.5579509 | 0.1215651 | 0.6071047 | 0.1216148 | 0.66111 | 0.121437
[5 empty] | 1.210476 | 0.1245467 |  |  | 0.5584395 | 0.1223063 | 0.6146904 | 0.1223564 | 0.6619926 | 0.1221775
[5 empty] | 1.156548 | 0.1253015 |  |  | 0.5625893 | 0.1230476 | 0.6101531 | 0.1230979 | 0.6641673 | 0.122918
[5 empty] | 1.094822 | 0.1260563 |  |  | 0.568401 | 0.1237888 | 0.6167934 | 0.1238395 | 0.666835 | 0.1236585
[5 empty] | 1.1333 | 0.1268112 |  |  | 0.5701752 | 0.1245301 | 0.6218121 | 0.124581 | 0.6772965 | 0.1243989
[5 empty] | 1.172983 | 0.127566 |  |  | 0.5742127 | 0.1252713 | 0.6282099 | 0.1253226 | 0.6808526 | 0.1251394
[5 empty] | 1.187872 | 0.1283208 |  |  | 0.5760141 | 0.1260126 | 0.6318876 | 0.1260642 | 0.6784041 | 0.1258799
[5 empty] | 1.238966 | 0.1290756 |  |  | 0.5830801 | 0.1267538 | 0.6382459 | 0.1268057 | 0.6839519 | 0.1266203
[5 empty] | 1.218268 | 0.1298305 |  |  | 0.5888114 | 0.1274951 | 0.6378856 | 0.1275473 | 0.6967969 | 0.1273608
[5 empty] | 1.230778 | 0.1305853 |  |  | 0.5887087 | 0.1282363 | 0.6436073 | 0.1282888 | 0.7019398 | 0.1281013
[5 empty] | 1.248496 | 0.1313401 |  |  | 0.5931726 | 0.1289776 | 0.6488118 | 0.1290304 | 0.7079815 | 0.1288417
[5 empty] | 1.148424 | 0.132095 |  |  | 0.6029038 | 0.1297188 | 0.6567998 | 0.1297719 | 0.7041228 | 0.1295822
[5 empty] | 1.210563 | 0.1328498 |  |  | 0.603203 | 0.1304601 | 0.6604721 | 0.1305135 | 0.7124645 | 0.1303227
[5 empty] | 1.179912 | 0.1336046 |  |  | 0.6138709 | 0.1312013 | 0.6694294 | 0.131255 | 0.7187076 | 0.1310632
[5 empty] | 1.239474 | 0.1343594 |  |  | 0.6155082 | 0.1319426 | 0.6732724 | 0.1319966 | 0.7236528 | 0.1318036
[5 empty] | 1.206249 | 0.1351143 |  |  | 0.6209155 | 0.1326838 | 0.6784019 | 0.1327381 | 0.7306009 | 0.1325441
[5 empty] | 1.289238 | 0.1358691 |  |  | 0.6233935 | 0.1334251 | 0.6865186 | 0.1334797 | 0.7356528 | 0.1332846
[5 empty] | 1.265441 | 0.1366239 |  |  | 0.6347431 | 0.1341663 | 0.6912234 | 0.1342212 | 0.7476096 | 0.134025
[5 empty] | 1.311131 | 0.1373788 |  |  | 0.6389806 | 0.1349076 | 0.697652 | 0.1349628 | 0.7581269 | 0.1347655
[5 empty] | 1.340523 | 0.1381336 |  |  | 0.6489793 | 0.1356488 | 0.7050962 | 0.1357044 | 0.7659146 | 0.135506
[5 empty] | 1.294588 | 0.1388884 |  |  | 0.6493151 | 0.1363901 | 0.7115294 | 0.1364459 | 0.7755436 | 0.1362464
[5 empty] | 1.290294 | 0.1396432 |  |  | 0.6560635 | 0.1371313 | 0.7245248 | 0.1371875 | 0.782585 | 0.1369869
[5 empty] | 1.281612 | 0.1403981 |  |  | 0.6707004 | 0.1378726 | 0.7333559 | 0.137929 | 0.7862096 | 0.1377274
[5 empty] | 1.37751 | 0.1411529 |  |  | 0.6792013 | 0.1386138 | 0.738496 | 0.1386706 | 0.8008884 | 0.1384679
[5 empty] | 1.378959 | 0.1419077 |  |  | 0.686342 | 0.1393551 | 0.7520185 | 0.1394121 | 0.8074924 | 0.1392083
[5 empty] | 1.293929 | 0.1426626 |  |  | 0.6948981 | 0.1400963 | 0.7636966 | 0.1401537 | 0.8206925 | 0.1399488
[5 empty] | 1.267388 | 0.1434174 |  |  | 0.7028454 | 0.1408376 | 0.7686038 | 0.1408952 | 0.8304597 | 0.1406893
[5 empty] | 1.341306 | 0.1441722 |  |  | 0.7123596 | 0.1415788 | 0.7808133 | 0.1416368 | 0.844865 | 0.1414297
[5 empty] | 1.336653 | 0.144927 |  |  | 0.7227164 | 0.1423201 | 0.7907986 | 0.1423783 | 0.8593792 | 0.1421702
[5 empty] | 1.431399 | 0.1456819 |  |  | 0.7340914 | 0.1430613 | 0.809033 | 0.1431199 | 0.8688734 | 0.1429107
[5 empty] | 1.466513 | 0.1464367 |  |  | 0.7504603 | 0.1438026 | 0.8174898 | 0.1438614 | 0.8857185 | 0.1436511
[5 empty] | 1.391965 | 0.1471915 |  |  | 0.7607989 | 0.1445438 | 0.8279423 | 0.144603 | 0.9046854 | 0.1443916
[5 empty] | 1.396724 | 0.1479464 |  |  | 0.7692829 | 0.1452851 | 0.840264 | 0.1453446 | 0.9153452 | 0.1451321
[5 empty] | 1.38276 | 0.1487012 |  |  | 0.7849879 | 0.1460263 | 0.8556282 | 0.1460861 | 0.9290687 | 0.1458726
[5 empty] | 1.531042 | 0.149456 |  |  | 0.8005896 | 0.1467676 | 0.8741082 | 0.1468277 | 0.9476269 | 0.146613
[5 empty] | 1.53654 | 0.1502108 |  |  | 0.8061637 | 0.1475088 | 0.8866773 | 0.1475692 | 0.9607909 | 0.1473535