## 1
Общество с ограниченной ответственностью "Инженерная геология" (ООО "ИнжГео") | [11 empty] | Общество с ограниченной ответственностью "Инженерная геология" (ООО "ИнжГео")
Юр. адрес: 117279, г. Москва, ул. Миклухо-Маклая, 36 а, этаж 5, пом. XXIII к. 76-84 | [11 empty] | Юр. адрес: 117279, г. Москва, ул. Миклухо-Маклая, 36 а, этаж 5, пом. XXIII к. 76-84 | [8 empty] | нагр |  |  | X0 | Y0 | R |  | нагр |  |  |  | X0 | Y0 | R | нагр |  |  |  | X0 | Y0 | R |  | нагр |  |  |  | X0 | Y0 | R
Телефон/факс +7 (495) 132-30-00, Адрес электронной почты inbox@inj-geo.ru | [11 empty] | Телефон/факс +7 (495) 132-30-00, Адрес электронной почты inbox@inj-geo.ru | [12 empty] | 0 | [7 empty] | 0 | [6 empty] | 0 | [7 empty] | 0
[21 empty] | девиатор | [6 empty] | девиатор | [6 empty] | девиатор | [7 empty] | девиатор
Испытательная лаборатория ООО «ИнжГео» | [11 empty] | Испытательная лаборатория ООО «ИнжГео» | [8 empty] | x0 | Угол | X | Y |  |  |  | x0 |  | Угол | X | Y |  |  | x0 |  | Угол | X | Y |  |  |  | x0 |  | Угол | X | Y
Адрес места осуществления деятельности лаборатории: г. Москва, просп. Вернадского, д. 51, стр. 1 | [11 empty] | Адрес места осуществления деятельности лаборатории: г. Москва, просп. Вернадского, д. 51, стр. 1 | [9 empty] | 0 | [7 empty] | 0 | [6 empty] | 0 | [7 empty] | 0
Телефон +7(910)4557682, E-mail: slg85@mail.ru | [11 empty] | Телефон +7(910)4557682, E-mail: slg85@mail.ru | [9 empty] | 5 | [7 empty] | 5 | [6 empty] | 5 | [7 empty] | 5
[22 empty] | 10 | [7 empty] | 10 | [6 empty] | 10 | [7 empty] | 10
[12 empty] | Протокол испытаний № 13-63/223 от 09-06-2023 | [9 empty] | 15 | [7 empty] | 15 | [6 empty] | 15 | [7 empty] | 15
[22 empty] | 20 | [7 empty] | 20 | [6 empty] | 20 | [7 empty] | 20
[12 empty] | Наименование и адрес заказчика: Переход трубопровода через р. Енисей | [9 empty] | 25 | [7 empty] | 25 | [6 empty] | 25 | [7 empty] | 25
[12 empty] | Наименование объекта: ООО Регионстрой | [9 empty] | 30 | [7 empty] | 30 | [6 empty] | 30 | [7 empty] | 30
Наименование используемого метода/методики: ГОСТ 12248.4-2020 | [11 empty] | Наименование используемого метода/методики: ГОСТ 12248.3-2020 | [9 empty] | 35 | [7 empty] | 35 | [6 empty] | 35 | [7 empty] | 35
Условия проведения испытания: температура окружающей среды (18 - 25)0С, влажность воздуха (40 - 75)% | [11 empty] | Условия проведения испытания: температура окружающей среды (18 - 25)0С, влажность воздуха (40 - 75)% | [9 empty] | 40 | [7 empty] | 40 | [6 empty] | 40 | [7 empty] | 40
[12 empty] | Дата получение объекта подлежащего испытаниям: 13-05-2023 | [9 empty] | 45 | [7 empty] | 45 | [6 empty] | 45 | [7 empty] | 45
[12 empty] | Дата испытания: 25.10.2022-19.11.2223 | [9 empty] | 50 | [7 empty] | 50 | [6 empty] | 50 | [7 empty] | 50
[22 empty] | 55 | [7 empty] | 55 | [6 empty] | 55 | [7 empty] | 55
Испытание грунтов методом трехосного сжатия | [11 empty] | Испытание грунтов методом трехосного сжатия | [9 empty] | 60 | [7 empty] | 60 | [6 empty] | 60 | [7 empty] | 60
[22 empty] | 65 | [7 empty] | 65 | [6 empty] | 65 | [7 empty] | 65
Лабораторный номер: | [6 empty] | We, д.е. = |  |  |  |  | Лабораторный номер: |  | 1258 |  |  |  | We, д.е. = | 0.558208624 |  |  | 70 | [7 empty] | 70 | [6 empty] | 70 | [7 empty] | 70
Номер скважины: | [6 empty] | ρ, г/см3 = |  |  |  |  | Номер скважины: |  | BH-123 |  |  |  | ρ, г/см3 = | 1.56 |  |  | 75 | [7 empty] | 75 | [6 empty] | 75 | [7 empty] | 75
Глубина отбора, м: | [6 empty] | ρs, г/см3 = |  |  |  |  | Глубина отбора, м: |  | 2.3 |  |  |  | ρs, г/см3 = | 2.7 |  |  | 80 | [7 empty] | 80 | [6 empty] | 80 | [7 empty] | 80
Наименование грунта: | [6 empty] | e, д.е. = |  |  |  |  | Наименование грунта: |  | Суглинок, после оттаивания текучий, легкий песчанистый |  |  |  | e, д.е. = | 1.6969 |  |  | 85 | [7 empty] | 85 | [6 empty] | 85 | [7 empty] | 85
Схема проведения опыта: | [6 empty] | IL, д.е. = |  |  |  |  | Схема проведения опыта: |  | КД |  |  |  | IL, д.е. = | 3.012 |  |  | 90 | [7 empty] | 90 | [6 empty] | 90 | [7 empty] | 90
[22 empty] | 95 | [7 empty] | 95 | [6 empty] | 95 | [7 empty] | 95
[22 empty] | 100 | [7 empty] | 100 | [6 empty] | 100 | [7 empty] | 100
Результаты испытаний | [11 empty] | Результаты испытаний | [9 empty] | 105 | [7 empty] | 105 | [6 empty] | 105 | [7 empty] | 105
[22 empty] | 110 | [7 empty] | 110 | [6 empty] | 110 | [7 empty] | 110
[22 empty] | 115 | [7 empty] | 115 | [6 empty] | 115 | [7 empty] | 115
[22 empty] | 120 | [7 empty] | 120 | [6 empty] | 120 | [7 empty] | 120
[22 empty] | 125 | [7 empty] | 125 | [6 empty] | 125 | [7 empty] | 125
[22 empty] | 130 | [7 empty] | 130 | [6 empty] | 130 | [7 empty] | 130
[22 empty] | 135 | [7 empty] | 135 | [6 empty] | 135 | [7 empty] | 135
[22 empty] | 140 | [7 empty] | 140 | [6 empty] | 140 | [7 empty] | 140
[22 empty] | 145 | [7 empty] | 145 | [6 empty] | 145 | [7 empty] | 145
[22 empty] | 150 | [7 empty] | 150 | [6 empty] | 150 | [7 empty] | 150
[22 empty] | 155 | [7 empty] | 155 | [6 empty] | 155 | [7 empty] | 155
[22 empty] | 160 | [7 empty] | 160 | [6 empty] | 160 | [7 empty] | 160
[22 empty] | 165 | [7 empty] | 165 | [6 empty] | 165 | [7 empty] | 165
[22 empty] | 170 | [7 empty] | 170 | [6 empty] | 170 | [7 empty] | 170
[22 empty] | 175 | [7 empty] | 175 | [6 empty] | 175 | [7 empty] | 175
[22 empty] | 180 | [7 empty] | 180 | [6 empty] | 180 | [7 empty] | 180
[13 empty] | Давление в камере, Мпа σ3 | Вертикальная нагрузка, Мпа σ1 | Поровое давление, Мпа u
| K0, д.е. | 0.7243626 |  |  |  |  | Коэфф. Точки | [5 empty] | 1 | 1.790243 | [5 empty] | 1 | [6 empty] | σ3,кПа | σ1,кПа | u, кПа |  |  |  | 4
| q_zg, МПа | 0.7243626 | [10 empty] | 1.1 | 1.966348 | [27 empty] | δ3, Мпа | δ1-δ3, МПа | δ1, МПа | δ1, КПа
|  |  | Модуль деформации, МПа: | [9 empty] | 1.2 | 2.142453 | [21 empty] | С, МПа:
|  |  | Е0= |  | Точки модуля (полное напр.), МПа |  |  |  | 0.7243626 | 1.15898 | [25 empty] | φ, град:
|  |  | E50 = |  | qf (полное напр.), МПа |  |  |  | 1.391156 | [26 empty] | E, Мпа
|  |  | Коэф. Поперечной деформации, ϑ = | [9 empty] | Эффективные значения угла внутреннего трения и удельного сцепления ϕ', С' | [13 empty] | x | 0
[13 empty] | ϕ', град. = | 16 | [12 empty] | y |  |  |  | С, кПа | φ,°
[13 empty] | С', МПа = | 0.011
| Исполнитель: | [6 empty] | Морозов Д.С. |  |  |  |  | Исполнитель: |  |  |  |  | Морозов Д.С.
| Начальник исп. лаборатории: | [6 empty] | Семиколенова Л.Г. |  |  |  |  | Начальник исп. лаборатории: |  |  |  |  | Семиколенова Л.Г.
Лист 1 , всего листов 2 | [11 empty] | Лист 2 , всего листов 2
Частичное воспроизведение протокола испытаний без письменного разрешения ООО «ИнжГео» ЗАПРЕЩАЕТСЯ | [11 empty] | Частичное воспроизведение протокола испытаний без письменного разрешения ООО «ИнжГео» ЗАПРЕЩАЕТСЯ
[5 empty] | второй график |  | первый график | [9 empty] | К Пуассона
dev50 | epsE50 | ind | devE0 | epsE0 | dev | eps | sigma |  | dev1 | eps1 | dev2 | eps2 | dev3 | eps3 |  | Глины
0.3911558 | 0.0089238 |  |  |  | 0 | 0 |  |  | 0 | 0 | 0 | 0 | 0.013 | 0.0001528768 |  | < 0 | 0,20-0,30
ind |  |  |  |  | 0.03816466 | 0.0007513194 |  |  | 0.044 | 0.0006022877 | 0.054 | 0.0006653206 | 0.04757367 | 0.0007522748 |  | 0-0,25 | 0,30-0,38
2 |  |  |  |  | 0.06912741 | 0.001502639 |  |  | 0.0888343 | 0.001503234 | 0.1052901 | 0.00150252 | 0.1027169 | 0.00150455 |  | 0,25< | 0,38-0,45
E0 |  |  |  |  | 0.1376863 | 0.002253958 |  |  | 0.1317795 | 0.002254851 | 0.1467523 | 0.002253779 | 0.1434206 | 0.002256824 |  | Суглинки | 0,35-0,37
epsE0 | devE0 |  |  |  | 0.2173088 | 0.0029746 |  |  | 0.1680221 | 0.003006468 | 0.1897486 | 0.003005039 | 0.1864622 | 0.003009099 |  | Пески и супеси | 0,30-0,35
0.0029746 | 0.2173088 |  |  |  | 0.1925517 | 0.003756597 |  |  | 0.2078728 | 0.003758084 | 0.2309745 | 0.003756299 | 0.2323195 | 0.003761374
[5 empty] | 0.2079952 | 0.004507916 |  |  | 0.2404421 | 0.004509701 | 0.2644255 | 0.004507559 | 0.2738699 | 0.004513649
График E50 |  | График E |  |  | 0.2334094 | 0.005259236 |  |  | 0.2709406 | 0.005261318 | 0.2982971 | 0.005258819 | 0.3140911 | 0.005265923
eps | q | sigma |  |  | 0.255223 | 0.006010555 |  |  | 0.2977789 | 0.006012935 | 0.3322848 | 0.006010078 | 0.3473606 | 0.006018198
Горизонтальная линия E50 |  | Касательная |  |  | 0.2658647 | 0.006761874 |  |  | 0.3247675 | 0.006764552 | 0.3612841 | 0.006761338 | 0.379356 | 0.006770473
0 |  | a | b |  | 0.3027632 | 0.007513194 |  |  | 0.348217 | 0.007516169 | 0.3880906 | 0.007512598 | 0.4117549 | 0.007522748
|  |  | 0 |  | 0.3253473 | 0.008264513 |  |  | 0.372438 | 0.008267786 | 0.4114997 | 0.008263858 | 0.4331349 | 0.008275023
Вертикальная линия E50 |  | p1 и p2 |  |  | 0.3911558 | 0.0089238 |  |  | 0.3951215 | 0.009014272 | 0.4331739 | 0.008895047 | 0.4712263 | 0.009235843
| 0 | 0 |  |  | 0.3495308 | 0.009767152 |  |  | 0.4051935 | 0.009771019 | 0.4476555 | 0.009766377 | 0.4773694 | 0.009779572
[5 empty] | 0.4140312 | 0.01051847 |  |  | 0.422174 | 0.01052264 | 0.4719657 | 0.01051764 | 0.4996517 | 0.01053185
Касательная линия E50 |  |  |  |  | 0.3685255 | 0.01126979 |  |  | 0.4412652 | 0.01127425 | 0.4848574 | 0.0112689 | 0.5193181 | 0.01128412
0 | 0 | Горизонтальная 1 |  |  | 0.4159884 | 0.01202111 |  |  | 0.4585495 | 0.01202587 | 0.5049122 | 0.01202016 | 0.5425466 | 0.0120364
[5 empty] | 0.4483947 | 0.01277243 |  |  | 0.4764093 | 0.01277749 | 0.5228115 | 0.01277142 | 0.5598155 | 0.01278867
Горизонтальная линия qкр |  |  |  |  | 0.4497191 | 0.01352375 |  |  | 0.4964272 | 0.0135291 | 0.5421368 | 0.01352268 | 0.5876028 | 0.01354095
Горизонтальная линия q |  | Горизонтальная 2 |  |  | 0.4929364 | 0.01427507 |  |  | 0.5130855 | 0.01428072 | 0.5598697 | 0.01427394 | 0.6021867 | 0.01429322
0 |  | 0 |  |  | 0.4390212 | 0.01502639 |  |  | 0.5248667 | 0.01503234 | 0.5741916 | 0.0150252 | 0.6188454 | 0.0150455
[5 empty] | 0.5109483 | 0.01577771 |  |  | 0.5378534 | 0.01578395 | 0.595484 | 0.01577646 | 0.6372569 | 0.01579777
Вертикальная линия q |  |  |  |  | 0.4736924 | 0.01652903 |  |  | 0.5566278 | 0.01653557 | 0.6110284 | 0.01652772 | 0.6562995 | 0.01655005
| 0 |  |  |  | 0.4962283 | 0.01728035 |  |  | 0.5702725 | 0.01728719 | 0.6297062 | 0.01727898 | 0.6796513 | 0.01730232
[5 empty] | 0.5355307 | 0.01803167 |  |  | 0.58927 | 0.01803881 | 0.646099 | 0.01803023 | 0.6991904 | 0.01805459
[5 empty] | 0.5855743 | 0.01878298 |  |  | 0.5982026 | 0.01879042 | 0.6627882 | 0.01878149 | 0.7113949 | 0.01880687
[5 empty] | 0.5733339 | 0.0195343 |  |  | 0.6096529 | 0.01954204 | 0.6783554 | 0.01953275 | 0.7313431 | 0.01955914
[5 empty] | 0.5907841 | 0.02028562 |  |  | 0.6257032 | 0.02029366 | 0.689582 | 0.02028401 | 0.744713 | 0.02031142
[5 empty] | 0.5878998 | 0.02103694 |  |  | 0.6411361 | 0.02104527 | 0.7066495 | 0.02103527 | 0.7564828 | 0.02106369
[5 empty] | 0.6366557 | 0.02178826 |  |  | 0.6526341 | 0.02179689 | 0.7168393 | 0.02178653 | 0.7804306 | 0.02181597
[5 empty] | 0.5980264 | 0.02253958 |  |  | 0.6665794 | 0.02254851 | 0.7298331 | 0.02253779 | 0.7893346 | 0.02256824
[5 empty] | 0.5899867 | 0.0232909 |  |  | 0.6741547 | 0.02330012 | 0.7419122 | 0.02328905 | 0.807773 | 0.02332052
[5 empty] | 0.6085114 | 0.02404222 |  |  | 0.6879423667 | 0.02405174 | 0.7558582 | 0.02404031 | 0.8144238 | 0.02407279
[5 empty] | 0.6145752 | 0.02479354 |  |  | 0.6992248 | 0.02480336 | 0.7694525 | 0.02479157 | 0.8304652 | 0.02482507
[5 empty] | 0.6811528 | 0.02554486 |  |  | 0.7087846 | 0.02555497 | 0.7748766 | 0.02554283 | 0.8441754 | 0.02557734
[5 empty] | 0.6612189 | 0.02629618 |  |  | 0.718604 | 0.02630659 | 0.7843121 | 0.02629409 | 0.8528325 | 0.02632962
[5 empty] | 0.7177483 | 0.0270475 |  |  | 0.7275656 | 0.02705821 | 0.7970403 | 0.02704535 | 0.8635146 | 0.02708189
[5 empty] | 0.7077157 | 0.02779882 |  |  | 0.7371519 | 0.02780982 | 0.8106429 | 0.02779661 | 0.8746999 | 0.02783417
[5 empty] | 0.7080959 | 0.02855014 |  |  | 0.7410453 | 0.02856144 | 0.8164012 | 0.02854787 | 0.8888665 | 0.02858644
[5 empty] | 0.6728635 | 0.02930146 |  |  | 0.7528282 | 0.02931306 | 0.8262968 | 0.02929913 | 0.8921926 | 0.02933872
[5 empty] | 0.7389933 | 0.03005278 |  |  | 0.756783 | 0.03006468 | 0.8326111 | 0.03005039 | 0.9000563 | 0.03009099
[5 empty] | 0.7514601 | 0.03080409 |  |  | 0.7674924 | 0.03081629 | 0.8415256 | 0.03080165 | 0.9092357 | 0.03084327
[5 empty] | 0.6862385 | 0.03155541 |  |  | 0.7676386 | 0.03156791 | 0.8443219 | 0.03155291 | 0.9201091 | 0.03159554
[5 empty] | 0.7213033 | 0.03230673 |  |  | 0.7724042 | 0.03231953 | 0.8441814 | 0.03230417 | 0.9214545 | 0.03234782
[5 empty] | 0.7356293 | 0.03305805 |  |  | 0.7745716 | 0.03307114 | 0.8511856 | 0.03305543 | 0.9266501 | 0.03310009
[5 empty] | 0.7271911 | 0.03380937 |  |  | 0.7782232 | 0.03382276 | 0.8575159 | 0.03380669 | 0.930374 | 0.03385236
[5 empty] | 0.7439635 | 0.03456069 |  |  | 0.7841416 | 0.03457438 | 0.854554 | 0.03455795 | 0.9357044 | 0.03460464
[5 empty] | 0.7679213 | 0.03531201 |  |  | 0.7848091 | 0.03532599 | 0.8571812 | 0.03530921 | 0.9351194 | 0.03535691
[5 empty] | 0.7823117 | 0.03606333 |  |  | 0.7902429 | 0.03607761 | 0.8663477 | 0.03606047 | 0.9424525 | 0.03610919
[5 empty] | 0.7043007 | 0.03681465 |  |  | 0.7893275 | 0.03682923 | 0.858834 | 0.03681173 | 0.9333268 | 0.03686146
[5 empty] | 0.7329607 | 0.03756597 |  |  | 0.7834133 | 0.03758084 | 0.8639927 | 0.03756299 | 0.9377041 | 0.03761374
[5 empty] | 0.72516 | 0.03831729 |  |  | 0.7840527 | 0.03833246 | 0.8623502 | 0.03831425 | 0.9360309 | 0.03836601
[5 empty] | 0.7759195 | 0.03906861 |  |  | 0.7817707 | 0.03908408 | 0.8606335 | 0.03906551 | 0.9316366 | 0.03911829
[5 empty] | 0.70326 | 0.03981993 |  |  | 0.7849919 | 0.03983569 | 0.8609701 | 0.03981677 | 0.9355508 | 0.03987056
[5 empty] | 0.7032024 | 0.04057125 |  |  | 0.7827412 | 0.04058731 | 0.8523871 | 0.04056803 | 0.9269029 | 0.04062284
[5 empty] | 0.7367675 | 0.04132257 |  |  | 0.7779431 | 0.04133893 | 0.8505117 | 0.04131929 | 0.9250224 | 0.04137511
[5 empty] | 0.7499764 | 0.04207389 |  |  | 0.7758226 | 0.04209055 | 0.8507712 | 0.04207055 | 0.9192388 | 0.04212739
[5 empty] | 0.7138497 | 0.0428252 |  |  | 0.7707044 | 0.04284216 | 0.8461928 | 0.04282181 | 0.9182815 | 0.04287966
[5 empty] | 0.7454085 | 0.04357652 |  |  | 0.7611131 | 0.04359378 | 0.8375038 | 0.04357307 | 0.9113801 | 0.04363194
[5 empty] | 0.7606735 | 0.04432784 |  |  | 0.7595736 | 0.0443454 | 0.8300314 | 0.04432433 | 0.9022641 | 0.04438421
[5 empty] | 0.6856656 | 0.04507916 |  |  | 0.7567106 | 0.04509701 | 0.8313028 | 0.04507559 | 0.9036628 | 0.04513649
[5 empty] | 0.6984058 | 0.04583048 |  |  | 0.7545489 | 0.04584863 | 0.8226452 | 0.04582685 | 0.8915059 | 0.04588876
[5 empty] | 0.6879149 | 0.0465818 |  |  | 0.7420132 | 0.04660025 | 0.8155859 | 0.04657811 | 0.8866227 | 0.04664104
[5 empty] | 0.6652137 | 0.04733312 |  |  | 0.7363283 | 0.04735186 | 0.8090522 | 0.04732937 | 0.8813428 | 0.04739331
[5 empty] | 0.6613232 | 0.04808444 |  |  | 0.7348189 | 0.04810348 | 0.8012712 | 0.04808063 | 0.8717957 | 0.04814559
[5 empty] | 0.6572641 | 0.04883576 |  |  | 0.7312097 | 0.0488551 | 0.8014702 | 0.04883189 | 0.8682108 | 0.04889786
[5 empty] | 0.6970575 | 0.04958708 |  |  | 0.7223256 | 0.04960671 | 0.7950764 | 0.04958315 | 0.8579176 | 0.04965014
[5 empty] | 0.7037241 | 0.0503384 |  |  | 0.7135913 | 0.05035833 | 0.7818171 | 0.05033441 | 0.8534456 | 0.05040241
[5 empty] | 0.6902848 | 0.05108972 |  |  | 0.7094315 | 0.05110995 | 0.7781195 | 0.05108567 | 0.8427244 | 0.05115468
[5 empty] | 0.6757605 | 0.05184104 |  |  | 0.7033709 | 0.05186156 | 0.7666108 | 0.05183693 | 0.8376832 | 0.05190696
[5 empty] | 0.6281721 | 0.05259236 |  |  | 0.6940344 | 0.05261318 | 0.7665183 | 0.05258819 | 0.8265518 | 0.05265923
[5 empty] | 0.6805405 | 0.05334368 |  |  | 0.6915467 | 0.0533648 | 0.7533692 | 0.05333944 | 0.8260594 | 0.05341151
[5 empty] | 0.6468864 | 0.054095 |  |  | 0.6821326 | 0.05411642 | 0.7518907 | 0.0540907 | 0.8086357 | 0.05416378
[5 empty] | 0.6302309 | 0.05484631 |  |  | 0.6795167 | 0.05486803 | 0.7448101 | 0.05484196 | 0.8013101 | 0.05491606
[5 empty] | 0.6435947 | 0.05559763 |  |  | 0.6672238 | 0.05561965 | 0.7347546 | 0.05559322 | 0.7928121 | 0.05566833
[5 empty] | 0.6629987 | 0.05634895 |  |  | 0.6645788 | 0.05637127 | 0.7246514 | 0.05634448 | 0.7864712 | 0.05642061
[5 empty] | 0.6654639 | 0.05710027 |  |  | 0.6546063 | 0.05712288 | 0.7213278 | 0.05709574 | 0.7847168 | 0.05717288
[5 empty] | 0.652011 | 0.05785159 |  |  | 0.6454311 | 0.0578745 | 0.714211 | 0.057847 | 0.7772784 | 0.05792516
[5 empty] | 0.590661 | 0.05860291 |  |  | 0.6468779 | 0.05862612 | 0.7044282 | 0.05859826 | 0.7697856 | 0.05867743
[5 empty] | 0.6404347 | 0.05935423 |  |  | 0.6381715 | 0.05937773 | 0.7001067 | 0.05934952 | 0.7553678 | 0.05942971
[5 empty] | 0.636353 | 0.06010555 |  |  | 0.6276367 | 0.06012935 | 0.6911737 | 0.06010078 | 0.7504545 | 0.06018198
[5 empty] | 0.6404368 | 0.06085687 |  |  | 0.6215982 | 0.06088097 | 0.6842565 | 0.06085204 | 0.7461751 | 0.06093426
[5 empty] | 0.6367069 | 0.06160819 |  |  | 0.6192808 | 0.06163258 | 0.6818822 | 0.0616033 | 0.7372592 | 0.06168653
[5 empty] | 0.6311842 | 0.06235951 |  |  | 0.6178091 | 0.0623842 | 0.6687781 | 0.06235456 | 0.7348363 | 0.06243881
[5 empty] | 0.5798897 | 0.06311083 |  |  | 0.6111081 | 0.06313582 | 0.6686715 | 0.06310582 | 0.7227357 | 0.06319108
[5 empty] | 0.624844 | 0.06386215 |  |  | 0.6061023 | 0.06388743 | 0.6630896 | 0.06385708 | 0.7165871 | 0.06394336
[5 empty] | 0.6000683 | 0.06461347 |  |  | 0.5979166 | 0.06463905 | 0.6545595 | 0.06460834 | 0.7171198 | 0.06469563
[5 empty] | 0.5435832 | 0.06536479 |  |  | 0.5920757 | 0.06539067 | 0.6485086 | 0.0653596 | 0.7098635 | 0.06544791
[5 empty] | 0.5533654 | 0.06611611 |  |  | 0.5886525 | 0.06614229 | 0.6496078 | 0.06611086 | 0.7058883 | 0.06620018
[5 empty] | 0.5681423 | 0.06686742 |  |  | 0.5901235 | 0.0668939 | 0.6418014 | 0.06686212 | 0.7048084 | 0.06695246
[5 empty] | 0.5898689 | 0.06761874 |  |  | 0.5803345 | 0.06764552 | 0.6391292 | 0.06761338 | 0.6921565 | 0.06770473
[5 empty] | 0.5465516 | 0.06837006 |  |  | 0.5798932 | 0.06839714 | 0.6373997 | 0.06836464 | 0.6890416 | 0.068457
[5 empty] | 0.5591967 | 0.06912138 |  |  | 0.5797072 | 0.06914875 | 0.6297211 | 0.0691159 | 0.6879728 | 0.06920928
[5 empty] | 0.5408109 | 0.0698727 |  |  | 0.5730843 | 0.06990037 | 0.624302 | 0.06986716 | 0.6853594 | 0.06996155
[5 empty] | 0.5924004 | 0.07062402 |  |  | 0.5645319 | 0.07065199 | 0.6177506 | 0.07061842 | 0.6795106 | 0.07071383
[5 empty] | 0.5939717 | 0.07137534 |  |  | 0.5620578 | 0.0714036 | 0.6197753 | 0.07136968 | 0.6709353 | 0.0714661
[5 empty] | 0.5715312 | 0.07212666 |  |  | 0.5580696 | 0.07215522 | 0.6161846 | 0.07212094 | 0.6659429 | 0.07221838
[5 empty] | 0.5640853 | 0.07287798 |  |  | 0.557375 | 0.07290684 | 0.6044868 | 0.0728722 | 0.6645425 | 0.07297065
[5 empty] | 0.5416405 | 0.0736293 |  |  | 0.5486815 | 0.07365845 | 0.6063903 | 0.07362346 | 0.6526432 | 0.07372293
[5 empty] | 0.5282032 | 0.07438062 |  |  | 0.5506968 | 0.07441007 | 0.6027036 | 0.07437472 | 0.6553541 | 0.0744752
[5 empty] | 0.5617797 | 0.07513194 |  |  | 0.5402285 | 0.07516169 | 0.5982349 | 0.07512598 | 0.6510845 | 0.07522748
[5 empty] | 0.5693766 | 0.07588326 |  |  | 0.5392843 | 0.0759133 | 0.5907926 | 0.07587724 | 0.6423435 | 0.07597975
[5 empty] | 0.5650002 | 0.07663458 |  |  | 0.5357718 | 0.07666492 | 0.5851853 | 0.0766285 | 0.6416403 | 0.07673203
[5 empty] | 0.494657 | 0.0773859 |  |  | 0.5318987 | 0.07741654 | 0.5786212 | 0.07737976 | 0.6281839 | 0.0774843
[5 empty] | 0.4873533 | 0.07813722 |  |  | 0.5253726 | 0.07816816 | 0.5815087 | 0.07813102 | 0.6293836 | 0.07823658
[5 empty] | 0.5140956 | 0.07888853 |  |  | 0.5220011 | 0.07891977 | 0.5755562 | 0.07888228 | 0.6251486 | 0.07898885
[5 empty] | 0.4918904 | 0.07963985 |  |  | 0.5171918 | 0.07967139 | 0.5701721 | 0.07963354 | 0.6139879 | 0.07974113
[5 empty] | 0.503744 | 0.08039117 |  |  | 0.5147525 | 0.08042301 | 0.5680648 | 0.0803848 | 0.6112107 | 0.0804934
[5 empty] | 0.4786629 | 0.08114249 |  |  | 0.5146907 | 0.08117462 | 0.5644427 | 0.08113606 | 0.6123262 | 0.08124568
[5 empty] | 0.5256535 | 0.08189381 |  |  | 0.508614 | 0.08192624 | 0.5588141 | 0.08188732 | 0.6064436 | 0.08199795
[5 empty] | 0.5177222 | 0.08264513 |  |  | 0.5028302 | 0.08267786 | 0.5516875 | 0.08263858 | 0.596972 | 0.08275023
[5 empty] | 0.5288754 | 0.08339645 |  |  | 0.5053468 | 0.08342947 | 0.5453712 | 0.08338984 | 0.5985205 | 0.0835025
[5 empty] | 0.5051195 | 0.08414777 |  |  | 0.4973715 | 0.08418109 | 0.5474736 | 0.0841411 | 0.5940983 | 0.08425478
[5 empty] | 0.508461 | 0.08489909 |  |  | 0.4920119 | 0.08493271 | 0.5448031 | 0.08489236 | 0.5932146 | 0.08500705
[5 empty] | 0.5039064 | 0.08565041 |  |  | 0.4894757 | 0.08568432 | 0.5382681 | 0.08564362 | 0.5817785 | 0.08575932
[5 empty] | 0.4884619 | 0.08640173 |  |  | 0.4854705 | 0.08643594 | 0.5344769 | 0.08639488 | 0.5799992 | 0.0865116
[5 empty] | 0.4591341 | 0.08715305 |  |  | 0.4893039 | 0.08718756 | 0.5333381 | 0.08714614 | 0.5792858 | 0.08726387
[5 empty] | 0.4729293 | 0.08790437 |  |  | 0.4851836 | 0.08793917 | 0.5301598 | 0.0878974 | 0.5747476 | 0.08801615
[5 empty] | 0.504854 | 0.08865569 |  |  | 0.4838172 | 0.08869079 | 0.5307506 | 0.08864866 | 0.5709935 | 0.08876842
[5 empty] | 0.5099146 | 0.08940701 |  |  | 0.4791123 | 0.08944241 | 0.5266188 | 0.08939991 | 0.5663329 | 0.0895207
[5 empty] | 0.5041175 | 0.09015833 |  |  | 0.4731767 | 0.09019403 | 0.5211729 | 0.09015117 | 0.5668748 | 0.09027297
[5 empty] | 0.4744692 | 0.09090964 |  |  | 0.4732178 | 0.09094564 | 0.5235211 | 0.09090243 | 0.5628285 | 0.09102525
[5 empty] | 0.4519761 | 0.09166096 |  |  | 0.4726434 | 0.09169726 | 0.5203718 | 0.09165369 | 0.561703 | 0.09177752
[5 empty] | 0.4396445 | 0.09241228 |  |  | 0.4695611 | 0.09244888 | 0.5167335 | 0.09240495 | 0.5629075 | 0.0925298
[5 empty] | 0.4674809 | 0.0931636 |  |  | 0.4675785 | 0.09320049 | 0.5121146 | 0.09315621 | 0.5582512 | 0.09328207
[5 empty] | 0.4524918 | 0.09391492 |  |  | 0.4711033 | 0.09395211 | 0.5107234 | 0.09390747 | 0.5612433 | 0.09403435
[5 empty] | 0.4506835 | 0.09466624 |  |  | 0.4644431 | 0.09470373 | 0.5158683 | 0.09465873 | 0.5556928 | 0.09478662
[5 empty] | 0.4830624 | 0.09541756 |  |  | 0.4699055 | 0.09545534 | 0.5128577 | 0.09540999 | 0.552309 | 0.0955389
[5 empty] | 0.4556351 | 0.09616888 |  |  | 0.4709982 | 0.09620696 | 0.5082 | 0.09616125 | 0.556001 | 0.09629117
[5 empty] | 0.4734079 | 0.0969202 |  |  | 0.4671288 | 0.09695858 | 0.5102036 | 0.09691251 | 0.556478 | 0.09704345
[5 empty] | 0.4783811 | 0.09767152 |  |  | 0.4658976 | 0.09771019 | 0.5126688 | 0.09766377 | 0.5521402 | 0.09779572
[5 empty] | 0.4705005 | 0.09842284 |  |  | 0.4700401 | 0.09846181 | 0.5075249 | 0.09841503 | 0.5600106 | 0.098548
[5 empty] | 0.4677484 | 0.09917416 |  |  | 0.4694355 | 0.09921343 | 0.507449 | 0.09916629 | 0.5578638 | 0.09930027
[5 empty] | 0.4561203 | 0.09992548 |  |  | 0.4668782 | 0.09996504 | 0.5120349 | 0.09991755 | 0.5596935 | 0.1000525
[5 empty] | 0.4776116 | 0.1006768 |  |  | 0.4705628 | 0.1007167 | 0.5135766 | 0.1006688 | 0.559793 | 0.1008048
[5 empty] | 0.4532175 | 0.1014281 |  |  | 0.4660839 | 0.1014683 | 0.5149683 | 0.1014201 | 0.5557558 | 0.1015571
[5 empty] | 0.4639337 | 0.1021794 |  |  | 0.470436 | 0.1022199 | 0.5129038 | 0.1021713 | 0.5577754 | 0.1023094
[5 empty] | 0.5067554 | 0.1029308 |  |  | 0.4684136 | 0.1029715 | 0.5136772 | 0.1029226 | 0.5638453 | 0.1030616
[5 empty] | 0.5116782 | 0.1036821 |  |  | 0.4729113 | 0.1037231 | 0.5150825 | 0.1036739 | 0.5573588 | 0.1038139
[5 empty] | 0.4846973 | 0.1044334 |  |  | 0.4751236 | 0.1044747 | 0.5205137 | 0.1044251 | 0.5656096 | 0.1045662
[5 empty] | 0.4848083 | 0.1051847 |  |  | 0.4751451 | 0.1052264 | 0.5234647 | 0.1051764 | 0.5630909 | 0.1053185
[5 empty] | 0.5160064 | 0.105936 |  |  | 0.4785703 | 0.105978 | 0.5192297 | 0.1059276 | 0.5663964 | 0.1060707
[5 empty] | 0.4822873 | 0.1066874 |  |  | 0.4775937 | 0.1067296 | 0.5221025 | 0.1066789 | 0.5705195 | 0.106823
[5 empty] | 0.4796461 | 0.1074387 |  |  | 0.4789098 | 0.1074812 | 0.5279773 | 0.1074301 | 0.5732535 | 0.1075753
[5 empty] | 0.4640785 | 0.10819 |  |  | 0.4799133 | 0.1082328 | 0.5248479 | 0.1081814 | 0.5722921 | 0.1083276
[5 empty] | 0.5015797 | 0.1089413 |  |  | 0.4806987 | 0.1089844 | 0.5298085 | 0.1089327 | 0.5726286 | 0.1090798
[5 empty] | 0.5161452 | 0.1096926 |  |  | 0.4874604 | 0.1097361 | 0.5270529 | 0.1096839 | 0.5769566 | 0.1098321
[5 empty] | 0.4887705 | 0.1104439 |  |  | 0.4847931 | 0.1104877 | 0.5365753 | 0.1104352 | 0.5782694 | 0.1105844
[5 empty] | 0.4564508 | 0.1111953 |  |  | 0.4915912 | 0.1112393 | 0.5347695 | 0.1111864 | 0.5770606 | 0.1113367
[5 empty] | 0.4931817 | 0.1119466 |  |  | 0.4929494 | 0.1119909 | 0.5387297 | 0.1119377 | 0.5839236 | 0.1120889
[5 empty] | 0.5129585 | 0.1126979 |  |  | 0.4955621 | 0.1127425 | 0.5425498 | 0.112689 | 0.5887519 | 0.1128412
[5 empty] | 0.4627766 | 0.1134492 |  |  | 0.4934239 | 0.1134941 | 0.5385239 | 0.1134402 | 0.592439 | 0.1135935
[5 empty] | 0.5386316 | 0.1142005 |  |  | 0.4965294 | 0.1142458 | 0.5445458 | 0.1141915 | 0.5925782 | 0.1143458
[5 empty] | 0.5395187 | 0.1149519 |  |  | 0.500173 | 0.1149974 | 0.5466097 | 0.1149427 | 0.5950632 | 0.115098
[5 empty] | 0.4754334 | 0.1157032 |  |  | 0.4999493 | 0.115749 | 0.5494095 | 0.115694 | 0.5942872 | 0.1158503
[5 empty] | 0.5313711 | 0.1164545 |  |  | 0.5071529 | 0.1165006 | 0.5554392 | 0.1164453 | 0.6013439 | 0.1166026
[5 empty] | 0.4793272 | 0.1172058 |  |  | 0.5046783 | 0.1172522 | 0.5582929 | 0.1171965 | 0.6018266 | 0.1173549
[5 empty] | 0.5302971 | 0.1179571 |  |  | 0.5098201 | 0.1180038 | 0.5608645 | 0.1179478 | 0.6070289 | 0.1181071
[5 empty] | 0.5472763 | 0.1187085 |  |  | 0.5096727 | 0.1187555 | 0.555848 | 0.118699 | 0.6070442 | 0.1188594
[5 empty] | 0.5442601 | 0.1194598 |  |  | 0.5113307 | 0.1195071 | 0.5583375 | 0.1194503 | 0.6114659 | 0.1196117
[5 empty] | 0.507244 | 0.1202111 |  |  | 0.5155887 | 0.1202587 | 0.561827 | 0.1202016 | 0.6145875 | 0.120364
[5 empty] | 0.5412665 | 0.1209624 |  |  | 0.5178946 | 0.1210103 | 0.5639681 | 0.1209528 | 0.6198662 | 0.1211162
[5 empty] | 0.5334167 | 0.1217137 |  |  | 0.519853 | 0.1217619 | 0.5663761 | 0.1217041 | 0.6165269 | 0.1218685
[5 empty] | 0.487698 | 0.1224651 |  |  | 0.5268673 | 0.1225136 | 0.5757549 | 0.1224553 | 0.619074 | 0.1226208
[5 empty] | 0.4941111 | 0.1232164 |  |  | 0.5279383 | 0.1232652 | 0.5718055 | 0.1232066 | 0.6258083 | 0.1233731
[5 empty] | 0.5236564 | 0.1239677 |  |  | 0.5252665 | 0.1240168 | 0.5777284 | 0.1239579 | 0.6302306 | 0.1241253
[5 empty] | 0.5683346 | 0.124719 |  |  | 0.5285527 | 0.1247684 | 0.5798245 | 0.1247091 | 0.6369418 | 0.1248776
[5 empty] | 0.4961462 | 0.1254703 |  |  | 0.5331975 | 0.12552 | 0.5894946 | 0.1254604 | 0.6330425 | 0.1256299
[5 empty] | 0.5410918 | 0.1262217 |  |  | 0.5413015 | 0.1262716 | 0.5892393 | 0.1262116 | 0.6440336 | 0.1263822
[5 empty] | 0.503172 | 0.126973 |  |  | 0.5387654 | 0.1270233 | 0.5928595 | 0.1269629 | 0.648816 | 0.1271344
[5 empty] | 0.5563874 | 0.1277243 |  |  | 0.5503899 | 0.1277749 | 0.600556 | 0.1277142 | 0.6491904 | 0.1278867
[5 empty] | 0.5167384 | 0.1284756 |  |  | 0.5513755 | 0.1285265 | 0.6005293 | 0.1284654 | 0.6544577 | 0.128639
[5 empty] | 0.5172258 | 0.1292269 |  |  | 0.552523 | 0.1292781 | 0.6055804 | 0.1292167 | 0.6575185 | 0.1293913
[5 empty] | 0.58785 | 0.1299783 |  |  | 0.5622329 | 0.1300297 | 0.61301 | 0.1299679 | 0.6684739 | 0.1301435
[5 empty] | 0.5756116 | 0.1307296 |  |  | 0.566306 | 0.1307813 | 0.6203189 | 0.1307192 | 0.6731244 | 0.1308958
[5 empty] | 0.5295112 | 0.1314809 |  |  | 0.5658429 | 0.131533 | 0.6192077 | 0.1314705 | 0.679271 | 0.1316481
[5 empty] | 0.5685494 | 0.1322322 |  |  | 0.5698442 | 0.1322846 | 0.6253773 | 0.1322217 | 0.6832145 | 0.1324004
[5 empty] | 0.5997267 | 0.1329835 |  |  | 0.5779106 | 0.1330362 | 0.6365284 | 0.132973 | 0.6892557 | 0.1331526
[5 empty] | 0.5390437 | 0.1337348 |  |  | 0.5820427 | 0.1337878 | 0.6377618 | 0.1337242 | 0.6902953 | 0.1339049
[5 empty] | 0.585501 | 0.1344862 |  |  | 0.5909412 | 0.1345394 | 0.6416782 | 0.1344755 | 0.7012342 | 0.1346572
[5 empty] | 0.6010992 | 0.1352375 |  |  | 0.5905067 | 0.135291 | 0.6499784 | 0.1352268 | 0.7072731 | 0.1354095
[5 empty] | 0.5818389 | 0.1359888 |  |  | 0.5970403 | 0.1360427 | 0.6548634 | 0.135978 | 0.7103134 | 0.1361617
[5 empty] | 0.5608967 | 0.1367401 |  |  | 0.6057578 | 0.1367943 | 0.6658655 | 0.1367293 | 0.7174106 | 0.136914
[5 empty] | 0.570418 | 0.1374914 |  |  | 0.6150237 | 0.1375459 | 0.6713721 | 0.1374805 | 0.7293653 | 0.1376663
[5 empty] | 0.5703828 | 0.1382428 |  |  | 0.6167142 | 0.1382975 | 0.6788569 | 0.1382318 | 0.735149 | 0.1384186
[5 empty] | 0.6357709 | 0.1389941 |  |  | 0.6242056 | 0.1390491 | 0.6897939 | 0.1389831 | 0.7476333 | 0.1391708
[5 empty] | 0.6505623 | 0.1397454 |  |  | 0.6307743 | 0.1398007 | 0.6937567 | 0.1397343 | 0.7605895 | 0.1399231
[5 empty] | 0.6507368 | 0.1404967 |  |  | 0.6396964 | 0.1405524 | 0.7056192 | 0.1404856 | 0.7663894 | 0.1406754
[5 empty] | 0.6012745 | 0.141248 |  |  | 0.6540484 | 0.141304 | 0.7125552 | 0.1412368 | 0.7753043 | 0.1414277
[5 empty] | 0.6361551 | 0.1419994 |  |  | 0.6629063 | 0.1420556 | 0.7268386 | 0.1419881 | 0.787606 | 0.1421799
[5 empty] | 0.6783587 | 0.1427507 |  |  | 0.6679466 | 0.1428072 | 0.7326431 | 0.1427394 | 0.8041658 | 0.1429322
[5 empty] | 0.6278651 | 0.143502 |  |  | 0.6793455 | 0.1435588 | 0.7466425 | 0.1434906 | 0.8121554 | 0.1436845
[5 empty] | 0.6506543 | 0.1442533 |  |  | 0.6948793 | 0.1443104 | 0.7600107 | 0.1442419 | 0.8263463 | 0.1444368
[5 empty] | 0.6347062 | 0.1450046 |  |  | 0.7055243 | 0.1450621 | 0.7737215 | 0.1449931 | 0.8369099 | 0.145189
[5 empty] | 0.6910006 | 0.145756 |  |  | 0.7130567 | 0.1458137 | 0.7855486 | 0.1457444 | 0.855318 | 0.1459413
[5 empty] | 0.6595176 | 0.1465073 |  |  | 0.7247528 | 0.1465653 | 0.798566 | 0.1464957 | 0.8622419 | 0.1466936
[5 empty] | 0.678237 | 0.1472586 |  |  | 0.7333889 | 0.1473169 | 0.8078473 | 0.1472469 | 0.8776532 | 0.1474459
[5 empty] | 0.7121387 | 0.1480099 |  |  | 0.7457413 | 0.1480685 | 0.8217665 | 0.1479982 | 0.8879235 | 0.1481981
[5 empty] | 0.7602027 | 0.1487612 |  |  | 0.7639862 | 0.1488201 | 0.8374973 | 0.1487494 | 0.9110243 | 0.1489504
[5 empty] | 0.7634089 | 0.1495126 |  |  | 0.7719 | 0.1495718 | 0.8502136 | 0.1495007 | 0.9226272 | 0.1497027