## 1
Общество с ограниченной ответственностью "Инженерная геология" (ООО "ИнжГео") | [11 empty] | Общество с ограниченной ответственностью "Инженерная геология" (ООО "ИнжГео")
Юр. адрес: 117279, г. Москва, ул. Миклухо-Маклая, 36 а, этаж 5, пом. XXIII к. 76-84 | [11 empty] | Юр. адрес: 117279, г. Москва, ул. Миклухо-Маклая, 36 а, этаж 5, пом. XXIII к. 76-84 | [8 empty] | нагр |  |  | X0 | Y0 | R |  | нагр |  |  |  | X0 | Y0 | R | нагр |  |  |  | X0 | Y0 | R |  | нагр |  |  |  | X0 | Y0 | R
Телефон/факс +7 (495) 132-30-00, Адрес электронной почты inbox@inj-geo.ru | [11 empty] | Телефон/факс +7 (495) 132-30-00, Адрес электронной почты inbox@inj-geo.ru | [12 empty] | 0 | [7 empty] | 0 | [6 empty] | 0 | [7 empty] | 0
[21 empty] | девиатор | [6 empty] | девиатор | [6 empty] | девиатор | [7 empty] | девиатор
Испытательная лаборатория ООО «ИнжГео» | [11 empty] | Испытательная лаборатория ООО «ИнжГео» | [8 empty] | x0 | Угол | X | Y |  |  |  | x0 |  | Угол | X | Y |  |  | x0 |  | Угол | X | Y |  |  |  | x0 |  | Угол | X | Y
Адрес места осуществления деятельности лаборатории: г. Москва, просп. Вернадского, д. 51, стр. 1 | [11 empty] | Адрес места осуществления деятельности лаборатории: г. Москва, просп. Вернадского, д. 51, стр. 1 | [9 empty] | 0 | [7 empty] | 0 | [6 empty] | 0 | [7 empty] | 0
Телефон +7(910)4557682, E-mail: slg85@mail.ru | [11 empty] | Телефон +7(910)4557682, E-mail: slg85@mail.ru | [9 empty] | 5 | [7 empty] | 5 | [6 empty] | 5 | [7 empty] | 5
[22 empty] | 10 | [7 empty] | 10 | [6 empty] | 10 | [7 empty] | 10
[12 empty] | Протокол испытаний № 13-63/225 от 11-06-2023 | [9 empty] | 15 | [7 empty] | 15 | [6 empty] | 15 | [7 empty] | 15
[22 empty] | 20 | [7 empty] | 20 | [6 empty] | 20 | [7 empty] | 20
[12 empty] | Наименование и адрес заказчика: Переход трубопровода через р. Енисей | [9 empty] | 25 | [7 empty] | 25 | [6 empty] | 25 | [7 empty] | 25
[12 empty] | Наименование объекта: ООО Регионстрой | [9 empty] | 30 | [7 empty] | 30 | [6 empty] | 30 | [7 empty] | 30
Наименование используемого метода/методики: ГОСТ 12248.4-2020 | [11 empty] | Наименование используемого метода/методики: ГОСТ 12248.3-2020 | [9 empty] | 35 | [7 empty] | 35 | [6 empty] | 35 | [7 empty] | 35
Условия проведения испытания: температура окружающей среды (18 - 25)0С, влажность воздуха (40 - 75)% | [11 empty] | Условия проведения испытания: температура окружающей среды (18 - 25)0С, влажность воздуха (40 - 75)% | [9 empty] | 40 | [7 empty] | 40 | [6 empty] | 40 | [7 empty] | 40
[12 empty] | Дата получение объекта подлежащего испытаниям: 15-05-2023 | [9 empty] | 45 | [7 empty] | 45 | [6 empty] | 45 | [7 empty] | 45
[12 empty] | Дата испытания: 25.10.2022-19.11.2225 | [9 empty] | 50 | [7 empty] | 50 | [6 empty] | 50 | [7 empty] | 50
[22 empty] | 55 | [7 empty] | 55 | [6 empty] | 55 | [7 empty] | 55
Испытание грунтов методом трехосного сжатия | [11 empty] | Испытание грунтов методом трехосного сжатия | [9 empty] | 60 | [7 empty] | 60 | [6 empty] | 60 | [7 empty] | 60
[22 empty] | 65 | [7 empty] | 65 | [6 empty] | 65 | [7 empty] | 65
Лабораторный номер: | [6 empty] | We, д.е. = |  |  |  |  | Лабораторный номер: |  | 1260 |  |  |  | We, д.е. = | 0.61560457 |  |  | 70 | [7 empty] | 70 | [6 empty] | 70 | [7 empty] | 70
Номер скважины: | [6 empty] | ρ, г/см3 = |  |  |  |  | Номер скважины: |  | BH-124 |  |  |  | ρ, г/см3 = | 1.54 |  |  | 75 | [7 empty] | 75 | [6 empty] | 75 | [7 empty] | 75
Глубина отбора, м: | [6 empty] | ρs, г/см3 = |  |  |  |  | Глубина отбора, м: |  | 2.8 |  |  |  | ρs, г/см3 = | 2.72 |  |  | 80 | [7 empty] | 80 | [6 empty] | 80 | [7 empty] | 80
Наименование грунта: | [6 empty] | e, д.е. = |  |  |  |  | Наименование грунта: |  | Суглинок, после оттаивания текучий, легкий песчанистый |  |  |  | e, д.е. = | 1.853535 |  |  | 85 | [7 empty] | 85 | [6 empty] | 85 | [7 empty] | 85
Схема проведения опыта: | [6 empty] | IL, д.е. = |  |  |  |  | Схема проведения опыта: |  | КД |  |  |  | IL, д.е. = | 3.479 |  |  | 90 | [7 empty] | 90 | [6 empty] | 90 | [7 empty] | 90
[22 empty] | 95 | [7 empty] | 95 | [6 empty] | 95 | [7 empty] | 95
[22 empty] | 100 | [7 empty] | 100 | [6 empty] | 100 | [7 empty] | 100
Результаты испытаний | [11 empty] | Результаты испытаний | [9 empty] | 105 | [7 empty] | 105 | [6 empty] | 105 | [7 empty] | 105
[22 empty] | 110 | [7 empty] | 110 | [6 empty] | 110 | [7 empty] | 110
[22 empty] | 115 | [7 empty] | 115 | [6 empty] | 115 | [7 empty] | 115
[22 empty] | 120 | [7 empty] | 120 | [6 empty] | 120 | [7 empty] | 120
[22 empty] | 125 | [7 empty] | 125 | [6 empty] | 125 | [7 empty] | 125
[22 empty] | 130 | [7 empty] | 130 | [6 empty] | 130 | [7 empty] | 130
[22 empty] | 135 | [7 empty] | 135 | [6 empty] | 135 | [7 empty] | 135
[22 empty] | 140 | [7 empty] | 140 | [6 empty] | 140 | [7 empty] | 140
[22 empty] | 145 | [7 empty] | 145 | [6 empty] | 145 | [7 empty] | 145
[22 empty] | 150 | [7 empty] | 150 | [6 empty] | 150 | [7 empty] | 150
[22 empty] | 155 | [7 empty] | 155 | [6 empty] | 155 | [7 empty] | 155
[22 empty] | 160 | [7 empty] | 160 | [6 empty] | 160 | [7 empty] | 160
[22 empty] | 165 | [7 empty] | 165 | [6 empty] | 165 | [7 empty] | 165
[22 empty] | 170 | [7 empty] | 170 | [6 empty] | 170 | [7 empty] | 170
[22 empty] | 175 | [7 empty] | 175 | [6 empty] | 175 | [7 empty] | 175
[22 empty] | 180 | [7 empty] | 180 | [6 empty] | 180 | [7 empty] | 180
[13 empty] | Давление в камере, Мпа σ3 | Вертикальная нагрузка, Мпа σ1 | Поровое давление, Мпа u
| K0, д.е. | 0.8263518 |  |  |  |  | Коэфф. Точки | [5 empty] | 0.05 | 0.07816435 | [5 empty] | 1 | [6 empty] | σ3,кПа | σ1,кПа | u, кПа |  |  |  | 4
| q_zg, МПа | 0.04131759 | [10 empty] | 0.15 | 0.220192 | [27 empty] | δ3, Мпа | δ1-δ3, МПа | δ1, МПа | δ1, КПа
|  |  | Модуль деформации, МПа: | [9 empty] | 0.25 | 0.3622197 | [21 empty] | С, МПа:
|  |  | Е0= |  | Точки модуля (полное напр.), МПа |  |  |  | 0.04131759 | 0.06610815 | [25 empty] | φ, град:
|  |  | E50 = |  | qf (полное напр.), МПа |  |  |  | 0.06301504 | [26 empty] | E, Мпа
|  |  | Коэф. Поперечной деформации, ϑ = | [9 empty] | Эффективные значения угла внутреннего трения и удельного сцепления ϕ', С' | [13 empty] | x | 0
[13 empty] | ϕ', град. = | 10 | [12 empty] | y |  |  |  | С, кПа | φ,°
[13 empty] | С', МПа = | 0.003
| Исполнитель: | [6 empty] | Морозов Д.С. |  |  |  |  | Исполнитель: |  |  |  |  | Морозов Д.С.
| Начальник исп. лаборатории: | [6 empty] | Семиколенова Л.Г. |  |  |  |  | Начальник исп. лаборатории: |  |  |  |  | Семиколенова Л.Г.
Лист 1 , всего листов 2 | [11 empty] | Лист 2 , всего листов 2
Частичное воспроизведение протокола испытаний без письменного разрешения ООО «ИнжГео» ЗАПРЕЩАЕТСЯ | [11 empty] | Частичное воспроизведение протокола испытаний без письменного разрешения ООО «ИнжГео» ЗАПРЕЩАЕТСЯ
[5 empty] | второй график |  | первый график | [9 empty] | К Пуассона
dev50 | epsE50 | ind | devE0 | epsE0 | dev | eps | sigma |  | dev1 | eps1 | dev2 | eps2 | dev3 | eps3 |  | Глины
0.01301504 | 0.008077814 |  |  |  | 0 | 0 |  |  | 0 | 0 | 0 | 0 | 0 | 0 |  | < 0 | 0,20-0,30
ind |  |  |  |  | 0.0009462742 | 0.000747124 |  |  | 0.001920854 | 0.0007285886 | 0.004561078 | 0.0007338184 | 0.01128708 | 0.0006954256 |  | 0-0,25 | 0,30-0,38
2 |  |  |  |  | 0.002768058 | 0.001494248 |  |  | 0.003910709 | 0.001457177 | 0.008 | 0.001219527 | 0.02165463 | 0.001390851 |  | 0,25< | 0,38-0,45
E0 |  |  |  |  | 0.003372671 | 0.002241372 |  |  | 0.005933332 | 0.002185766 | 0.01247338 | 0.002201455 | 0.0301694 | 0.002086277 |  | Суглинки | 0,35-0,37
epsE0 | devE0 |  |  |  | 0.006197639 | 0.002692605 |  |  | 0.007452494 | 0.002914354 | 0.01665016 | 0.002935274 | 0.03849813 | 0.002781702 |  | Пески и супеси | 0,30-0,35
0.002692605 | 0.006197639 |  |  |  | 0.006858064 | 0.00373562 |  |  | 0.008731961 | 0.003642943 | 0.01994107 | 0.003669092 | 0.04400757 | 0.003477128
[5 empty] | 0.0089319 | 0.004482744 |  |  | 0.01 | 0.004344565 | 0.02312466 | 0.00440291 | 0.048 | 0.004089003
График E50 |  | График E |  |  | 0.009918205 | 0.005229868 |  |  | 0.01091507 | 0.00510012 | 0.02667949 | 0.005136729 | 0.04995613 | 0.004867979
eps | q | sigma |  |  | 0.008824853 | 0.005976992 |  |  | 0.01166166 | 0.005828709 | 0.02918411 | 0.005870547 | 0.05230167 | 0.005563405
Горизонтальная линия E50 |  | Касательная |  |  | 0.01165972 | 0.006724116 |  |  | 0.01221364 | 0.006557297 | 0.03141709 | 0.006604366 | 0.05430901 | 0.00625883
0 |  | a | b |  | 0.01243069 | 0.00747124 |  |  | 0.01290929 | 0.007285886 | 0.03509601 | 0.007642952 | 0.05610984 | 0.006828371
|  |  | 0 |  | 0.01301504 | 0.008077814 |  |  | 0.01338687 | 0.008014474 | 0.0359378 | 0.008072002 | 0.05763989 | 0.007649682
Вертикальная линия E50 |  | p1 и p2 |  |  | 0.0128519 | 0.008965488 |  |  | 0.01408218 | 0.008740133 | 0.03798572 | 0.008805821 | 0.06061402 | 0.008345107
| 0 | 0 |  |  | 0.01356387 | 0.009712612 |  |  | 0.01452203 | 0.009471652 | 0.03982198 | 0.009539639 | 0.06297961 | 0.009040533
[5 empty] | 0.0132792 | 0.01045974 |  |  | 0.01528948 | 0.01020024 | 0.04174032 | 0.01027346 | 0.06522215 | 0.009735959
Касательная линия E50 |  |  |  |  | 0.01599448 | 0.01120686 |  |  | 0.01598175 | 0.01092883 | 0.04353442 | 0.01100728 | 0.06762712 | 0.01043138
0 | 0 | Горизонтальная 1 |  |  | 0.01670632 | 0.01195398 |  |  | 0.01679358 | 0.01165742 | 0.04579801 | 0.01174109 | 0.07017998 | 0.01112681
[5 empty] | 0.01541132 | 0.01270111 |  |  | 0.01731971 | 0.01238601 | 0.04762479 | 0.01247491 | 0.07176623 | 0.01182224
Горизонтальная линия qкр |  |  |  |  | 0.01610609 | 0.01344823 |  |  | 0.01825488 | 0.01311459 | 0.04930848 | 0.01320873 | 0.07477133 | 0.01251766
Горизонтальная линия q |  | Горизонтальная 2 |  |  | 0.01678722 | 0.01419536 |  |  | 0.01889382 | 0.01384318 | 0.05044279 | 0.01394255 | 0.07768078 | 0.01321309
0 |  | 0 |  |  | 0.01745132 | 0.01494248 |  |  | 0.01973127 | 0.01457177 | 0.05222142 | 0.01467637 | 0.07908004 | 0.01390851
[5 empty] | 0.02009499 | 0.0156896 |  |  | 0.02046197 | 0.01530036 | 0.05413808 | 0.01541019 | 0.0821546 | 0.01460394
Вертикальная линия q |  |  |  |  | 0.01871484 | 0.01643673 |  |  | 0.02098066 | 0.01602895 | 0.05598649 | 0.016144 | 0.08438993 | 0.01529936
| 0 |  |  |  | 0.02030746 | 0.01718385 |  |  | 0.02168208 | 0.01675754 | 0.05696036 | 0.01687782 | 0.08647152 | 0.01599479
[5 empty] | 0.02186946 | 0.01793098 |  |  | 0.02246097 | 0.01748613 | 0.05845339 | 0.01761164 | 0.08918483 | 0.01669021
[5 empty] | 0.02239744 | 0.0186781 |  |  | 0.02311206 | 0.01821471 | 0.0599593 | 0.01834546 | 0.09171536 | 0.01738564
[5 empty] | 0.021888 | 0.01942522 |  |  | 0.02383009 | 0.0189433 | 0.06137179 | 0.01907928 | 0.09354858 | 0.01808107
[5 empty] | 0.02333775 | 0.02017235 |  |  | 0.0242098 | 0.01967189 | 0.06208458 | 0.0198131 | 0.09546997 | 0.01877649
[5 empty] | 0.02274329 | 0.02091947 |  |  | 0.02474593 | 0.02040048 | 0.06349138 | 0.02054691 | 0.097265 | 0.01947192
[5 empty] | 0.02410122 | 0.0216666 |  |  | 0.02523321 | 0.02112907 | 0.0639859 | 0.02128073 | 0.09911916 | 0.02016734
[5 empty] | 0.02240814 | 0.02241372 |  |  | 0.02576639 | 0.02185766 | 0.06496184 | 0.02201455 | 0.1003179 | 0.02086277
[5 empty] | 0.02466066 | 0.02316085 |  |  | 0.0262402 | 0.02258625 | 0.06561293 | 0.02274837 | 0.1020468 | 0.02155819
[5 empty] | 0.02385538 | 0.02390797 |  |  | 0.02644938 | 0.02331483 | 0.06593286 | 0.02348219 | 0.1037912 | 0.02225362
[5 empty] | 0.0239889 | 0.02465509 |  |  | 0.02668867 | 0.02404342 | 0.06671534 | 0.02421601 | 0.1047366 | 0.02294905
[5 empty] | 0.02305783 | 0.02540222 |  |  | 0.0267528 | 0.02477201 | 0.0665541 | 0.02494983 | 0.1059686 | 0.02364447
[5 empty] | 0.02506156 | 0.02614934 |  |  | 0.02693653 | 0.0255006 | 0.06634284 | 0.02568364 | 0.1060726 | 0.0243399
[5 empty] | 0.02401745 | 0.02689647 |  |  | 0.02703589 | 0.02622919 | 0.06666363 | 0.02641746 | 0.106334 | 0.02503532
[5 empty] | 0.02393261 | 0.02764359 |  |  | 0.02675843 | 0.02695778 | 0.0660107 | 0.02715128 | 0.1066386 | 0.02573075
[5 empty] | 0.02481133 | 0.02839071 |  |  | 0.02661371 | 0.02768637 | 0.06590346 | 0.0278851 | 0.1066967 | 0.02642617
[5 empty] | 0.0246579 | 0.02913784 |  |  | 0.02661067 | 0.02841495 | 0.06526142 | 0.02861892 | 0.105737 | 0.0271216
[5 empty] | 0.02247661 | 0.02988496 |  |  | 0.02635828 | 0.02914354 | 0.06480408 | 0.02935274 | 0.105581 | 0.02781702
[5 empty] | 0.02427176 | 0.03063209 |  |  | 0.02606551 | 0.02987213 | 0.06375096 | 0.03008655 | 0.1051501 | 0.02851245
[5 empty] | 0.02204762 | 0.03137921 |  |  | 0.02554132 | 0.03060072 | 0.06332156 | 0.03082037 | 0.1034658 | 0.02920788
[5 empty] | 0.02380849 | 0.03212633 |  |  | 0.02519467 | 0.03132931 | 0.06223539 | 0.03155419 | 0.1030497 | 0.0299033
[5 empty] | 0.02255866 | 0.03287346 |  |  | 0.02503452 | 0.0320579 | 0.06171196 | 0.03228801 | 0.1021232 | 0.03059873
[5 empty] | 0.02230242 | 0.03362058 |  |  | 0.02446985 | 0.03278649 | 0.06027079 | 0.03302183 | 0.1003078 | 0.03129415
[5 empty] | 0.02204405 | 0.03436771 |  |  | 0.02430961 | 0.03351507 | 0.05943137 | 0.03375565 | 0.09902502 | 0.03198958
[5 empty] | 0.02278785 | 0.03511483 |  |  | 0.02376276 | 0.03424366 | 0.05881322 | 0.03448946 | 0.09769639 | 0.032685
[5 empty] | 0.02053811 | 0.03586195 |  |  | 0.02363827 | 0.03497225 | 0.05743585 | 0.03522328 | 0.09684338 | 0.03338043
[5 empty] | 0.02029911 | 0.03660908 |  |  | 0.02314511 | 0.03570084 | 0.05721876 | 0.0359571 | 0.0951875 | 0.03407585
[5 empty] | 0.02107515 | 0.0373562 |  |  | 0.02299223 | 0.03642943 | 0.05578147 | 0.03669092 | 0.09335023 | 0.03477128
[5 empty] | 0.02087051 | 0.03810333 |  |  | 0.0226886 | 0.03715802 | 0.05554348 | 0.03742474 | 0.09305309 | 0.03546671
[5 empty] | 0.02068948 | 0.03885045 |  |  | 0.02254318 | 0.03788661 | 0.05492431 | 0.03815856 | 0.09171756 | 0.03616213
[5 empty] | 0.02153636 | 0.03959757 |  |  | 0.02246493 | 0.03861519 | 0.05434346 | 0.03889237 | 0.08996514 | 0.03685756
[5 empty] | 0.02141543 | 0.0403447 |  |  | 0.02255658 | 0.03934378 | 0.05442043 | 0.03962619 | 0.08951734 | 0.03755298
[5 empty] | 0.02133098 | 0.04109182 |  |  | 0.02258085 | 0.04007237 | 0.05447132 | 0.04036001 | 0.08869565 | 0.03824841
[5 empty] | 0.0202873 | 0.04183895 |  |  | 0.02272886 | 0.04080096 | 0.05453609 | 0.04109383 | 0.08782157 | 0.03894383
[5 empty] | 0.02128701 | 0.04258607 |  |  | 0.02279925 | 0.04152955 | 0.05418236 | 0.04182765 | 0.0871166 | 0.03963926
[5 empty] | 0.02132272 | 0.04333319 |  |  | 0.02289063 | 0.04225814 | 0.05480483 | 0.04256147 | 0.08640223 | 0.04033469
[5 empty] | 0.01939076 | 0.04408032 |  |  | 0.02290164 | 0.04298673 | 0.05529823 | 0.04329529 | 0.08559997 | 0.04103011
[5 empty] | 0.0194886 | 0.04482744 |  |  | 0.0230309 | 0.04371531 | 0.05555727 | 0.0440291 | 0.08591555 | 0.04172554
[5 empty] | 0.02161368 | 0.04557457 |  |  | 0.02327704 | 0.0444439 | 0.05617666 | 0.04476292 | 0.08679694 | 0.04242096
[5 empty] | 0.02176345 | 0.04632169 |  |  | 0.02343868 | 0.04517249 | 0.05635114 | 0.04549674 | 0.08682818 | 0.04311639
[5 empty] | 0.01993538 | 0.04706881 |  |  | 0.02351446 | 0.04590108 | 0.05687541 | 0.04623056 | 0.08709819 | 0.04381181
[5 empty] | 0.0211269 | 0.04781594 |  |  | 0.02380299 | 0.04662967 | 0.05754419 | 0.04696438 | 0.08749591 | 0.04450724
[5 empty] | 0.02033548 | 0.04856306 |  |  | 0.02390291 | 0.04735826 | 0.0578522 | 0.0476982 | 0.08851026 | 0.04520266
[5 empty] | 0.02055857 | 0.04931019 |  |  | 0.02401285 | 0.04808685 | 0.05829415 | 0.04843201 | 0.08933017 | 0.04589809
[5 empty] | 0.02079361 | 0.05005731 |  |  | 0.02433142 | 0.04881543 | 0.05966476 | 0.04916583 | 0.09024458 | 0.04659352
[5 empty] | 0.02303806 | 0.05080443 |  |  | 0.02455726 | 0.04954402 | 0.06035876 | 0.04989965 | 0.09124241 | 0.04728894
[5 empty] | 0.02128938 | 0.05155156 |  |  | 0.02468899 | 0.05027261 | 0.06077085 | 0.05063347 | 0.0920126 | 0.04798437
[5 empty] | 0.02354501 | 0.05229868 |  |  | 0.02512523 | 0.0510012 | 0.06179575 | 0.05136729 | 0.09294407 | 0.04867979
[5 empty] | 0.0228024 | 0.05304581 |  |  | 0.02536463 | 0.05172979 | 0.06232819 | 0.05210111 | 0.09452576 | 0.04937522
[5 empty] | 0.02305901 | 0.05379293 |  |  | 0.0255058 | 0.05245838 | 0.06266287 | 0.05283492 | 0.09594659 | 0.05007064
[5 empty] | 0.0233123 | 0.05454005 |  |  | 0.02564736 | 0.05318697 | 0.06329452 | 0.05356874 | 0.09659549 | 0.05076607
[5 empty] | 0.0235597 | 0.05528718 |  |  | 0.02598796 | 0.05391555 | 0.06441785 | 0.05430256 | 0.0985614 | 0.0514615
[5 empty] | 0.02379868 | 0.0560343 |  |  | 0.02612621 | 0.05464414 | 0.06542758 | 0.05503638 | 0.09933325 | 0.05215692
[5 empty] | 0.02402669 | 0.05678143 |  |  | 0.02636073 | 0.05537273 | 0.06591843 | 0.0557702 | 0.1003 | 0.05285235
[5 empty] | 0.02524118 | 0.05752855 |  |  | 0.02659017 | 0.05610132 | 0.0667851 | 0.05650402 | 0.1017505 | 0.05354777
[5 empty] | 0.0234396 | 0.05827567 |  |  | 0.02701313 | 0.05682991 | 0.06682233 | 0.05723783 | 0.1038737 | 0.0542432
[5 empty] | 0.0246194 | 0.0590228 |  |  | 0.02702826 | 0.0575585 | 0.06772483 | 0.05797165 | 0.1049586 | 0.05493862
[5 empty] | 0.02377804 | 0.05976992 |  |  | 0.02723417 | 0.05828709 | 0.06818732 | 0.05870547 | 0.1052941 | 0.05563405
[5 empty] | 0.02491297 | 0.06051705 |  |  | 0.0275295 | 0.05901567 | 0.0689045 | 0.05943929 | 0.1064691 | 0.05632947
[5 empty] | 0.02603008 | 0.06126417 |  |  | 0.02771287 | 0.05974426 | 0.0691711 | 0.06017311 | 0.1082725 | 0.0570249
[5 empty] | 0.02611362 | 0.06201129 |  |  | 0.0277829 | 0.06047285 | 0.06988185 | 0.06090693 | 0.1086933 | 0.05772033
[5 empty] | 0.02420494 | 0.06275842 |  |  | 0.02816435 | 0.06120144 | 0.07019202 | 0.06164074 | 0.1098204 | 0.05841575
[5 empty] | 0.0252956 | 0.06350554 |  |  | 0.02808457 | 0.06193003 | 0.07058526 | 0.06237456 | 0.1098428 | 0.05911118
[5 empty] | 0.02438551 | 0.06425267 |  |  | 0.02833458 | 0.06265862 | 0.07083547 | 0.06310838 | 0.1103493 | 0.0598066
[5 empty] | 0.02647457 | 0.06499979 |  |  | 0.02848806 | 0.06338721 | 0.07068732 | 0.0638422 | 0.1116289 | 0.06050203
[5 empty] | 0.0245627 | 0.06574691 |  |  | 0.02854445 | 0.06411579 | 0.07143997 | 0.06457602 | 0.1122197 | 0.06119745
[5 empty] | 0.0266498 | 0.06649404 |  |  | 0.0289032 | 0.06484438 | 0.07179258 | 0.06530984 | 0.1123118 | 0.06189288
[5 empty] | 0.02473576 | 0.06724116 |  |  | 0.02896377 | 0.06557297 | 0.07194432 | 0.06604366 | 0.1117457 | 0.0625883
[5 empty] | 0.0258205 | 0.06798829 |  |  | 0.02922561 | 0.06630156 | 0.07229436 | 0.06677747 | 0.1121744 | 0.06328373
[5 empty] | 0.02690392 | 0.06873541 |  |  | 0.02928816 | 0.06703015 | 0.07304185 | 0.06751129 | 0.1125975 | 0.06397916
[5 empty] | 0.02498593 | 0.06948254 |  |  | 0.02955088 | 0.06775874 | 0.07348597 | 0.06824511 | 0.1132147 | 0.06467458
[5 empty] | 0.02506642 | 0.07022966 |  |  | 0.02961323 | 0.06848733 | 0.07342587 | 0.06897893 | 0.1132256 | 0.06537001
[5 empty] | 0.0261453 | 0.07097678 |  |  | 0.02987464 | 0.06921591 | 0.07376072 | 0.06971275 | 0.1133298 | 0.06606543
[5 empty] | 0.02622249 | 0.07172391 |  |  | 0.02983458 | 0.0699445 | 0.07438969 | 0.07044657 | 0.1130268 | 0.06676086
[5 empty] | 0.02729787 | 0.07247103 |  |  | 0.03019249 | 0.07067309 | 0.07481194 | 0.07118038 | 0.1135163 | 0.06745628
[5 empty] | 0.02537136 | 0.07321816 |  |  | 0.03024782 | 0.07140168 | 0.07512663 | 0.0719142 | 0.1132979 | 0.06815171
[5 empty] | 0.02744287 | 0.07396528 |  |  | 0.03030003 | 0.07213027 | 0.07473294 | 0.07264802 | 0.1137712 | 0.06884714
[5 empty] | 0.02651228 | 0.0747124 |  |  | 0.03044856 | 0.07285886 | 0.07543002 | 0.07338184 | 0.1138358 | 0.06954256
[5 empty] | 0.02557952 | 0.07545953 |  |  | 0.03079287 | 0.07358745 | 0.07531704 | 0.07411566 | 0.1144913 | 0.07023799
[5 empty] | 0.02664449 | 0.07620665 |  |  | 0.03093241 | 0.07431603 | 0.07569316 | 0.07484948 | 0.1141373 | 0.07093341
[5 empty] | 0.02570708 | 0.07695378 |  |  | 0.03086663 | 0.07504462 | 0.07605755 | 0.07558329 | 0.1139734 | 0.07162884
[5 empty] | 0.02776721 | 0.0777009 |  |  | 0.03119498 | 0.07577321 | 0.07680937 | 0.07631711 | 0.1141992 | 0.07232426
[5 empty] | 0.02582478 | 0.07844802 |  |  | 0.03121691 | 0.0765018 | 0.07684779 | 0.07705093 | 0.1147143 | 0.07301969
[5 empty] | 0.02787969 | 0.07919515 |  |  | 0.03143187 | 0.07723039 | 0.07687197 | 0.07778475 | 0.1152183 | 0.07371511
[5 empty] | 0.02793184 | 0.07994227 |  |  | 0.03133932 | 0.07795898 | 0.07718108 | 0.07851857 | 0.1152109 | 0.07441054
[5 empty] | 0.02698115 | 0.0806894 |  |  | 0.0314387 | 0.07868757 | 0.07707427 | 0.07925239 | 0.1149916 | 0.07510597
[5 empty] | 0.02802752 | 0.08143652 |  |  | 0.03172946 | 0.07941616 | 0.07755073 | 0.0799862 | 0.1156601 | 0.07580139
[5 empty] | 0.02707085 | 0.08218364 |  |  | 0.03181107 | 0.08014474 | 0.0773096 | 0.08072002 | 0.1152158 | 0.07649682
[5 empty] | 0.02811104 | 0.08293077 |  |  | 0.03188296 | 0.08087333 | 0.07745006 | 0.08145384 | 0.1151585 | 0.07719224
[5 empty] | 0.02814801 | 0.08367789 |  |  | 0.03194459 | 0.08160192 | 0.07777127 | 0.08218766 | 0.1157878 | 0.07788767
[5 empty] | 0.02718165 | 0.08442502 |  |  | 0.03189541 | 0.08233051 | 0.07807239 | 0.08292148 | 0.1152032 | 0.07858309
[5 empty] | 0.02821187 | 0.08517214 |  |  | 0.03183487 | 0.0830591 | 0.07775259 | 0.0836553 | 0.115503 | 0.07927852
[5 empty] | 0.02723857 | 0.08591926 |  |  | 0.03206242 | 0.08378769 | 0.07781103 | 0.08438911 | 0.115075 | 0.07997395
[5 empty] | 0.02726167 | 0.08666639 |  |  | 0.03207751 | 0.08451628 | 0.07844689 | 0.08512293 | 0.1150173 | 0.08066937
[5 empty] | 0.02828105 | 0.08741351 |  |  | 0.03197869 | 0.08524486 | 0.07855931 | 0.08585675 | 0.1147304 | 0.0813648
[5 empty] | 0.02629664 | 0.08816064 |  |  | 0.03205464 | 0.08597345 | 0.07822309 | 0.08659057 | 0.1144152 | 0.08206022
[5 empty] | 0.02630832 | 0.08890776 |  |  | 0.03200329 | 0.08670204 | 0.07811432 | 0.08732439 | 0.1152723 | 0.08275565
[5 empty] | 0.02731602 | 0.08965488 |  |  | 0.03192611 | 0.08743063 | 0.07773689 | 0.08805821 | 0.1149024 | 0.08345107
[5 empty] | 0.02731962 | 0.09040201 |  |  | 0.03162457 | 0.08815922 | 0.07729466 | 0.08879203 | 0.1139063 | 0.0841465
[5 empty] | 0.02630982 | 0.09114913 |  |  | 0.03150015 | 0.08888781 | 0.07739153 | 0.08952584 | 0.1147846 | 0.08484192
[5 empty] | 0.027255 | 0.09189626 |  |  | 0.03145431 | 0.0896164 | 0.07693135 | 0.09025966 | 0.114038 | 0.08553735
[5 empty] | 0.02715617 | 0.09264338 |  |  | 0.03118852 | 0.09034498 | 0.07651803 | 0.09099348 | 0.1140673 | 0.08623278
[5 empty] | 0.02601747 | 0.0933905 |  |  | 0.03110426 | 0.09107357 | 0.07585543 | 0.0917273 | 0.1138732 | 0.0869282
[5 empty] | 0.02784303 | 0.09413763 |  |  | 0.031003 | 0.09180216 | 0.07564744 | 0.09246112 | 0.1130563 | 0.08762363
[5 empty] | 0.02663697 | 0.09488475 |  |  | 0.0305862 | 0.09253075 | 0.07489793 | 0.09319494 | 0.1122174 | 0.08831905
[5 empty] | 0.02640343 | 0.09563188 |  |  | 0.03035535 | 0.09325934 | 0.07431079 | 0.09392875 | 0.1128571 | 0.08901448
[5 empty] | 0.02714653 | 0.096379 |  |  | 0.0301119 | 0.09398793 | 0.07348989 | 0.09466257 | 0.1115763 | 0.0897099
[5 empty] | 0.02687041 | 0.09712612 |  |  | 0.03005734 | 0.09471652 | 0.07313911 | 0.09539639 | 0.1113755 | 0.09040533
[5 empty] | 0.0265792 | 0.09787325 |  |  | 0.02979313 | 0.0954451 | 0.07256233 | 0.09613021 | 0.1115555 | 0.09110075
[5 empty] | 0.02527702 | 0.09862037 |  |  | 0.02932074 | 0.09617369 | 0.07216344 | 0.09686403 | 0.1106171 | 0.09179618
[5 empty] | 0.02596801 | 0.0993675 |  |  | 0.02914164 | 0.09690228 | 0.07134631 | 0.09759785 | 0.1101608 | 0.09249161
[5 empty] | 0.0256563 | 0.1001146 |  |  | 0.02895731 | 0.09763087 | 0.07001481 | 0.09833166 | 0.1098874 | 0.09318703
[5 empty] | 0.02434601 | 0.1008617 |  |  | 0.02856921 | 0.09835946 | 0.06927284 | 0.09906548 | 0.1092977 | 0.09388246
[5 empty] | 0.02504128 | 0.1016089 |  |  | 0.02817882 | 0.09908805 | 0.06912427 | 0.0997993 | 0.1091922 | 0.09457788
[5 empty] | 0.02274624 | 0.102356 |  |  | 0.02808761 | 0.09981664 | 0.06827297 | 0.1005331 | 0.1080719 | 0.09527331
[5 empty] | 0.02446502 | 0.1031031 |  |  | 0.02759705 | 0.1005452 | 0.06772283 | 0.1012669 | 0.1080372 | 0.09596873
[5 empty] | 0.02320174 | 0.1038502 |  |  | 0.02740861 | 0.1012738 | 0.06687773 | 0.1020008 | 0.107789 | 0.09666416
[5 empty] | 0.02396055 | 0.1045974 |  |  | 0.02702376 | 0.1020024 | 0.06554155 | 0.1027346 | 0.1070279 | 0.09735959
[5 empty] | 0.02274556 | 0.1053445 |  |  | 0.02684397 | 0.102731 | 0.06501816 | 0.1034684 | 0.1059547 | 0.09805501
[5 empty] | 0.02256091 | 0.1060916 |  |  | 0.02647071 | 0.1034596 | 0.06411145 | 0.1042022 | 0.10607 | 0.09875044
[5 empty] | 0.02341072 | 0.1068387 |  |  | 0.02620546 | 0.1041882 | 0.0640253 | 0.104936 | 0.1048747 | 0.09944586
[5 empty] | 0.02129914 | 0.1075859 |  |  | 0.02594968 | 0.1049168 | 0.06286357 | 0.1056698 | 0.1047692 | 0.1001413
[5 empty] | 0.02123029 | 0.108333 |  |  | 0.02570485 | 0.1056453 | 0.06213017 | 0.1064037 | 0.1039545 | 0.1008367
[5 empty] | 0.02220821 | 0.1090801 |  |  | 0.02567244 | 0.1063739 | 0.06222895 | 0.1071375 | 0.1026312 | 0.1015321
[5 empty] | 0.02320822 | 0.1098272 |  |  | 0.02535391 | 0.1071025 | 0.06136381 | 0.1078713 | 0.1029999 | 0.1022276
[5 empty] | 0.02120828 | 0.1105744 |  |  | 0.02505074 | 0.1078311 | 0.06083862 | 0.1086051 | 0.1020614 | 0.102923
[5 empty] | 0.02320843 | 0.1113215 |  |  | 0.0249644 | 0.1085597 | 0.06054784 | 0.1093389 | 0.1017165 | 0.1036184
[5 empty] | 0.02120872 | 0.1120686 |  |  | 0.02489636 | 0.1092883 | 0.06006145 | 0.1100728 | 0.1006657 | 0.1043138
[5 empty] | 0.02120919 | 0.1128157 |  |  | 0.02453916 | 0.1100169 | 0.05957687 | 0.1108066 | 0.09940985 | 0.1050093
[5 empty] | 0.0232099 | 0.1135629 |  |  | 0.02448274 | 0.1107455 | 0.05879416 | 0.1115404 | 0.09864963 | 0.1057047
[5 empty] | 0.02121088 | 0.11431 |  |  | 0.02432711 | 0.1114741 | 0.05861337 | 0.1122742 | 0.09828573 | 0.1064001
[5 empty] | 0.02221217 | 0.1150571 |  |  | 0.02417234 | 0.1122026 | 0.05823454 | 0.113008 | 0.09741887 | 0.1070955
[5 empty] | 0.02321384 | 0.1158042 |  |  | 0.02411847 | 0.1129312 | 0.05765773 | 0.1137419 | 0.09744974 | 0.107791
[5 empty] | 0.02321592 | 0.1165513 |  |  | 0.02386555 | 0.1136598 | 0.05658297 | 0.1144757 | 0.09677906 | 0.1084864
[5 empty] | 0.02121845 | 0.1172985 |  |  | 0.02361362 | 0.1143884 | 0.05631033 | 0.1152095 | 0.0961875 | 0.1091818
[5 empty] | 0.02222149 | 0.1180456 |  |  | 0.02366274 | 0.115117 | 0.05633983 | 0.1159433 | 0.09485115 | 0.1098772
[5 empty] | 0.02122507 | 0.1187927 |  |  | 0.02351296 | 0.1158456 | 0.05517155 | 0.1166771 | 0.09407075 | 0.1105727
[5 empty] | 0.02222925 | 0.1195398 |  |  | 0.02316432 | 0.1165742 | 0.05470551 | 0.1174109 | 0.09294711 | 0.1112681
[5 empty] | 0.02223407 | 0.120287 |  |  | 0.02321688 | 0.1173028 | 0.05484178 | 0.1181448 | 0.09288103 | 0.1119635
[5 empty] | 0.02123957 | 0.1210341 |  |  | 0.02307067 | 0.1180313 | 0.05428039 | 0.1188786 | 0.09167332 | 0.1126589
[5 empty] | 0.0212458 | 0.1217812 |  |  | 0.02272576 | 0.1187599 | 0.0538214 | 0.1196124 | 0.0913248 | 0.1133544
[5 empty] | 0.02325281 | 0.1225283 |  |  | 0.02278218 | 0.1194885 | 0.05336485 | 0.1203462 | 0.08943626 | 0.1140498
[5 empty] | 0.02326063 | 0.1232755 |  |  | 0.02264 | 0.1202171 | 0.05301079 | 0.12108 | 0.08850852 | 0.1147452
[5 empty] | 0.02326933 | 0.1240226 |  |  | 0.02239925 | 0.1209457 | 0.05215927 | 0.1218139 | 0.08804238 | 0.1154407
[5 empty] | 0.02327893 | 0.1247697 |  |  | 0.02235998 | 0.1216743 | 0.05171034 | 0.1225477 | 0.08693866 | 0.1161361
[5 empty] | 0.02228949 | 0.1255168 |  |  | 0.02222226 | 0.1224029 | 0.05126404 | 0.1232815 | 0.08519815 | 0.1168315
[5 empty] | 0.02330106 | 0.126264 |  |  | 0.02208611 | 0.1231315 | 0.05102043 | 0.1240153 | 0.08412167 | 0.1175269
[5 empty] | 0.02231367 | 0.1270111 |  |  | 0.0219516 | 0.1238601 | 0.05077955 | 0.1247491 | 0.08301002 | 0.1182224
[5 empty] | 0.02132738 | 0.1277582 |  |  | 0.02181876 | 0.1245886 | 0.04974145 | 0.1254829 | 0.08156401 | 0.1189178
[5 empty] | 0.02334222 | 0.1285053 |  |  | 0.02158766 | 0.1253172 | 0.04990617 | 0.1262168 | 0.08018446 | 0.1196132
[5 empty] | 0.02335825 | 0.1292525 |  |  | 0.02155834 | 0.1260458 | 0.04897377 | 0.1269506 | 0.07957216 | 0.1203086
[5 empty] | 0.02237551 | 0.1299996 |  |  | 0.02143084 | 0.1267744 | 0.04864429 | 0.1276844 | 0.07802792 | 0.1210041
[5 empty] | 0.02139405 | 0.1307467 |  |  | 0.02130522 | 0.127503 | 0.04801778 | 0.1284182 | 0.07595256 | 0.1216995
[5 empty] | 0.0234139 | 0.1314938 |  |  | 0.02108153 | 0.1282316 | 0.04779429 | 0.129152 | 0.07454688 | 0.1223949
[5 empty] | 0.02243512 | 0.132241 |  |  | 0.0210598 | 0.1289602 | 0.04737386 | 0.1298859 | 0.07401169 | 0.1230903
[5 empty] | 0.02345776 | 0.1329881 |  |  | 0.0208401 | 0.1296888 | 0.04715655 | 0.1306197 | 0.07244779 | 0.1237858
[5 empty] | 0.02248185 | 0.1337352 |  |  | 0.02072248 | 0.1304174 | 0.0469424 | 0.1313535 | 0.07105599 | 0.1244812
[5 empty] | 0.02350744 | 0.1344823 |  |  | 0.02060697 | 0.1311459 | 0.04593147 | 0.1320873 | 0.06883711 | 0.1251766
[5 empty] | 0.02353458 | 0.1352294 |  |  | 0.02039363 | 0.1318745 | 0.04582379 | 0.1328211 | 0.06819194 | 0.125872
[5 empty] | 0.02356332 | 0.1359766 |  |  | 0.02048251 | 0.1326031 | 0.04551941 | 0.1335549 | 0.0664213 | 0.1265675
[5 empty] | 0.02159369 | 0.1367237 |  |  | 0.02027365 | 0.1333317 | 0.04501839 | 0.1342888 | 0.064926 | 0.1272629
[5 empty] | 0.02262575 | 0.1374708 |  |  | 0.02016711 | 0.1340603 | 0.04432077 | 0.1350226 | 0.06230683 | 0.1279583
[5 empty] | 0.02165954 | 0.1382179 |  |  | 0.02006294 | 0.1347889 | 0.0442266 | 0.1357564 | 0.06066461 | 0.1286537
[5 empty] | 0.0216951 | 0.1389651 |  |  | 0.01996118 | 0.1355175 | 0.04413593 | 0.1364902 | 0.05950016 | 0.1293492
[5 empty] | 0.02273248 | 0.1397122 |  |  | 0.01996187 | 0.1362461 | 0.0436488 | 0.137224 | 0.05831426 | 0.1300446
[5 empty] | 0.02277173 | 0.1404593 |  |  | 0.01966508 | 0.1369747 | 0.04296527 | 0.1379579 | 0.05660774 | 0.13074
[5 empty] | 0.02381289 | 0.1412064 |  |  | 0.01977085 | 0.1377032 | 0.04248537 | 0.1386917 | 0.0543814 | 0.1314354
[5 empty] | 0.02185601 | 0.1419536 |  |  | 0.01957923 | 0.1384318 | 0.04250917 | 0.1394255 | 0.05213604 | 0.1321309
[5 empty] | 0.02390113 | 0.1427007 |  |  | 0.01949026 | 0.1391604 | 0.0423367 | 0.1401593 | 0.05107248 | 0.1328263
[5 empty] | 0.0229483 | 0.1434478 |  |  | 0.019504 | 0.139889 | 0.04136802 | 0.1408931 | 0.04869152 | 0.1335217
[5 empty] | 0.02199757 | 0.1441949 |  |  | 0.0193205 | 0.1406176 | 0.04160317 | 0.1416269 | 0.04779397 | 0.1342171
[5 empty] | 0.02204897 | 0.1449421 |  |  | 0.0192398 | 0.1413462 | 0.0407422 | 0.1423608 | 0.04538065 | 0.1349126
[5 empty] | 0.02410256 | 0.1456892 |  |  | 0.01906195 | 0.1420748 | 0.04028516 | 0.1430946 | 0.04375234 | 0.135608
[5 empty] | 0.02415837 | 0.1464363 |  |  | 0.018987 | 0.1428034 | 0.0403321 | 0.1438284 | 0.04160987 | 0.1363034
[5 empty] | 0.02321646 | 0.1471834 |  |  | 0.019015 | 0.1435319 | 0.03988306 | 0.1445622 | 0.03965404 | 0.1369988
[5 empty] | 0.02427688 | 0.1479306 |  |  | 0.019046 | 0.1442605 | 0.03983809 | 0.145296 | 0.03868566 | 0.1376943
[5 empty] | 0.02233966 | 0.1486777 |  |  | 0.01898004 | 0.1449891 | 0.03889725 | 0.1460299 | 0.03630554 | 0.1383897