## 1
Общество с ограниченной ответственностью "Инженерная геология" (ООО "ИнжГео") | [11 empty] | Общество с ограниченной ответственностью "Инженерная геология" (ООО "ИнжГео")
Юр. адрес: 117279, г. Москва, ул. Миклухо-Маклая, 36 а, этаж 5, пом. XXIII к. 76-84 | [11 empty] | Юр. адрес: 117279, г. Москва, ул. Миклухо-Маклая, 36 а, этаж 5, пом. XXIII к. 76-84 | [8 empty] | нагр |  |  | X0 | Y0 | R |  | нагр |  |  |  | X0 | Y0 | R | нагр |  |  |  | X0 | Y0 | R |  | нагр |  |  |  | X0 | Y0 | R
Телефон/факс +7 (495) 132-30-00, Адрес электронной почты inbox@inj-geo.ru | [11 empty] | Телефон/факс +7 (495) 132-30-00, Адрес электронной почты inbox@inj-geo.ru | [12 empty] | 0 | [7 empty] | 0 | [6 empty] | 0 | [7 empty] | 0
[21 empty] | девиатор | [6 empty] | девиатор | [6 empty] | девиатор | [7 empty] | девиатор
Испытательная лаборатория ООО «ИнжГео» | [11 empty] | Испытательная лаборатория ООО «ИнжГео» | [8 empty] | x0 | Угол | X | Y |  |  |  | x0 |  | Угол | X | Y |  |  | x0 |  | Угол | X | Y |  |  |  | x0 |  | Угол | X | Y
Адрес места осуществления деятельности лаборатории: г. Москва, просп. Вернадского, д. 51, стр. 1 | [11 empty] | Адрес места осуществления деятельности лаборатории: г. Москва, просп. Вернадского, д. 51, стр. 1 | [9 empty] | 0 | [7 empty] | 0 | [6 empty] | 0 | [7 empty] | 0
Телефон +7(910)4557682, E-mail: slg85@mail.ru | [11 empty] | Телефон +7(910)4557682, E-mail: slg85@mail.ru | [9 empty] | 5 | [7 empty] | 5 | [6 empty] | 5 | [7 empty] | 5
[22 empty] | 10 | [7 empty] | 10 | [6 empty] | 10 | [7 empty] | 10
[12 empty] | Протокол испытаний № 13-63/230 от 16-06-2023 | [9 empty] | 15 | [7 empty] | 15 | [6 empty] | 15 | [7 empty] | 15
[22 empty] | 20 | [7 empty] | 20 | [6 empty] | 20 | [7 empty] | 20
[12 empty] | Наименование и адрес заказчика: Переход трубопровода через р. Енисей | [9 empty] | 25 | [7 empty] | 25 | [6 empty] | 25 | [7 empty] | 25
[12 empty] | Наименование объекта: ООО Регионстрой | [9 empty] | 30 | [7 empty] | 30 | [6 empty] | 30 | [7 empty] | 30
Наименование используемого метода/методики: ГОСТ 12248.4-2020 | [11 empty] | Наименование используемого метода/методики: ГОСТ 12248.3-2020 | [9 empty] | 35 | [7 empty] | 35 | [6 empty] | 35 | [7 empty] | 35
Условия проведения испытания: температура окружающей среды (18 - 25)0С, влажность воздуха (40 - 75)% | [11 empty] | Условия проведения испытания: температура окружающей среды (18 - 25)0С, влажность воздуха (40 - 75)% | [9 empty] | 40 | [7 empty] | 40 | [6 empty] | 40 | [7 empty] | 40
[12 empty] | Дата получение объекта подлежащего испытаниям: 20-05-2023 | [9 empty] | 45 | [7 empty] | 45 | [6 empty] | 45 | [7 empty] | 45
[12 empty] | Дата испытания: 25.10.2022-19.11.2230 | [9 empty] | 50 | [7 empty] | 50 | [6 empty] | 50 | [7 empty] | 50
[22 empty] | 55 | [7 empty] | 55 | [6 empty] | 55 | [7 empty] | 55
Испытание грунтов методом трехосного сжатия | [11 empty] | Испытание грунтов методом трехосного сжатия | [9 empty] | 60 | [7 empty] | 60 | [6 empty] | 60 | [7 empty] | 60
[22 empty] | 65 | [7 empty] | 65 | [6 empty] | 65 | [7 empty] | 65
Лабораторный номер: | [6 empty] | We, д.е. = |  |  |  |  | Лабораторный номер: |  | 1265 |  |  |  | We, д.е. = | 0.4930397 |  |  | 70 | [7 empty] | 70 | [6 empty] | 70 | [7 empty] | 70
Номер скважины: | [6 empty] | ρ, г/см3 = |  |  |  |  | Номер скважины: |  | BH-127 |  |  |  | ρ, г/см3 = | 1.54 |  |  | 75 | [7 empty] | 75 | [6 empty] | 75 | [7 empty] | 75
Глубина отбора, м: | [6 empty] | ρs, г/см3 = |  |  |  |  | Глубина отбора, м: |  | 3 |  |  |  | ρs, г/см3 = | 2.74 |  |  | 80 | [7 empty] | 80 | [6 empty] | 80 | [7 empty] | 80
Наименование грунта: | [6 empty] | e, д.е. = |  |  |  |  | Наименование грунта: |  | Суглинок, после оттаивания текучий, легкий песчанистый |  |  |  | e, д.е. = | 1.656447 |  |  | 85 | [7 empty] | 85 | [6 empty] | 85 | [7 empty] | 85
Схема проведения опыта: | [6 empty] | IL, д.е. = |  |  |  |  | Схема проведения опыта: |  | КД |  |  |  | IL, д.е. = | 2.42 |  |  | 90 | [7 empty] | 90 | [6 empty] | 90 | [7 empty] | 90
[22 empty] | 95 | [7 empty] | 95 | [6 empty] | 95 | [7 empty] | 95
[22 empty] | 100 | [7 empty] | 100 | [6 empty] | 100 | [7 empty] | 100
Результаты испытаний | [11 empty] | Результаты испытаний | [9 empty] | 105 | [7 empty] | 105 | [6 empty] | 105 | [7 empty] | 105
[22 empty] | 110 | [7 empty] | 110 | [6 empty] | 110 | [7 empty] | 110
[22 empty] | 115 | [7 empty] | 115 | [6 empty] | 115 | [7 empty] | 115
[22 empty] | 120 | [7 empty] | 120 | [6 empty] | 120 | [7 empty] | 120
[22 empty] | 125 | [7 empty] | 125 | [6 empty] | 125 | [7 empty] | 125
[22 empty] | 130 | [7 empty] | 130 | [6 empty] | 130 | [7 empty] | 130
[22 empty] | 135 | [7 empty] | 135 | [6 empty] | 135 | [7 empty] | 135
[22 empty] | 140 | [7 empty] | 140 | [6 empty] | 140 | [7 empty] | 140
[22 empty] | 145 | [7 empty] | 145 | [6 empty] | 145 | [7 empty] | 145
[22 empty] | 150 | [7 empty] | 150 | [6 empty] | 150 | [7 empty] | 150
[22 empty] | 155 | [7 empty] | 155 | [6 empty] | 155 | [7 empty] | 155
[22 empty] | 160 | [7 empty] | 160 | [6 empty] | 160 | [7 empty] | 160
[22 empty] | 165 | [7 empty] | 165 | [6 empty] | 165 | [7 empty] | 165
[22 empty] | 170 | [7 empty] | 170 | [6 empty] | 170 | [7 empty] | 170
[22 empty] | 175 | [7 empty] | 175 | [6 empty] | 175 | [7 empty] | 175
[22 empty] | 180 | [7 empty] | 180 | [6 empty] | 180 | [7 empty] | 180
[13 empty] | Давление в камере, Мпа σ3 | Вертикальная нагрузка, Мпа σ1 | Поровое давление, Мпа u
| K0, д.е. | 0.8263518 |  |  |  |  | Коэфф. Точки | [5 empty] | 0.05 | 0.08531487 | [5 empty] | 1 | [6 empty] | σ3,кПа | σ1,кПа | u, кПа |  |  |  | 4
| q_zg, МПа | 0.04131759 | [10 empty] | 0.15 | 0.2273425 | [27 empty] | δ3, Мпа | δ1-δ3, МПа | δ1, МПа | δ1, КПа
|  |  | Модуль деформации, МПа: | [9 empty] | 0.25 | 0.3693702 | [21 empty] | С, МПа:
|  |  | Е0= |  | Точки модуля (полное напр.), МПа |  |  |  | 0.04131759 | 0.06610815 | [25 empty] | φ, град:
|  |  | E50 = |  | qf (полное напр.), МПа |  |  |  | 0.06115575 | [26 empty] | E, Мпа
|  |  | Коэф. Поперечной деформации, ϑ = | [9 empty] | Эффективные значения угла внутреннего трения и удельного сцепления ϕ', С' | [13 empty] | x | 0
[13 empty] | ϕ', град. = | 10 | [12 empty] | y |  |  |  | С, кПа | φ,°
[13 empty] | С', МПа = | 0.006
| Исполнитель: | [6 empty] | Морозов Д.С. |  |  |  |  | Исполнитель: |  |  |  |  | Морозов Д.С.
| Начальник исп. лаборатории: | [6 empty] | Семиколенова Л.Г. |  |  |  |  | Начальник исп. лаборатории: |  |  |  |  | Семиколенова Л.Г.
Лист 1 , всего листов 2 | [11 empty] | Лист 2 , всего листов 2
Частичное воспроизведение протокола испытаний без письменного разрешения ООО «ИнжГео» ЗАПРЕЩАЕТСЯ | [11 empty] | Частичное воспроизведение протокола испытаний без письменного разрешения ООО «ИнжГео» ЗАПРЕЩАЕТСЯ
[5 empty] | второй график |  | первый график | [9 empty] | К Пуассона
dev50 | epsE50 | ind | devE0 | epsE0 | dev | eps | sigma |  | dev1 | eps1 | dev2 | eps2 | dev3 | eps3 |  | Глины
0.01115575 | 0.009289486 |  |  |  | 0 | 0 |  |  | 0 | 0 | 0 | 0 | 0 | 0 |  | < 0 | 0,20-0,30
ind |  |  |  |  | 0.000790845 | 0.0007530487 |  |  | 0.001634184 | 0.0007379439 | 0.004587635 | 0.0007385191 | 0.008884521 | 0.0007027053 |  | 0-0,25 | 0,30-0,38
2 |  |  |  |  | 0.001474719 | 0.001506097 |  |  | 0.003131073 | 0.001475888 | 0.008808086 | 0.001477038 | 0.01701782 | 0.001405411 |  | 0,25< | 0,38-0,45
E0 |  |  |  |  | 0.002944652 | 0.002259146 |  |  | 0.004743988 | 0.002213832 | 0.01310257 | 0.002215557 | 0.02477018 | 0.002108116 |  | Суглинки | 0,35-0,37
epsE0 | devE0 |  |  |  | 0.006197639 | 0.003096495 |  |  | 0.00642625 | 0.002951775 | 0.0168123 | 0.002954076 | 0.03141186 | 0.002810821 |  | Пески и супеси | 0,30-0,35
0.003096495 | 0.006197639 |  |  |  | 0.004951834 | 0.003765244 |  |  | 0.00773118 | 0.003689719 | 0.0199785 | 0.003692595 | 0.039 | 0.0037471875
[5 empty] | 0.006696342 | 0.004518292 |  |  | 0.009 | 0.004496625 | 0.022 | 0.004071019 | 0.04094205 | 0.004216232
График E50 |  | График E |  |  | 0.007349844 | 0.005271341 |  |  | 0.009498223 | 0.005165607 | 0.02498363 | 0.005169634 | 0.04393913 | 0.004918937
eps | q | sigma |  |  | 0.007933079 | 0.00602439 |  |  | 0.01048771 | 0.005903551 | 0.02640622 | 0.005908153 | 0.04728332 | 0.005621642
Горизонтальная линия E50 |  | Касательная |  |  | 0.008466789 | 0.006777439 |  |  | 0.01099539 | 0.006641495 | 0.02792918 | 0.006646672 | 0.04898784 | 0.006324348
0 |  | a | b |  | 0.008971711 | 0.007530487 |  |  | 0.01163538 | 0.007379439 | 0.0295004 | 0.007385191 | 0.0512659 | 0.007027053
|  |  | 0 |  | 0.009468585 | 0.008283536 |  |  | 0.01232177 | 0.008117382 | 0.03076776 | 0.00812371 | 0.05353074 | 0.007729758
Вертикальная линия E50 |  | p1 и p2 |  |  | 0.01115575 | 0.009289486 |  |  | 0.01276868 | 0.008855326 | 0.03227915 | 0.008862229 | 0.05579555 | 0.008432463
| 0 | 0 |  |  | 0.01151744 | 0.009789634 |  |  | 0.01339022 | 0.00959327 | 0.03368246 | 0.009600748 | 0.05737356 | 0.009135169
[5 empty] | 0.01208322 | 0.01054268 |  |  | 0.01410049 | 0.01033121 | 0.03522556 | 0.01033927 | 0.0596851 | 0.009557746
Касательная линия E50 |  |  |  |  | 0.01267018 | 0.01129573 |  |  | 0.01441362 | 0.01106916 | 0.03625635 | 0.01107779 | 0.06215154 | 0.01054058
0 | 0 | Горизонтальная 1 |  |  | 0.01127346 | 0.01204878 |  |  | 0.01494369 | 0.0118071 | 0.03867127 | 0.01192663 | 0.06508511 | 0.01124328
[5 empty] | 0.01188822 | 0.01280183 |  |  | 0.01560484 | 0.01254505 | 0.03997597 | 0.01255482 | 0.06844373 | 0.01194599
Горизонтальная линия qкр |  |  |  |  | 0.01250961 | 0.01355488 |  |  | 0.01601116 | 0.01328299 | 0.04182436 | 0.01329334 | 0.07140258 | 0.0126487
Горизонтальная линия q |  | Горизонтальная 2 |  |  | 0.01413278 | 0.01430793 |  |  | 0.01697676 | 0.01402093 | 0.04403617 | 0.01403186 | 0.07373688 | 0.0133514
0 |  | 0 |  |  | 0.01575287 | 0.01506097 |  |  | 0.01765744 | 0.0147035 | 0.04607929 | 0.01477038 | 0.07762182 | 0.01405411
[5 empty] | 0.01536504 | 0.01581402 |  |  | 0.01859451 | 0.01549682 | 0.04872163 | 0.0155089 | 0.08103261 | 0.01475681
Вертикальная линия q |  |  |  |  | 0.01496443 | 0.01656707 |  |  | 0.01933324 | 0.01623476 | 0.05113107 | 0.01624742 | 0.08324445 | 0.01545952
| 0 |  |  |  | 0.0165462 | 0.01732012 |  |  | 0.02050205 | 0.01697271 | 0.05337551 | 0.01698594 | 0.08663254 | 0.01616222
[5 empty] | 0.0181055 | 0.01807317 |  |  | 0.02207075 | 0.01771065 | 0.05602284 | 0.01772446 | 0.09017209 | 0.01686493
[5 empty] | 0.01863747 | 0.01882622 |  |  | 0.02310912 | 0.0184486 | 0.05834096 | 0.01846298 | 0.0929383 | 0.01756763
[5 empty] | 0.01913727 | 0.01957927 |  |  | 0.02458697 | 0.01918654 | 0.06039776 | 0.0192015 | 0.09520637 | 0.01827034
[5 empty] | 0.01860005 | 0.02033232 |  |  | 0.02617411 | 0.01992448 | 0.06246115 | 0.01994002 | 0.0985515 | 0.01897304
[5 empty] | 0.02002096 | 0.02108536 |  |  | 0.02734034 | 0.02066243 | 0.065299 | 0.02067853 | 0.1010489 | 0.01967575
[5 empty] | 0.01939514 | 0.02183841 |  |  | 0.02875545 | 0.02140037 | 0.06727921 | 0.02141705 | 0.1027738 | 0.02037845
[5 empty] | 0.01871774 | 0.02259146 |  |  | 0.03008925 | 0.02213832 | 0.06876969 | 0.02215557 | 0.1056013 | 0.02108116
[5 empty] | 0.01998393 | 0.02334451 |  |  | 0.03101154 | 0.02287626 | 0.07033832 | 0.02289409 | 0.1080067 | 0.02178386
[5 empty] | 0.02018884 | 0.02409756 |  |  | 0.03199212 | 0.0236142 | 0.071453 | 0.02363261 | 0.1091652 | 0.02248657
[5 empty] | 0.02032762 | 0.02485061 |  |  | 0.03280079 | 0.02435215 | 0.07278163 | 0.02437113 | 0.111352 | 0.02318927
[5 empty] | 0.02139544 | 0.02560366 |  |  | 0.03330736 | 0.02509009 | 0.07359209 | 0.02510965 | 0.1115423 | 0.02389198
[5 empty] | 0.02138712 | 0.02635671 |  |  | 0.03378162 | 0.02582803 | 0.07335228 | 0.02584817 | 0.1130112 | 0.02459469
[5 empty] | 0.02030296 | 0.02710975 |  |  | 0.03379467 | 0.02656598 | 0.07397531 | 0.02658669 | 0.1138341 | 0.02529739
[5 empty] | 0.02115268 | 0.0278628 |  |  | 0.03407193 | 0.02730392 | 0.07386662 | 0.02732521 | 0.1140857 | 0.0260001
[5 empty] | 0.02094648 | 0.02861585 |  |  | 0.03391348 | 0.02804187 | 0.07306264 | 0.02806373 | 0.1134212 | 0.0267028
[5 empty] | 0.02069462 | 0.0293689 |  |  | 0.03382216 | 0.02877981 | 0.07277145 | 0.02880224 | 0.1127609 | 0.02740551
[5 empty] | 0.01840733 | 0.03012195 |  |  | 0.03350085 | 0.02951775 | 0.07290116 | 0.02954076 | 0.1114603 | 0.02810821
[5 empty] | 0.01909483 | 0.030875 |  |  | 0.03335239 | 0.0302557 | 0.07245984 | 0.03027928 | 0.1101745 | 0.02881092
[5 empty] | 0.01976736 | 0.03162805 |  |  | 0.03317964 | 0.03099364 | 0.0716556 | 0.0310178 | 0.1089591 | 0.02951362
[5 empty] | 0.01743516 | 0.0323811 |  |  | 0.03328546 | 0.03173159 | 0.07109652 | 0.03175632 | 0.1076694 | 0.03021633
[5 empty] | 0.01910845 | 0.03313414 |  |  | 0.03277271 | 0.03246953 | 0.07099069 | 0.03249484 | 0.1050607 | 0.03091903
[5 empty] | 0.01879748 | 0.03388719 |  |  | 0.03264423 | 0.03320747 | 0.0698462 | 0.03323336 | 0.1029885 | 0.03162174
[5 empty] | 0.01851248 | 0.03464024 |  |  | 0.0326029 | 0.03394542 | 0.06947115 | 0.03397188 | 0.102108 | 0.03232444
[5 empty] | 0.01626367 | 0.03539329 |  |  | 0.03235156 | 0.03468336 | 0.06847362 | 0.0347104 | 0.09937473 | 0.03302715
[5 empty] | 0.0170613 | 0.03614634 |  |  | 0.03179307 | 0.0354213 | 0.06756171 | 0.03544892 | 0.09764396 | 0.03372985
[5 empty] | 0.0159156 | 0.03689939 |  |  | 0.03183029 | 0.03615925 | 0.06684351 | 0.03618744 | 0.0967711 | 0.03443256
[5 empty] | 0.01783679 | 0.03765244 |  |  | 0.03146607 | 0.03689719 | 0.0664271 | 0.03692595 | 0.0950115 | 0.03513526
[5 empty] | 0.01682879 | 0.03840549 |  |  | 0.03100328 | 0.03763514 | 0.06562058 | 0.03766447 | 0.09362054 | 0.03583797
[5 empty] | 0.01585528 | 0.03915853 |  |  | 0.03074476 | 0.03837308 | 0.06533204 | 0.03840299 | 0.09345359 | 0.03654067
[5 empty] | 0.01590725 | 0.03991158 |  |  | 0.03059338 | 0.03911102 | 0.06426957 | 0.03914151 | 0.09286601 | 0.03724338
[5 empty] | 0.01698286 | 0.04066463 |  |  | 0.03025199 | 0.03984897 | 0.06344127 | 0.03988003 | 0.0930472 | 0.03794609
[5 empty] | 0.0180803 | 0.04141768 |  |  | 0.03002344 | 0.04058691 | 0.06325521 | 0.04061855 | 0.09285334 | 0.03864879
[5 empty] | 0.01719775 | 0.04217073 |  |  | 0.0298106 | 0.04132486 | 0.0626195 | 0.04135707 | 0.09255134 | 0.0393515
[5 empty] | 0.01633338 | 0.04292378 |  |  | 0.02991632 | 0.0420628 | 0.06254222 | 0.04209559 | 0.09283641 | 0.0400542
[5 empty] | 0.01748537 | 0.04367683 |  |  | 0.02944346 | 0.04280074 | 0.06173147 | 0.04283411 | 0.09370375 | 0.04075691
[5 empty] | 0.0166519 | 0.04442988 |  |  | 0.02929487 | 0.04353869 | 0.06159533 | 0.04357263 | 0.09464856 | 0.04145961
[5 empty] | 0.01883116 | 0.04518292 |  |  | 0.02947342 | 0.04427663 | 0.0613419 | 0.04431115 | 0.09436606 | 0.04216232
[5 empty] | 0.01702131 | 0.04593597 |  |  | 0.02908195 | 0.04501457 | 0.06107926 | 0.04504966 | 0.09475145 | 0.04286502
[5 empty] | 0.01922054 | 0.04668902 |  |  | 0.02912332 | 0.04575252 | 0.06121552 | 0.04578818 | 0.09639993 | 0.04356773
[5 empty] | 0.01842703 | 0.04744207 |  |  | 0.0290004 | 0.04649046 | 0.06079774 | 0.0465267 | 0.09700672 | 0.04427043
[5 empty] | 0.01863896 | 0.04819512 |  |  | 0.0290351 | 0.04722841 | 0.06137558 | 0.04726522 | 0.097967 | 0.04497314
[5 empty] | 0.0178545 | 0.04894817 |  |  | 0.02945163 | 0.04796635 | 0.06162945 | 0.04800374 | 0.097776 | 0.04567584
[5 empty] | 0.01807184 | 0.04970122 |  |  | 0.02944126 | 0.04870429 | 0.0620391 | 0.04874226 | 0.09922892 | 0.04637855
[5 empty] | 0.02028914 | 0.05045427 |  |  | 0.02959498 | 0.04944224 | 0.06298433 | 0.04948078 | 0.100021 | 0.04708125
[5 empty] | 0.0195046 | 0.05120731 |  |  | 0.03020378 | 0.05018018 | 0.06394489 | 0.0502193 | 0.1004473 | 0.04778396
[5 empty] | 0.02071639 | 0.05196036 |  |  | 0.03045863 | 0.05091813 | 0.06490057 | 0.05095782 | 0.1019032 | 0.04848666
[5 empty] | 0.01892269 | 0.05271341 |  |  | 0.03095053 | 0.05165607 | 0.06633113 | 0.05169634 | 0.1029839 | 0.04918937
[5 empty] | 0.01912168 | 0.05346646 |  |  | 0.03117046 | 0.05239401 | 0.06691636 | 0.05243486 | 0.1037845 | 0.04989208
[5 empty] | 0.01931153 | 0.05421951 |  |  | 0.0315094 | 0.05313196 | 0.06833601 | 0.05317337 | 0.1046002 | 0.05059478
[5 empty] | 0.02049043 | 0.05497256 |  |  | 0.03195833 | 0.0538699 | 0.06916987 | 0.05391189 | 0.1059263 | 0.05129749
[5 empty] | 0.02165656 | 0.05572561 |  |  | 0.03260826 | 0.05460785 | 0.07059771 | 0.05465041 | 0.106958 | 0.05200019
[5 empty] | 0.01980809 | 0.05647865 |  |  | 0.03285015 | 0.05534579 | 0.0715993 | 0.05538893 | 0.1083904 | 0.0527029
[5 empty] | 0.0219432 | 0.0572317 |  |  | 0.03337499 | 0.05608373 | 0.07245441 | 0.05612745 | 0.1090188 | 0.0534056
[5 empty] | 0.02106007 | 0.05798475 |  |  | 0.03397377 | 0.05682168 | 0.07384282 | 0.05686597 | 0.1102384 | 0.05410831
[5 empty] | 0.02215688 | 0.0587378 |  |  | 0.03403748 | 0.05755962 | 0.0745443 | 0.05760449 | 0.1104444 | 0.05481101
[5 empty] | 0.02123181 | 0.05949085 |  |  | 0.03455709 | 0.05829756 | 0.07563863 | 0.05834301 | 0.1120319 | 0.05551372
[5 empty] | 0.02028304 | 0.0602439 |  |  | 0.03462359 | 0.05903551 | 0.07620557 | 0.05908153 | 0.1129963 | 0.05621642
[5 empty] | 0.0223115 | 0.06099695 |  |  | 0.03492798 | 0.05977345 | 0.0765249 | 0.05982005 | 0.1139326 | 0.05691913
[5 empty] | 0.02231128 | 0.06175 |  |  | 0.03516122 | 0.0605114 | 0.0767764 | 0.06055857 | 0.1148362 | 0.05762183
[5 empty] | 0.02130982 | 0.06250304 |  |  | 0.03531487 | 0.06124934 | 0.07734254 | 0.06129709 | 0.1160022 | 0.05832454
[5 empty] | 0.02030702 | 0.06325609 |  |  | 0.03511443 | 0.06198728 | 0.07739209 | 0.0620356 | 0.1165258 | 0.05902724
[5 empty] | 0.0203029 | 0.06400914 |  |  | 0.03531287 | 0.06272523 | 0.07744233 | 0.06277412 | 0.1167022 | 0.05972995
[5 empty] | 0.02129749 | 0.06476219 |  |  | 0.03521023 | 0.06346317 | 0.07709076 | 0.06351264 | 0.1181267 | 0.06043265
[5 empty] | 0.02229085 | 0.06551524 |  |  | 0.03510651 | 0.06420112 | 0.07683741 | 0.06425116 | 0.1193702 | 0.06113536
[5 empty] | 0.02128299 | 0.06626829 |  |  | 0.03530175 | 0.06493906 | 0.07748228 | 0.06498968 | 0.1197224 | 0.06183807
[5 empty] | 0.02227395 | 0.06702134 |  |  | 0.03509597 | 0.065677 | 0.07742538 | 0.0657282 | 0.1200658 | 0.06254077
[5 empty] | 0.02126377 | 0.06777439 |  |  | 0.03508919 | 0.06641495 | 0.07746673 | 0.06646672 | 0.1205254 | 0.06324348
[5 empty] | 0.02225249 | 0.06852743 |  |  | 0.03508143 | 0.06715289 | 0.07740634 | 0.06720524 | 0.1215986 | 0.06394618
[5 empty] | 0.02124013 | 0.06928048 |  |  | 0.03507272 | 0.06789083 | 0.07734421 | 0.06794376 | 0.1219829 | 0.06464889
[5 empty] | 0.02222673 | 0.07003353 |  |  | 0.03526309 | 0.06862878 | 0.07738036 | 0.06868228 | 0.1220758 | 0.06535159
[5 empty] | 0.02221232 | 0.07078658 |  |  | 0.03505255 | 0.06936672 | 0.07761479 | 0.0694208 | 0.1234747 | 0.0660543
[5 empty] | 0.02019695 | 0.07153963 |  |  | 0.03524113 | 0.07010467 | 0.07764752 | 0.07015931 | 0.1238771 | 0.066757
[5 empty] | 0.02218064 | 0.07229268 |  |  | 0.03502885 | 0.07084261 | 0.07727856 | 0.07089783 | 0.1252805 | 0.06745971
[5 empty] | 0.02116342 | 0.07304573 |  |  | 0.03491574 | 0.07158055 | 0.07740792 | 0.07163635 | 0.1258823 | 0.06816241
[5 empty] | 0.02114534 | 0.07379878 |  |  | 0.03510182 | 0.0723185 | 0.07793561 | 0.07237487 | 0.1264799 | 0.06886512
[5 empty] | 0.02112642 | 0.07455182 |  |  | 0.03508711 | 0.07305644 | 0.07776164 | 0.07311339 | 0.1268708 | 0.06956782
[5 empty] | 0.02210671 | 0.07530487 |  |  | 0.03487164 | 0.07379439 | 0.07728602 | 0.07385191 | 0.1272526 | 0.07027053
[5 empty] | 0.02008623 | 0.07605792 |  |  | 0.03505543 | 0.07453233 | 0.07800876 | 0.07459043 | 0.1278226 | 0.07097323
[5 empty] | 0.02106502 | 0.07681097 |  |  | 0.0349385 | 0.07527027 | 0.07782987 | 0.07532895 | 0.1292783 | 0.07167594
[5 empty] | 0.02204311 | 0.07756402 |  |  | 0.03512088 | 0.07600822 | 0.07754936 | 0.07606747 | 0.1299173 | 0.07237864
[5 empty] | 0.02102054 | 0.07831707 |  |  | 0.03490259 | 0.07674616 | 0.07796725 | 0.07680599 | 0.1295368 | 0.07308135
[5 empty] | 0.02199735 | 0.07907012 |  |  | 0.03478366 | 0.0774841 | 0.07778354 | 0.07754451 | 0.1311345 | 0.07378406
[5 empty] | 0.02097356 | 0.07982317 |  |  | 0.0348641 | 0.07822205 | 0.07739825 | 0.07828302 | 0.1313077 | 0.07448676
[5 empty] | 0.01994921 | 0.08057621 |  |  | 0.03494395 | 0.07895999 | 0.07781138 | 0.07902154 | 0.1315539 | 0.07518947
[5 empty] | 0.02192434 | 0.08132926 |  |  | 0.03492322 | 0.07969794 | 0.07752294 | 0.07976006 | 0.1325706 | 0.07589217
[5 empty] | 0.02089897 | 0.08208231 |  |  | 0.03490193 | 0.08043588 | 0.07773295 | 0.08049858 | 0.1326553 | 0.07659488
[5 empty] | 0.02187316 | 0.08283536 |  |  | 0.03478012 | 0.08117382 | 0.07814142 | 0.0812371 | 0.1332054 | 0.07729758
[5 empty] | 0.02184692 | 0.08358841 |  |  | 0.03465781 | 0.08191177 | 0.07814835 | 0.08197562 | 0.1336184 | 0.07800029
[5 empty] | 0.02182029 | 0.08434146 |  |  | 0.03493501 | 0.08264971 | 0.07755376 | 0.08271414 | 0.1342917 | 0.07870299
[5 empty] | 0.02179331 | 0.08509451 |  |  | 0.03491176 | 0.08338766 | 0.07815766 | 0.08345266 | 0.1340228 | 0.0794057
[5 empty] | 0.02076601 | 0.08584756 |  |  | 0.03458807 | 0.0841256 | 0.07746005 | 0.08419118 | 0.1351091 | 0.0801084
[5 empty] | 0.01973842 | 0.0866006 |  |  | 0.03486398 | 0.08486354 | 0.07796096 | 0.0849297 | 0.1350482 | 0.08081111
[5 empty] | 0.0197094 | 0.08735365 |  |  | 0.03483949 | 0.08560149 | 0.07744108 | 0.08566822 | 0.1350374 | 0.08151381
[5 empty] | 0.02067642 | 0.0881067 |  |  | 0.03451406 | 0.08633943 | 0.07737291 | 0.08640673 | 0.1350743 | 0.08221652
[5 empty] | 0.02063956 | 0.08885975 |  |  | 0.03478496 | 0.08707737 | 0.07745909 | 0.08714525 | 0.1355563 | 0.08291922
[5 empty] | 0.02059895 | 0.0896128 |  |  | 0.03445186 | 0.08781532 | 0.07770255 | 0.08788377 | 0.1353807 | 0.08362193
[5 empty] | 0.02055472 | 0.09036585 |  |  | 0.03451482 | 0.08855326 | 0.07720624 | 0.08862229 | 0.1355219 | 0.08432463
[5 empty] | 0.01950703 | 0.0911189 |  |  | 0.03437388 | 0.08929121 | 0.0770731 | 0.08936081 | 0.1349658 | 0.08502734
[5 empty] | 0.01945601 | 0.09187195 |  |  | 0.03432907 | 0.09002915 | 0.07640608 | 0.09009933 | 0.1352167 | 0.08573005
[5 empty] | 0.0214018 | 0.09262499 |  |  | 0.03428046 | 0.09076709 | 0.0767081 | 0.09083785 | 0.1349792 | 0.08643275
[5 empty] | 0.01934455 | 0.09337804 |  |  | 0.03442807 | 0.09150504 | 0.07588213 | 0.09157637 | 0.1336579 | 0.08713546
[5 empty] | 0.01928439 | 0.09413109 |  |  | 0.03427196 | 0.09224298 | 0.0760311 | 0.09231489 | 0.1336573 | 0.08783816
[5 empty] | 0.01922147 | 0.09488414 |  |  | 0.03411218 | 0.09298093 | 0.07525795 | 0.09305341 | 0.1331818 | 0.08854087
[5 empty] | 0.02015592 | 0.09563719 |  |  | 0.03404875 | 0.09371887 | 0.07486562 | 0.09379193 | 0.132236 | 0.08924357
[5 empty] | 0.0210879 | 0.09639024 |  |  | 0.03418174 | 0.09445681 | 0.07445706 | 0.09453044 | 0.1313245 | 0.08994628
[5 empty] | 0.01901753 | 0.09714329 |  |  | 0.03391119 | 0.09519476 | 0.07413521 | 0.09526896 | 0.1314517 | 0.09064898
[5 empty] | 0.01994496 | 0.09789634 |  |  | 0.03413714 | 0.0959327 | 0.07410301 | 0.09600748 | 0.1301221 | 0.09135169
[5 empty] | 0.01887034 | 0.09864938 |  |  | 0.03405963 | 0.09667064 | 0.07346341 | 0.096746 | 0.1291403 | 0.09205439
[5 empty] | 0.0207938 | 0.09940243 |  |  | 0.03387871 | 0.09740859 | 0.07251934 | 0.09748452 | 0.1282109 | 0.0927571
[5 empty] | 0.02071548 | 0.1001555 |  |  | 0.03389442 | 0.09814653 | 0.07217375 | 0.09822304 | 0.1270382 | 0.0934598
[5 empty] | 0.02063552 | 0.1009085 |  |  | 0.03350682 | 0.09888448 | 0.07192958 | 0.09896156 | 0.1261269 | 0.09416251
[5 empty] | 0.02055407 | 0.1016616 |  |  | 0.03361593 | 0.09962242 | 0.07158977 | 0.09970008 | 0.1255814 | 0.09486521
[5 empty] | 0.01947127 | 0.1024146 |  |  | 0.03352182 | 0.1003604 | 0.07115727 | 0.1004386 | 0.1247063 | 0.09556792
[5 empty] | 0.01838726 | 0.1031677 |  |  | 0.03322452 | 0.1010983 | 0.07043502 | 0.1011771 | 0.123406 | 0.09627062
[5 empty] | 0.01830217 | 0.1039207 |  |  | 0.03322408 | 0.1018363 | 0.07042596 | 0.1019156 | 0.1221852 | 0.09697333
[5 empty] | 0.02021615 | 0.1046738 |  |  | 0.03312054 | 0.1025742 | 0.06973303 | 0.1026542 | 0.1212483 | 0.09767603
[5 empty] | 0.01812935 | 0.1054268 |  |  | 0.03311395 | 0.1033121 | 0.06985917 | 0.1033927 | 0.1193999 | 0.09837874
[5 empty] | 0.01804189 | 0.1061799 |  |  | 0.03310436 | 0.1040501 | 0.06940733 | 0.1041312 | 0.1187444 | 0.09908145
[5 empty] | 0.01895393 | 0.1069329 |  |  | 0.0328918 | 0.104788 | 0.06868045 | 0.1048697 | 0.1170865 | 0.09978415
[5 empty] | 0.0178656 | 0.107686 |  |  | 0.03277632 | 0.105526 | 0.06828147 | 0.1056082 | 0.1166305 | 0.1004869
[5 empty] | 0.01877705 | 0.108439 |  |  | 0.03245797 | 0.1062639 | 0.06821334 | 0.1063467 | 0.114481 | 0.1011896
[5 empty] | 0.01868841 | 0.1091921 |  |  | 0.03243679 | 0.1070019 | 0.06827899 | 0.1070853 | 0.1135426 | 0.1018923
[5 empty] | 0.01959956 | 0.1099451 |  |  | 0.03231283 | 0.1077398 | 0.06798138 | 0.1078238 | 0.1123198 | 0.102595
[5 empty] | 0.01850906 | 0.1106982 |  |  | 0.03208613 | 0.1084777 | 0.06732343 | 0.1085623 | 0.112017 | 0.1032977
[5 empty] | 0.01741669 | 0.1114512 |  |  | 0.03195673 | 0.1092157 | 0.0678081 | 0.1093008 | 0.1105389 | 0.1040004
[5 empty] | 0.01732246 | 0.1122043 |  |  | 0.03202469 | 0.1099536 | 0.06713832 | 0.1100393 | 0.1092899 | 0.1047031
[5 empty] | 0.01822638 | 0.1129573 |  |  | 0.03199004 | 0.1106916 | 0.0676169 | 0.1107779 | 0.1090745 | 0.1054058
[5 empty] | 0.01712846 | 0.1137104 |  |  | 0.03165283 | 0.1114295 | 0.06761925 | 0.1115164 | 0.1075972 | 0.1061085
[5 empty] | 0.01702869 | 0.1144634 |  |  | 0.03141286 | 0.1121675 | 0.06772586 | 0.1122549 | 0.1065627 | 0.1068112
[5 empty] | 0.01792711 | 0.1152165 |  |  | 0.03146138 | 0.1129054 | 0.06733696 | 0.1129934 | 0.1059753 | 0.1075139
[5 empty] | 0.0178237 | 0.1159695 |  |  | 0.03129423 | 0.1136434 | 0.06765278 | 0.1137319 | 0.1046397 | 0.1082166
[5 empty] | 0.01871848 | 0.1167226 |  |  | 0.03091166 | 0.1143813 | 0.06727356 | 0.1144705 | 0.1038603 | 0.1089193
[5 empty] | 0.01761147 | 0.1174756 |  |  | 0.0307139 | 0.1151192 | 0.06789953 | 0.115209 | 0.1032416 | 0.109622
[5 empty] | 0.01850266 | 0.1182287 |  |  | 0.03070121 | 0.1158572 | 0.06793092 | 0.1159475 | 0.102161 | 0.1103247
[5 empty] | 0.01839206 | 0.1189817 |  |  | 0.03027384 | 0.1165951 | 0.06766798 | 0.116686 | 0.1023845 | 0.1110274
[5 empty] | 0.0172797 | 0.1197347 |  |  | 0.03033202 | 0.1173331 | 0.06741092 | 0.1174245 | 0.1010121 | 0.1117301
[5 empty] | 0.01616556 | 0.1204878 |  |  | 0.02997602 | 0.118071 | 0.06746 | 0.1181631 | 0.1003439 | 0.1124328
[5 empty] | 0.01604967 | 0.1212408 |  |  | 0.02970607 | 0.118809 | 0.06771544 | 0.1189016 | 0.1000801 | 0.1131356
[5 empty] | 0.01593203 | 0.1219939 |  |  | 0.02942243 | 0.1195469 | 0.06787747 | 0.1196401 | 0.09962076 | 0.1138383
[5 empty] | 0.01681266 | 0.1227469 |  |  | 0.02922533 | 0.1202848 | 0.06774633 | 0.1203786 | 0.09906604 | 0.114541
[5 empty] | 0.01769155 | 0.1235 |  |  | 0.02871503 | 0.1210228 | 0.06792227 | 0.1211171 | 0.09821608 | 0.1152437
[5 empty] | 0.01656872 | 0.124253 |  |  | 0.02839178 | 0.1217607 | 0.0683055 | 0.1218557 | 0.09747098 | 0.1159464
[5 empty] | 0.01644417 | 0.1250061 |  |  | 0.02815582 | 0.1224987 | 0.06809626 | 0.1225942 | 0.09723088 | 0.1166491
[5 empty] | 0.01731792 | 0.1257591 |  |  | 0.0279074 | 0.1232366 | 0.06809479 | 0.1233327 | 0.09609591 | 0.1173518
[5 empty] | 0.01618997 | 0.1265122 |  |  | 0.02754676 | 0.1239746 | 0.06850133 | 0.1240712 | 0.09516619 | 0.1180545
[5 empty] | 0.01706034 | 0.1272652 |  |  | 0.02717415 | 0.1247125 | 0.0683161 | 0.1248097 | 0.09544186 | 0.1187572
[5 empty] | 0.01492903 | 0.1280183 |  |  | 0.02648983 | 0.1254505 | 0.06873934 | 0.1255482 | 0.09462303 | 0.1194599
[5 empty] | 0.01479604 | 0.1287713 |  |  | 0.02639403 | 0.1261884 | 0.06897129 | 0.1262868 | 0.09340984 | 0.1201626
[5 empty] | 0.0166614 | 0.1295244 |  |  | 0.02568701 | 0.1269263 | 0.06861218 | 0.1270253 | 0.09260242 | 0.1208653
[5 empty] | 0.0155251 | 0.1302774 |  |  | 0.02526901 | 0.1276643 | 0.06906224 | 0.1277638 | 0.09290089 | 0.121568
[5 empty] | 0.01538716 | 0.1310305 |  |  | 0.02514028 | 0.1284022 | 0.06932171 | 0.1285023 | 0.09240537 | 0.1222707
[5 empty] | 0.01524759 | 0.1317835 |  |  | 0.02470106 | 0.1291402 | 0.06969083 | 0.1292408 | 0.09181601 | 0.1229734
[5 empty] | 0.01510639 | 0.1325366 |  |  | 0.0242516 | 0.1298781 | 0.06966982 | 0.1299794 | 0.09063292 | 0.1236761
[5 empty] | 0.01596357 | 0.1332896 |  |  | 0.02379216 | 0.1306161 | 0.06945892 | 0.1307179 | 0.09025624 | 0.1243788
[5 empty] | 0.01481914 | 0.1340427 |  |  | 0.02302297 | 0.131354 | 0.06975837 | 0.1314564 | 0.08998608 | 0.1250815
[5 empty] | 0.01467311 | 0.1347957 |  |  | 0.02264429 | 0.1320919 | 0.07046839 | 0.1321949 | 0.08942259 | 0.1257842
[5 empty] | 0.01352549 | 0.1355488 |  |  | 0.02205636 | 0.1328299 | 0.07038924 | 0.1329334 | 0.08856588 | 0.126487
[5 empty] | 0.01337629 | 0.1363018 |  |  | 0.02185942 | 0.1335678 | 0.07082113 | 0.133672 | 0.08811608 | 0.1271897
[5 empty] | 0.01422551 | 0.1370549 |  |  | 0.02105374 | 0.1343058 | 0.0707643 | 0.1344105 | 0.08777333 | 0.1278924
[5 empty] | 0.01307317 | 0.1378079 |  |  | 0.02063954 | 0.1350437 | 0.07101899 | 0.135149 | 0.08623774 | 0.1285951
[5 empty] | 0.01491927 | 0.138561 |  |  | 0.02031708 | 0.1357817 | 0.07148544 | 0.1358875 | 0.08630946 | 0.1292978
[5 empty] | 0.01276382 | 0.139314 |  |  | 0.01968662 | 0.1365196 | 0.07156386 | 0.136626 | 0.08618859 | 0.1300005
[5 empty] | 0.01360683 | 0.1400671 |  |  | 0.01924838 | 0.1372576 | 0.07155451 | 0.1373646 | 0.08487528 | 0.1307032
[5 empty] | 0.01244832 | 0.1408201 |  |  | 0.01840263 | 0.1379955 | 0.07225762 | 0.1381031 | 0.08496965 | 0.1314059
[5 empty] | 0.01428828 | 0.1415732 |  |  | 0.0179496 | 0.1387334 | 0.07237341 | 0.1388416 | 0.08397183 | 0.1321086
[5 empty] | 0.01212673 | 0.1423262 |  |  | 0.01748955 | 0.1394714 | 0.07310212 | 0.1395801 | 0.08358194 | 0.1328113
[5 empty] | 0.01396367 | 0.1430793 |  |  | 0.01682272 | 0.1402093 | 0.072944 | 0.1403186 | 0.08330011 | 0.133514
[5 empty] | 0.01279912 | 0.1438323 |  |  | 0.01624937 | 0.1409473 | 0.07369926 | 0.1410571 | 0.08252648 | 0.1342167
[5 empty] | 0.01363308 | 0.1445854 |  |  | 0.01586972 | 0.1416852 | 0.07426815 | 0.1417957 | 0.08206116 | 0.1349194
[5 empty] | 0.01346556 | 0.1453384 |  |  | 0.01518405 | 0.1424232 | 0.0740509 | 0.1425342 | 0.08150429 | 0.1356221
[5 empty] | 0.01229657 | 0.1460915 |  |  | 0.01449258 | 0.1431611 | 0.07454775 | 0.1432727 | 0.081256 | 0.1363248
[5 empty] | 0.01312613 | 0.1468445 |  |  | 0.01409557 | 0.1438991 | 0.07495892 | 0.1440112 | 0.0813164 | 0.1370275
[5 empty] | 0.01195423 | 0.1475976 |  |  | 0.01339327 | 0.144637 | 0.07578466 | 0.1447497 | 0.08098564 | 0.1377302
[5 empty] | 0.01178088 | 0.1483506 |  |  | 0.01258592 | 0.1453749 | 0.0756252 | 0.1454883 | 0.07996383 | 0.1384329
[5 empty] | 0.01260611 | 0.1491036 |  |  | 0.01227376 | 0.1461129 | 0.07678077 | 0.1462268 | 0.0802511 | 0.1391356
[5 empty] | 0.0124299 | 0.1498567 |  |  | 0.01155706 | 0.1468508 | 0.0772516 | 0.1469653 | 0.07904759 | 0.1398384