## 1
Общество с ограниченной ответственностью "Инженерная геология" (ООО "ИнжГео") | [11 empty] | Общество с ограниченной ответственностью "Инженерная геология" (ООО "ИнжГео")
Юр. адрес: 117279, г. Москва, ул. Миклухо-Маклая, 36 а, этаж 5, пом. XXIII к. 76-84 | [11 empty] | Юр. адрес: 117279, г. Москва, ул. Миклухо-Маклая, 36 а, этаж 5, пом. XXIII к. 76-84 | [8 empty] | нагр |  |  | X0 | Y0 | R |  | нагр |  |  |  | X0 | Y0 | R | нагр |  |  |  | X0 | Y0 | R |  | нагр |  |  |  | X0 | Y0 | R
Телефон/факс +7 (495) 132-30-00, Адрес электронной почты inbox@inj-geo.ru | [11 empty] | Телефон/факс +7 (495) 132-30-00, Адрес электронной почты inbox@inj-geo.ru | [12 empty] | 0 | [7 empty] | 0 | [6 empty] | 0 | [7 empty] | 0
[21 empty] | девиатор | [6 empty] | девиатор | [6 empty] | девиатор | [7 empty] | девиатор
Испытательная лаборатория ООО «ИнжГео» | [11 empty] | Испытательная лаборатория ООО «ИнжГео» | [8 empty] | x0 | Угол | X | Y |  |  |  | x0 |  | Угол | X | Y |  |  | x0 |  | Угол | X | Y |  |  |  | x0 |  | Угол | X | Y
Адрес места осуществления деятельности лаборатории: г. Москва, просп. Вернадского, д. 51, стр. 1 | [11 empty] | Адрес места осуществления деятельности лаборатории: г. Москва, просп. Вернадского, д. 51, стр. 1 | [9 empty] | 0 | [7 empty] | 0 | [6 empty] | 0 | [7 empty] | 0
Телефон +7(910)4557682, E-mail: slg85@mail.ru | [11 empty] | Телефон +7(910)4557682, E-mail: slg85@mail.ru | [9 empty] | 5 | [7 empty] | 5 | [6 empty] | 5 | [7 empty] | 5
[22 empty] | 10 | [7 empty] | 10 | [6 empty] | 10 | [7 empty] | 10
[12 empty] | Протокол испытаний № 13-63/238 от 24-06-2023 | [9 empty] | 15 | [7 empty] | 15 | [6 empty] | 15 | [7 empty] | 15
[22 empty] | 20 | [7 empty] | 20 | [6 empty] | 20 | [7 empty] | 20
[12 empty] | Наименование и адрес заказчика: Переход трубопровода через р. Енисей | [9 empty] | 25 | [7 empty] | 25 | [6 empty] | 25 | [7 empty] | 25
[12 empty] | Наименование объекта: ООО Регионстрой | [9 empty] | 30 | [7 empty] | 30 | [6 empty] | 30 | [7 empty] | 30
Наименование используемого метода/методики: ГОСТ 12248.4-2020 | [11 empty] | Наименование используемого метода/методики: ГОСТ 12248.3-2020 | [9 empty] | 35 | [7 empty] | 35 | [6 empty] | 35 | [7 empty] | 35
Условия проведения испытания: температура окружающей среды (18 - 25)0С, влажность воздуха (40 - 75)% | [11 empty] | Условия проведения испытания: температура окружающей среды (18 - 25)0С, влажность воздуха (40 - 75)% | [9 empty] | 40 | [7 empty] | 40 | [6 empty] | 40 | [7 empty] | 40
[12 empty] | Дата получение объекта подлежащего испытаниям: 28-05-2023 | [9 empty] | 45 | [7 empty] | 45 | [6 empty] | 45 | [7 empty] | 45
[12 empty] | Дата испытания: 25.10.2022-19.11.2238 | [9 empty] | 50 | [7 empty] | 50 | [6 empty] | 50 | [7 empty] | 50
[22 empty] | 55 | [7 empty] | 55 | [6 empty] | 55 | [7 empty] | 55
Испытание грунтов методом трехосного сжатия | [11 empty] | Испытание грунтов методом трехосного сжатия | [9 empty] | 60 | [7 empty] | 60 | [6 empty] | 60 | [7 empty] | 60
[22 empty] | 65 | [7 empty] | 65 | [6 empty] | 65 | [7 empty] | 65
Лабораторный номер: | [6 empty] | We, д.е. = |  |  |  |  | Лабораторный номер: |  | 1273 |  |  |  | We, д.е. = | 0.4915231 |  |  | 70 | [7 empty] | 70 | [6 empty] | 70 | [7 empty] | 70
Номер скважины: | [6 empty] | ρ, г/см3 = |  |  |  |  | Номер скважины: |  | BH-130 |  |  |  | ρ, г/см3 = | 1.51 |  |  | 75 | [7 empty] | 75 | [6 empty] | 75 | [7 empty] | 75
Глубина отбора, м: | [6 empty] | ρs, г/см3 = |  |  |  |  | Глубина отбора, м: |  | 4.5 |  |  |  | ρs, г/см3 = | 2.72 |  |  | 80 | [7 empty] | 80 | [6 empty] | 80 | [7 empty] | 80
Наименование грунта: | [6 empty] | e, д.е. = |  |  |  |  | Наименование грунта: |  | Суглинок, после оттаивания текучий, тяжелый песчанистый |  |  |  | e, д.е. = | 1.686717 |  |  | 85 | [7 empty] | 85 | [6 empty] | 85 | [7 empty] | 85
Схема проведения опыта: | [6 empty] | IL, д.е. = |  |  |  |  | Схема проведения опыта: |  | КД |  |  |  | IL, д.е. = | 2.54 |  |  | 90 | [7 empty] | 90 | [6 empty] | 90 | [7 empty] | 90
[22 empty] | 95 | [7 empty] | 95 | [6 empty] | 95 | [7 empty] | 95
[22 empty] | 100 | [7 empty] | 100 | [6 empty] | 100 | [7 empty] | 100
Результаты испытаний | [11 empty] | Результаты испытаний | [9 empty] | 105 | [7 empty] | 105 | [6 empty] | 105 | [7 empty] | 105
[22 empty] | 110 | [7 empty] | 110 | [6 empty] | 110 | [7 empty] | 110
[22 empty] | 115 | [7 empty] | 115 | [6 empty] | 115 | [7 empty] | 115
[22 empty] | 120 | [7 empty] | 120 | [6 empty] | 120 | [7 empty] | 120
[22 empty] | 125 | [7 empty] | 125 | [6 empty] | 125 | [7 empty] | 125
[22 empty] | 130 | [7 empty] | 130 | [6 empty] | 130 | [7 empty] | 130
[22 empty] | 135 | [7 empty] | 135 | [6 empty] | 135 | [7 empty] | 135
[22 empty] | 140 | [7 empty] | 140 | [6 empty] | 140 | [7 empty] | 140
[22 empty] | 145 | [7 empty] | 145 | [6 empty] | 145 | [7 empty] | 145
[22 empty] | 150 | [7 empty] | 150 | [6 empty] | 150 | [7 empty] | 150
[22 empty] | 155 | [7 empty] | 155 | [6 empty] | 155 | [7 empty] | 155
[22 empty] | 160 | [7 empty] | 160 | [6 empty] | 160 | [7 empty] | 160
[22 empty] | 165 | [7 empty] | 165 | [6 empty] | 165 | [7 empty] | 165
[22 empty] | 170 | [7 empty] | 170 | [6 empty] | 170 | [7 empty] | 170
[22 empty] | 175 | [7 empty] | 175 | [6 empty] | 175 | [7 empty] | 175
[22 empty] | 180 | [7 empty] | 180 | [6 empty] | 180 | [7 empty] | 180
[13 empty] | Давление в камере, Мпа σ3 | Вертикальная нагрузка, Мпа σ1 | Поровое давление, Мпа u
| K0, д.е. | 0.7750489 |  |  |  |  | Коэфф. Точки | [5 empty] | 0.066591 | 0.1178176 | [5 empty] | 1 | [6 empty] | σ3,кПа | σ1,кПа | u, кПа |  |  |  | 4
| q_zg, МПа | 0.05161128 | [10 empty] | 0.166591 | 0.2758658 | [27 empty] | δ3, Мпа | δ1-δ3, МПа | δ1, МПа | δ1, КПа
|  |  | Модуль деформации, МПа: | [9 empty] | 0.266591 | 0.4339141 | [21 empty] | С, МПа:
|  |  | Е0= |  | Точки модуля (полное напр.), МПа |  |  |  | 0.05161128 | 0.08257805 | [25 empty] | φ, град:
|  |  | E50 = |  | qf (полное напр.), МПа |  |  |  | 0.08284855 | [26 empty] | E, Мпа
|  |  | Коэф. Поперечной деформации, ϑ = | [9 empty] | Эффективные значения угла внутреннего трения и удельного сцепления ϕ', С' | [13 empty] | x | 0
[13 empty] | ϕ', град. = | 13 | [12 empty] | y |  |  |  | С, кПа | φ,°
[13 empty] | С', МПа = | 0.005
| Исполнитель: | [6 empty] | Морозов Д.С. |  |  |  |  | Исполнитель: |  |  |  |  | Морозов Д.С.
| Начальник исп. лаборатории: | [6 empty] | Семиколенова Л.Г. |  |  |  |  | Начальник исп. лаборатории: |  |  |  |  | Семиколенова Л.Г.
Лист 1 , всего листов 2 | [11 empty] | Лист 2 , всего листов 2
Частичное воспроизведение протокола испытаний без письменного разрешения ООО «ИнжГео» ЗАПРЕЩАЕТСЯ | [11 empty] | Частичное воспроизведение протокола испытаний без письменного разрешения ООО «ИнжГео» ЗАПРЕЩАЕТСЯ
[5 empty] | второй график |  | первый график | [9 empty] | К Пуассона
dev50 | epsE50 | ind | devE0 | epsE0 | dev | eps | sigma |  | dev1 | eps1 | dev2 | eps2 | dev3 | eps3 |  | Глины
0.01625755 | 0.01009029 |  |  |  | 0 | 0 |  |  | 0 | 0 | 0 | 0 | 0 | 0 |  | < 0 | 0,20-0,30
ind |  |  |  |  | -0.001004988 | 0.0007626837 |  |  | 0.001522189 | 0.0007774607 | 0.004037084 | 0.0007336152 | 0.006521437 | 0.0007395808 |  | 0-0,25 | 0,30-0,38
2 |  |  |  |  | 0.003900301 | 0.001525367 |  |  | 0.003902747 | 0.001554921 | 0.008759387 | 0.00146723 | 0.01445335 | 0.001479162 |  | 0,25< | 0,38-0,45
E0 |  |  |  |  | 0.003652679 | 0.002288051 |  |  | 0.005710859 | 0.002332382 | 0.01318552 | 0.002200846 | 0.02126289 | 0.002218742 |  | Суглинки | 0,35-0,37
epsE0 | devE0 |  |  |  | 0.007741693 | 0.003363429 |  |  | 0.007715714 | 0.003109843 | 0.017409 | 0.002993386 | 0.02641722 | 0.002958323 |  | Пески и супеси | 0,30-0,35
0.003363429 | 0.007741693 |  |  |  | 0.008481204 | 0.003813419 |  |  | 0.009286497 | 0.003887304 | 0.01963602 | 0.003668076 | 0.0338835 | 0.003697904
[5 empty] | 0.007649536 | 0.004576102 |  |  | 0.011409 | 0.004956714 | 0.02252579 | 0.004401691 | 0.038409 | 0.004341883
График E50 |  | График E |  |  | 0.008724142 | 0.005338786 |  |  | 0.0117194 | 0.005442225 | 0.02603137 | 0.005135306 | 0.04251827 | 0.005177066
eps | q | sigma |  |  | 0.01072039 | 0.00610147 |  |  | 0.01292148 | 0.006219686 | 0.02877933 | 0.005868921 | 0.04633 | 0.005916646
Горизонтальная линия E50 |  | Касательная |  |  | 0.01065365 | 0.006864153 |  |  | 0.0140216 | 0.006997147 | 0.03179627 | 0.006602537 | 0.05092763 | 0.006656227
0 |  | a | b |  | 0.01053928 | 0.007626837 |  |  | 0.01533782 | 0.007774607 | 0.03380876 | 0.007336152 | 0.05487134 | 0.007395808
|  |  | 0 |  | 0.01439266 | 0.008389521 |  |  | 0.01618816 | 0.008552068 | 0.03654337 | 0.008069767 | 0.05842134 | 0.008135389
Вертикальная линия E50 |  | p1 и p2 |  |  | 0.01222916 | 0.009152204 |  |  | 0.01739068 | 0.009329529 | 0.0391267 | 0.008803382 | 0.06063779 | 0.00887497
| 0 | 0 |  |  | 0.01625755 | 0.01009029 |  |  | 0.01816342 | 0.01010699 | 0.04068533 | 0.009536997 | 0.0639809 | 0.00961455
[5 empty] | 0.01591971 | 0.01067757 |  |  | 0.01882442 | 0.01088445 | 0.04364582 | 0.01027061 | 0.06841086 | 0.01035413
Касательная линия E50 |  |  |  |  | 0.01581431 | 0.01144026 |  |  | 0.01999172 | 0.01166191 | 0.04563477 | 0.01100423 | 0.07088785 | 0.01109371
0 | 0 | Горизонтальная 1 |  |  | 0.01774043 | 0.01220294 |  |  | 0.02048336 | 0.01243937 | 0.04837876 | 0.01173784 | 0.07487206 | 0.01183329
[5 empty] | 0.01668973 | 0.01296562 |  |  | 0.02161739 | 0.01321683 | 0.05110436 | 0.01247146 | 0.07762369 | 0.01257287
Горизонтальная линия qкр |  |  |  |  | 0.01965391 | 0.01372831 |  |  | 0.02261186 | 0.01399429 | 0.05463742 | 0.01342088 | 0.08366153 | 0.01351055
Горизонтальная линия q |  | Горизонтальная 2 |  |  | 0.02062463 | 0.01449099 |  |  | 0.02338479 | 0.01477175 | 0.0559555 | 0.01393869 | 0.08674461 | 0.01405204
0 |  | 0 |  |  | 0.01959358 | 0.01525367 |  |  | 0.02561331 | 0.01589695 | 0.05878031 | 0.0146723 | 0.09032379 | 0.01479162
[5 empty] | 0.02355243 | 0.01601636 |  |  | 0.02617558 | 0.01632668 | 0.06266396 | 0.01540592 | 0.09595434 | 0.0155312
Вертикальная линия q |  |  |  |  | 0.02149285 | 0.01677904 |  |  | 0.02771459 | 0.01710414 | 0.06664816 | 0.01613953 | 0.1010383 | 0.01627078
| 0 |  |  |  | 0.02240654 | 0.01754173 |  |  | 0.02992973 | 0.0178816 | 0.06967457 | 0.01687315 | 0.1074776 | 0.01701036
[5 empty] | 0.02428516 | 0.01830441 |  |  | 0.03155213 | 0.01865906 | 0.0739849 | 0.01760676 | 0.1120744 | 0.01774994
[5 empty] | 0.02512039 | 0.01906709 |  |  | 0.03381293 | 0.01943652 | 0.07802082 | 0.01834038 | 0.1180306 | 0.01848952
[5 empty] | 0.02490391 | 0.01982978 |  |  | 0.03654324 | 0.02021398 | 0.08162401 | 0.01907399 | 0.1250482 | 0.0192291
[5 empty] | 0.0256274 | 0.02059246 |  |  | 0.03877419 | 0.02099144 | 0.08503618 | 0.01980761 | 0.1312293 | 0.01996868
[5 empty] | 0.02828253 | 0.02135514 |  |  | 0.0408369 | 0.0217689 | 0.088999 | 0.02054122 | 0.1355758 | 0.02070826
[5 empty] | 0.02886099 | 0.02211783 |  |  | 0.04296251 | 0.02254636 | 0.09255416 | 0.02127484 | 0.1408898 | 0.02144784
[5 empty] | 0.03035444 | 0.02288051 |  |  | 0.04498214 | 0.02332382 | 0.09484334 | 0.02200846 | 0.1460733 | 0.02218742
[5 empty] | 0.02975458 | 0.02364319 |  |  | 0.04692691 | 0.02410128 | 0.09790824 | 0.02274207 | 0.1503283 | 0.022927
[5 empty] | 0.03005307 | 0.02440588 |  |  | 0.04792796 | 0.02487874 | 0.1006905 | 0.02347569 | 0.1539568 | 0.02366659
[5 empty] | 0.02924159 | 0.02516856 |  |  | 0.0489164 | 0.0256562 | 0.1019319 | 0.0242093 | 0.1566607 | 0.02440617
[5 empty] | 0.02831183 | 0.02593125 |  |  | 0.04922337 | 0.02643366 | 0.103674 | 0.02494292 | 0.1594423 | 0.02514575
[5 empty] | 0.03128779 | 0.02669393 |  |  | 0.04951968 | 0.02721113 | 0.1040587 | 0.02567653 | 0.1596033 | 0.02588533
[5 empty] | 0.03121112 | 0.02745661 |  |  | 0.0492239 | 0.02798859 | 0.1049295 | 0.02641015 | 0.1599938 | 0.02662491
[5 empty] | 0.02908712 | 0.0282193 |  |  | 0.04885919 | 0.02876605 | 0.1050596 | 0.02714376 | 0.1600878 | 0.02736449
[5 empty] | 0.02892094 | 0.02898198 |  |  | 0.04883301 | 0.02954351 | 0.1042772 | 0.02787738 | 0.1595606 | 0.02810407
[5 empty] | 0.02971772 | 0.02974466 |  |  | 0.04845277 | 0.03032097 | 0.104391 | 0.02861099 | 0.1584497 | 0.02884365
[5 empty] | 0.02748263 | 0.03050735 |  |  | 0.04842592 | 0.03109843 | 0.1041101 | 0.02934461 | 0.1572929 | 0.02958323
[5 empty] | 0.0272208 | 0.03127003 |  |  | 0.0475599 | 0.03187589 | 0.1030431 | 0.03007822 | 0.1565276 | 0.03032281
[5 empty] | 0.02993739 | 0.03203272 |  |  | 0.04766212 | 0.03265335 | 0.102799 | 0.03081184 | 0.1547914 | 0.03106239
[5 empty] | 0.02763754 | 0.0327954 |  |  | 0.04674004 | 0.03343081 | 0.1026866 | 0.03154545 | 0.1530219 | 0.03180197
[5 empty] | 0.02832642 | 0.03355808 |  |  | 0.04640109 | 0.03420827 | 0.1014148 | 0.03227907 | 0.1517567 | 0.03254156
[5 empty] | 0.02900915 | 0.03432077 |  |  | 0.04615269 | 0.03498573 | 0.1012924 | 0.03301268 | 0.1491333 | 0.03328114
[5 empty] | 0.0256909 | 0.03508345 |  |  | 0.04570229 | 0.03576319 | 0.1005283 | 0.0337463 | 0.1480894 | 0.03402072
[5 empty] | 0.02537681 | 0.03584613 |  |  | 0.04505732 | 0.03654065 | 0.09953139 | 0.03447991 | 0.1459626 | 0.0347603
[5 empty] | 0.02807204 | 0.03660882 |  |  | 0.04472522 | 0.03731811 | 0.09851048 | 0.03521353 | 0.1435903 | 0.03549988
[5 empty] | 0.02778173 | 0.0373715 |  |  | 0.04431341 | 0.03809558 | 0.09757444 | 0.03594714 | 0.1427103 | 0.03623946
[5 empty] | 0.02651103 | 0.03813419 |  |  | 0.04382935 | 0.03887304 | 0.09663213 | 0.03668076 | 0.14036 | 0.03697904
[5 empty] | 0.02726509 | 0.03889687 |  |  | 0.04358045 | 0.0396505 | 0.09629241 | 0.03741437 | 0.138277 | 0.03771862
[5 empty] | 0.02604907 | 0.03965955 |  |  | 0.04317415 | 0.04042796 | 0.09506413 | 0.03814799 | 0.137399 | 0.0384582
[5 empty] | 0.0248681 | 0.04042224 |  |  | 0.0432179 | 0.04120542 | 0.09435614 | 0.0388816 | 0.1374635 | 0.03919778
[5 empty] | 0.02472734 | 0.04118492 |  |  | 0.04311912 | 0.04198288 | 0.09317732 | 0.03961522 | 0.1363082 | 0.03993736
[5 empty] | 0.02563194 | 0.0419476 |  |  | 0.04248525 | 0.04276034 | 0.09253652 | 0.04034883 | 0.1363704 | 0.04067694
[5 empty] | 0.02558705 | 0.04271029 |  |  | 0.04282372 | 0.0435378 | 0.09244259 | 0.04108245 | 0.1367653 | 0.04141652
[5 empty] | 0.02659787 | 0.04347297 |  |  | 0.04254392 | 0.04431526 | 0.09190439 | 0.04181606 | 0.1358937 | 0.04215611
[5 empty] | 0.02566493 | 0.04423565 |  |  | 0.04255097 | 0.04509272 | 0.09103078 | 0.04254968 | 0.1359254 | 0.04289569
[5 empty] | 0.02578353 | 0.04499834 |  |  | 0.04313734 | 0.04587018 | 0.09043061 | 0.0432833 | 0.1368443 | 0.04363527
[5 empty] | 0.02694876 | 0.04576102 |  |  | 0.04309498 | 0.04664764 | 0.08961276 | 0.04401691 | 0.1374344 | 0.04437485
[5 empty] | 0.02515572 | 0.04652371 |  |  | 0.04361586 | 0.0474251 | 0.09018606 | 0.04475053 | 0.1385796 | 0.04511443
[5 empty] | 0.02639952 | 0.04728639 |  |  | 0.04419192 | 0.04820256 | 0.08945939 | 0.04548414 | 0.1400639 | 0.04585401
[5 empty] | 0.02467526 | 0.04804907 |  |  | 0.04421511 | 0.04898003 | 0.08884159 | 0.04621776 | 0.1418713 | 0.04659359
[5 empty] | 0.02697803 | 0.04881176 |  |  | 0.0445774 | 0.04975749 | 0.08936047 | 0.04695137 | 0.1432856 | 0.04733317
[5 empty] | 0.02530295 | 0.04957444 |  |  | 0.04517073 | 0.05053495 | 0.08962651 | 0.04768499 | 0.1445909 | 0.04807275
[5 empty] | 0.02764511 | 0.05033712 |  |  | 0.04578707 | 0.05131241 | 0.090133 | 0.0484186 | 0.144971 | 0.04881233
[5 empty] | 0.02699961 | 0.05109981 |  |  | 0.04641836 | 0.05208987 | 0.09085225 | 0.04915222 | 0.14641 | 0.04955191
[5 empty] | 0.02636156 | 0.05186249 |  |  | 0.04695655 | 0.05286733 | 0.09165655 | 0.04988583 | 0.1487917 | 0.05029149
[5 empty] | 0.02672605 | 0.05262518 |  |  | 0.04769362 | 0.05364479 | 0.09271819 | 0.05061945 | 0.1507002 | 0.05103108
[5 empty] | 0.02808819 | 0.05338786 |  |  | 0.04822149 | 0.05442225 | 0.09370945 | 0.05135306 | 0.1519194 | 0.05177066
[5 empty] | 0.02944308 | 0.05415054 |  |  | 0.04823214 | 0.05519971 | 0.09570263 | 0.05208668 | 0.1538332 | 0.05251024
[5 empty] | 0.02978583 | 0.05491323 |  |  | 0.04901752 | 0.05597717 | 0.09697002 | 0.05282029 | 0.1552255 | 0.05324982
[5 empty] | 0.03011152 | 0.05567591 |  |  | 0.04946958 | 0.05675463 | 0.0976839 | 0.05355391 | 0.1566804 | 0.0539894
[5 empty] | 0.02841527 | 0.05643859 |  |  | 0.04968027 | 0.05753209 | 0.09901657 | 0.05428752 | 0.1577818 | 0.05472898
[5 empty] | 0.03169218 | 0.05720128 |  |  | 0.05044155 | 0.05830955 | 0.1013403 | 0.05502114 | 0.1598136 | 0.05546856
[5 empty] | 0.03093734 | 0.05796396 |  |  | 0.05044538 | 0.05908701 | 0.1021274 | 0.05575475 | 0.1600598 | 0.05620814
[5 empty] | 0.03014587 | 0.05872665 |  |  | 0.0509837 | 0.05986448 | 0.1038502 | 0.05648837 | 0.1620043 | 0.05694772
[5 empty] | 0.03131285 | 0.05948933 |  |  | 0.05064848 | 0.06064194 | 0.104681 | 0.05722198 | 0.1631311 | 0.0576873
[5 empty] | 0.0324334 | 0.06025201 |  |  | 0.05122661 | 0.0614194 | 0.1062919 | 0.0579556 | 0.1647242 | 0.05842688
[5 empty] | 0.03150261 | 0.0610147 |  |  | 0.05118101 | 0.06219686 | 0.1073554 | 0.05868921 | 0.1649674 | 0.05916646
[5 empty] | 0.03251511 | 0.06177738 |  |  | 0.05122822 | 0.06297432 | 0.1080437 | 0.05942283 | 0.1657447 | 0.05990604
[5 empty] | 0.02954301 | 0.06254006 |  |  | 0.05137383 | 0.06375178 | 0.1081292 | 0.06015644 | 0.1666401 | 0.06064563
[5 empty] | 0.03255981 | 0.06330275 |  |  | 0.05101783 | 0.06452924 | 0.108684 | 0.06089006 | 0.1673231 | 0.06138521
[5 empty] | 0.03257597 | 0.06406543 |  |  | 0.05096021 | 0.0653067 | 0.1092748 | 0.06162367 | 0.1672437 | 0.06212479
[5 empty] | 0.0325915 | 0.06482811 |  |  | 0.05130096 | 0.06608416 | 0.1084704 | 0.06235729 | 0.1672442 | 0.06286437
[5 empty] | 0.03260639 | 0.0655908 |  |  | 0.05134005 | 0.06686162 | 0.1087362 | 0.0630909 | 0.1673393 | 0.06360395
[5 empty] | 0.02962063 | 0.06635348 |  |  | 0.05127748 | 0.06763908 | 0.1092001 | 0.06382452 | 0.1672291 | 0.06434353
[5 empty] | 0.03063424 | 0.06711617 |  |  | 0.05151324 | 0.06841654 | 0.108662 | 0.06455814 | 0.1679133 | 0.06508311
[5 empty] | 0.0316472 | 0.06787885 |  |  | 0.05144731 | 0.069194 | 0.1090219 | 0.06529175 | 0.1676918 | 0.06582269
[5 empty] | 0.03065951 | 0.06864153 |  |  | 0.05147967 | 0.06997147 | 0.1095799 | 0.06602537 | 0.1679647 | 0.06656227
[5 empty] | 0.03267117 | 0.06940422 |  |  | 0.05151033 | 0.07074893 | 0.1089359 | 0.06675898 | 0.1673316 | 0.06730185
[5 empty] | 0.03068217 | 0.0701669 |  |  | 0.05133925 | 0.07152639 | 0.10939 | 0.0674926 | 0.1684926 | 0.06804143
[5 empty] | 0.03069252 | 0.07092958 |  |  | 0.05156644 | 0.07230385 | 0.1097423 | 0.06822621 | 0.1689475 | 0.06878101
[5 empty] | 0.02970222 | 0.07169227 |  |  | 0.05159187 | 0.07308131 | 0.1094926 | 0.06895983 | 0.1688962 | 0.0695206
[5 empty] | 0.03271125 | 0.07245495 |  |  | 0.05181553 | 0.07385877 | 0.1094411 | 0.06969344 | 0.1687386 | 0.07026018
[5 empty] | 0.02971962 | 0.07321764 |  |  | 0.05183742 | 0.07463623 | 0.1098877 | 0.07042706 | 0.1685745 | 0.07099976
[5 empty] | 0.03172732 | 0.07398032 |  |  | 0.05145751 | 0.07541369 | 0.1090325 | 0.07116067 | 0.169304 | 0.07173934
[5 empty] | 0.03173436 | 0.074743 |  |  | 0.0515758 | 0.07619115 | 0.1096756 | 0.07189429 | 0.1688267 | 0.07247892
[5 empty] | 0.02974073 | 0.07550569 |  |  | 0.05149227 | 0.07696861 | 0.1094168 | 0.0726279 | 0.1693427 | 0.0732185
[5 empty] | 0.03274642 | 0.07626837 |  |  | 0.05180691 | 0.07774607 | 0.1094563 | 0.07336152 | 0.1689518 | 0.07395808
[5 empty] | 0.03075144 | 0.07703105 |  |  | 0.05181971 | 0.07852353 | 0.110194 | 0.07409513 | 0.1687539 | 0.07469766
[5 empty] | 0.02975578 | 0.07779374 |  |  | 0.05173065 | 0.07930099 | 0.10933 | 0.07482875 | 0.169749 | 0.07543724
[5 empty] | 0.03075945 | 0.07855642 |  |  | 0.05183971 | 0.08007845 | 0.1102643 | 0.07556236 | 0.1699368 | 0.07617682
[5 empty] | 0.03276243 | 0.07931911 |  |  | 0.0519469 | 0.08085592 | 0.1094969 | 0.07629598 | 0.1699172 | 0.0769164
[5 empty] | 0.03076472 | 0.08008179 |  |  | 0.05185218 | 0.08163338 | 0.1103279 | 0.07702959 | 0.1688902 | 0.07765598
[5 empty] | 0.03276633 | 0.08084447 |  |  | 0.05175556 | 0.08241084 | 0.1103572 | 0.07776321 | 0.1692557 | 0.07839556
[5 empty] | 0.03076725 | 0.08160716 |  |  | 0.05185702 | 0.0831883 | 0.1101849 | 0.07849682 | 0.1703135 | 0.07913515
[5 empty] | 0.02976724 | 0.08236984 |  |  | 0.05155182 | 0.08396576 | 0.1095109 | 0.07923044 | 0.1703635 | 0.07987473
[5 empty] | 0.02975592 | 0.08313252 |  |  | 0.05162874 | 0.08474322 | 0.1100354 | 0.07996405 | 0.1692056 | 0.08061431
[5 empty] | 0.03072848 | 0.08389521 |  |  | 0.05158811 | 0.08552068 | 0.1098583 | 0.08069767 | 0.1701397 | 0.08135389
[5 empty] | 0.02968588 | 0.08465789 |  |  | 0.05133081 | 0.08629814 | 0.1101797 | 0.08143128 | 0.1699657 | 0.08209347
[5 empty] | 0.03162905 | 0.08542057 |  |  | 0.05135772 | 0.0870756 | 0.1096995 | 0.0821649 | 0.1694834 | 0.08283305
[5 empty] | 0.02955897 | 0.08618326 |  |  | 0.05166974 | 0.08785306 | 0.1101178 | 0.08289851 | 0.1699928 | 0.08357263
[5 empty] | 0.03047656 | 0.08694594 |  |  | 0.05146774 | 0.08863052 | 0.1101346 | 0.08363213 | 0.1707872 | 0.08431221
[5 empty] | 0.03038279 | 0.08770863 |  |  | 0.05105261 | 0.08940798 | 0.1096499 | 0.08436574 | 0.1706053 | 0.08505179
[5 empty] | 0.0292786 | 0.08847131 |  |  | 0.05112523 | 0.09018544 | 0.1096638 | 0.08509936 | 0.169236 | 0.08579137
[5 empty] | 0.02916495 | 0.08923399 |  |  | 0.05078649 | 0.0909629 | 0.1097762 | 0.08583298 | 0.1686846 | 0.08653095
[5 empty] | 0.03204278 | 0.08999668 |  |  | 0.05053726 | 0.09174037 | 0.1100872 | 0.08656659 | 0.1696559 | 0.08727053
[5 empty] | 0.03191304 | 0.09075936 |  |  | 0.05087844 | 0.09251783 | 0.1095968 | 0.08730021 | 0.1683552 | 0.08801012
[5 empty] | 0.02877669 | 0.09152204 |  |  | 0.05041091 | 0.09329529 | 0.1106051 | 0.08803382 | 0.1686876 | 0.0887497
[5 empty] | 0.03163468 | 0.09228473 |  |  | 0.05043556 | 0.09407275 | 0.1106119 | 0.08876744 | 0.168158 | 0.08948928
[5 empty] | 0.03048795 | 0.09304741 |  |  | 0.05025325 | 0.09485021 | 0.1098175 | 0.08950105 | 0.1666717 | 0.09022886
[5 empty] | 0.02833745 | 0.0938101 |  |  | 0.04986489 | 0.09562767 | 0.1099217 | 0.09023467 | 0.1658337 | 0.09096844
[5 empty] | 0.03018414 | 0.09457278 |  |  | 0.04977135 | 0.09640513 | 0.1106246 | 0.09096828 | 0.165549 | 0.09170802
[5 empty] | 0.03102897 | 0.09533546 |  |  | 0.04977352 | 0.09718259 | 0.1097262 | 0.0917019 | 0.1654229 | 0.0924476
[5 empty] | 0.02987288 | 0.09609815 |  |  | 0.04917228 | 0.09796005 | 0.1098249 | 0.09243551 | 0.1636603 | 0.09318718
[5 empty] | 0.03071683 | 0.09686083 |  |  | 0.04916851 | 0.09873751 | 0.1103764 | 0.09316913 | 0.1632664 | 0.09392676
[5 empty] | 0.02956177 | 0.09762351 |  |  | 0.04916311 | 0.09951497 | 0.1102636 | 0.09390274 | 0.1630462 | 0.09466634
[5 empty] | 0.02740864 | 0.0983862 |  |  | 0.04865695 | 0.1002924 | 0.1101899 | 0.09463636 | 0.1624049 | 0.09540592
[5 empty] | 0.0302584 | 0.09914888 |  |  | 0.04855091 | 0.1010699 | 0.1090589 | 0.09536997 | 0.1605475 | 0.0961455
[5 empty] | 0.03011199 | 0.09991157 |  |  | 0.04834589 | 0.1018474 | 0.1093742 | 0.09610359 | 0.1598791 | 0.09688508
[5 empty] | 0.02797038 | 0.1006742 |  |  | 0.04834276 | 0.1026248 | 0.1094393 | 0.0968372 | 0.1596049 | 0.09762467
[5 empty] | 0.0268345 | 0.1014369 |  |  | 0.04814242 | 0.1034023 | 0.1088577 | 0.09757082 | 0.1580298 | 0.09836425
[5 empty] | 0.02970531 | 0.1021996 |  |  | 0.04784573 | 0.1041797 | 0.1082329 | 0.09830443 | 0.1567591 | 0.09910383
[5 empty] | 0.02958376 | 0.1029623 |  |  | 0.04775359 | 0.1049572 | 0.1077685 | 0.09903805 | 0.1568977 | 0.09984341
[5 empty] | 0.02847079 | 0.103725 |  |  | 0.04726689 | 0.1057347 | 0.107568 | 0.09977166 | 0.1550508 | 0.100583
[5 empty] | 0.02836737 | 0.1044877 |  |  | 0.0473865 | 0.1065121 | 0.1067349 | 0.1005053 | 0.1558235 | 0.1013226
[5 empty] | 0.02627443 | 0.1052504 |  |  | 0.0471133 | 0.1072896 | 0.1059728 | 0.1012389 | 0.1544208 | 0.1020622
[5 empty] | 0.02819293 | 0.106013 |  |  | 0.04654819 | 0.108067 | 0.1055853 | 0.1019725 | 0.1539479 | 0.1028017
[5 empty] | 0.02612383 | 0.1067757 |  |  | 0.04669205 | 0.1088445 | 0.1048757 | 0.1027061 | 0.1532098 | 0.1035413
[5 empty] | 0.02906806 | 0.1075384 |  |  | 0.04664576 | 0.109622 | 0.1045478 | 0.1034397 | 0.1514117 | 0.1042809
[5 empty] | 0.02602658 | 0.1083011 |  |  | 0.0462102 | 0.1103994 | 0.1033049 | 0.1041734 | 0.1508586 | 0.1050205
[5 empty] | 0.02600034 | 0.1090638 |  |  | 0.04618627 | 0.1111769 | 0.1031507 | 0.104907 | 0.1508555 | 0.1057601
[5 empty] | 0.02899029 | 0.1098265 |  |  | 0.04627483 | 0.1119543 | 0.1021887 | 0.1056406 | 0.1495077 | 0.1064996
[5 empty] | 0.02599022 | 0.1105891 |  |  | 0.04627664 | 0.1127318 | 0.1021223 | 0.1063742 | 0.1491202 | 0.1072392
[5 empty] | 0.02899028 | 0.1113518 |  |  | 0.04598367 | 0.1135093 | 0.1007552 | 0.1071078 | 0.1486981 | 0.1079788
[5 empty] | 0.02799045 | 0.1121145 |  |  | 0.04569096 | 0.1142867 | 0.1004909 | 0.1078414 | 0.1485464 | 0.1087184
[5 empty] | 0.02799079 | 0.1128772 |  |  | 0.04579856 | 0.1150642 | 0.09953285 | 0.108575 | 0.1486703 | 0.109458
[5 empty] | 0.02799135 | 0.1136399 |  |  | 0.0455065 | 0.1158416 | 0.09868465 | 0.1093087 | 0.1483748 | 0.1101975
[5 empty] | 0.02799219 | 0.1144026 |  |  | 0.04551485 | 0.1166191 | 0.09854982 | 0.1100423 | 0.1478651 | 0.1109371
[5 empty] | 0.02799338 | 0.1151652 |  |  | 0.04562363 | 0.1173966 | 0.09823189 | 0.1107759 | 0.1480421 | 0.1116767
[5 empty] | 0.02899496 | 0.1159279 |  |  | 0.0454329 | 0.118174 | 0.0972341 | 0.1115095 | 0.1482421 | 0.1124163
[5 empty] | 0.026997 | 0.1166906 |  |  | 0.04524271 | 0.1189515 | 0.09623983 | 0.1122431 | 0.1476421 | 0.1131559
[5 empty] | 0.02599955 | 0.1174533 |  |  | 0.04495309 | 0.119729 | 0.09573795 | 0.1129767 | 0.1479422 | 0.1138954
[5 empty] | 0.02800267 | 0.118216 |  |  | 0.0450641 | 0.1205064 | 0.09572847 | 0.1137104 | 0.1486425 | 0.114635
[5 empty] | 0.02600642 | 0.1189787 |  |  | 0.04507578 | 0.1212839 | 0.09431139 | 0.114444 | 0.1476429 | 0.1153746
[5 empty] | 0.02901086 | 0.1197413 |  |  | 0.04508819 | 0.1220613 | 0.09368671 | 0.1151776 | 0.1483434 | 0.1161142
[5 empty] | 0.02601604 | 0.120504 |  |  | 0.04510135 | 0.1228388 | 0.09295445 | 0.1159112 | 0.1481441 | 0.1168538
[5 empty] | 0.02702202 | 0.1212667 |  |  | 0.04491533 | 0.1236163 | 0.09231461 | 0.1166448 | 0.1490451 | 0.1175933
[5 empty] | 0.02702886 | 0.1220294 |  |  | 0.04483016 | 0.1243937 | 0.09266719 | 0.1173784 | 0.1480464 | 0.1183329
[5 empty] | 0.02603662 | 0.1227921 |  |  | 0.04434589 | 0.1251712 | 0.0912122 | 0.118112 | 0.1482479 | 0.1190725
[5 empty] | 0.02904535 | 0.1235548 |  |  | 0.04426258 | 0.1259486 | 0.09034965 | 0.1188457 | 0.1483498 | 0.1198121
[5 empty] | 0.02805512 | 0.1243174 |  |  | 0.04468025 | 0.1267261 | 0.09067955 | 0.1195793 | 0.1485521 | 0.1205517
[5 empty] | 0.02706597 | 0.1250801 |  |  | 0.04449897 | 0.1275036 | 0.0898019 | 0.1203129 | 0.1480547 | 0.1212913
[5 empty] | 0.02707797 | 0.1258428 |  |  | 0.04451877 | 0.128281 | 0.0885167 | 0.1210465 | 0.1489578 | 0.1220308
[5 empty] | 0.02709118 | 0.1266055 |  |  | 0.04393971 | 0.1290585 | 0.08862397 | 0.1217801 | 0.1491614 | 0.1227704
[5 empty] | 0.02910565 | 0.1273682 |  |  | 0.04416182 | 0.1298359 | 0.08772371 | 0.1225137 | 0.1476654 | 0.12351
[5 empty] | 0.02612144 | 0.1281309 |  |  | 0.04378516 | 0.1306134 | 0.08631593 | 0.1232473 | 0.14787 | 0.1242496
[5 empty] | 0.02713861 | 0.1288935 |  |  | 0.04380977 | 0.1313909 | 0.08610063 | 0.123981 | 0.1484751 | 0.1249892
[5 empty] | 0.02615721 | 0.1296562 |  |  | 0.0437357 | 0.1321683 | 0.08487782 | 0.1247146 | 0.1481808 | 0.1257287
[5 empty] | 0.0281773 | 0.1304189 |  |  | 0.04386299 | 0.1329458 | 0.0846475 | 0.1254482 | 0.1480871 | 0.1264683
[5 empty] | 0.02619895 | 0.1311816 |  |  | 0.04379169 | 0.1337232 | 0.08370969 | 0.1261818 | 0.1480941 | 0.1272079
[5 empty] | 0.0282222 | 0.1319443 |  |  | 0.04372184 | 0.1345007 | 0.08266438 | 0.1269154 | 0.1486018 | 0.1279475
[5 empty] | 0.02924713 | 0.132707 |  |  | 0.04345349 | 0.1352782 | 0.08221159 | 0.127649 | 0.1485102 | 0.1286871
[5 empty] | 0.02927377 | 0.1334696 |  |  | 0.0437867 | 0.1360556 | 0.08105132 | 0.1283827 | 0.1485194 | 0.1294266
[5 empty] | 0.0263022 | 0.1342323 |  |  | 0.04342149 | 0.1368331 | 0.08128357 | 0.1291163 | 0.1482293 | 0.1301662
[5 empty] | 0.02733246 | 0.134995 |  |  | 0.04315792 | 0.1376105 | 0.08050836 | 0.1298499 | 0.1490401 | 0.1309058
[5 empty] | 0.02736462 | 0.1357577 |  |  | 0.04359604 | 0.138388 | 0.0793257 | 0.1305835 | 0.1491517 | 0.1316454
[5 empty] | 0.02739874 | 0.1365204 |  |  | 0.04353589 | 0.1391655 | 0.07883557 | 0.1313171 | 0.1485642 | 0.132385
[5 empty] | 0.02743487 | 0.1372831 |  |  | 0.04327752 | 0.1399429 | 0.077438 | 0.1320507 | 0.1492776 | 0.1331245
[5 empty] | 0.02647306 | 0.1380458 |  |  | 0.04312096 | 0.1407204 | 0.07703299 | 0.1327843 | 0.148292 | 0.1338641
[5 empty] | 0.02851339 | 0.1388084 |  |  | 0.04296628 | 0.1414979 | 0.07592054 | 0.133518 | 0.1489074 | 0.1346037
[5 empty] | 0.0275559 | 0.1395711 |  |  | 0.04321352 | 0.1422753 | 0.07560067 | 0.1342516 | 0.1483237 | 0.1353433
[5 empty] | 0.02760065 | 0.1403338 |  |  | 0.04306271 | 0.1430528 | 0.07407337 | 0.1349852 | 0.1483411 | 0.1360829
[5 empty] | 0.0286477 | 0.1410965 |  |  | 0.04321391 | 0.1438302 | 0.07343866 | 0.1357188 | 0.1486596 | 0.1368224
[5 empty] | 0.02769711 | 0.1418592 |  |  | 0.04296717 | 0.1446077 | 0.07249654 | 0.1364524 | 0.1489792 | 0.137562
[5 empty] | 0.02874893 | 0.1426219 |  |  | 0.04262253 | 0.1453852 | 0.07194702 | 0.137186 | 0.1479999 | 0.1383016
[5 empty] | 0.02680323 | 0.1433845 |  |  | 0.04308003 | 0.1461626 | 0.0708901 | 0.1379197 | 0.1479218 | 0.1390412
[5 empty] | 0.02786006 | 0.1441472 |  |  | 0.04293972 | 0.1469401 | 0.07042579 | 0.1386533 | 0.1489449 | 0.1397808
[5 empty] | 0.02791947 | 0.1449099 |  |  | 0.04250165 | 0.1477175 | 0.06935409 | 0.1393869 | 0.1492693 | 0.1405204
[5 empty] | 0.02898154 | 0.1456726 |  |  | 0.04286586 | 0.148495 | 0.06837502 | 0.1401205 | 0.1481949 | 0.1412599
[5 empty] | 0.0280463 | 0.1464353 |  |  | 0.04273241 | 0.1492725 | 0.06718858 | 0.1408541 | 0.1488218 | 0.1419995
[5 empty] | 0.02911383 | 0.147198 |  |  | 0.04290132 | 0.1500499 | 0.06689477 | 0.1415877 | 0.1480501 | 0.1427391
[5 empty] | 0.02718417 | 0.1479606 |  |  | 0.04267267 | 0.1508274 | 0.06539361 | 0.1423213 | 0.1491797 | 0.1434787
[5 empty] | 0.0282574 | 0.1487233 |  |  | 0.04234647 | 0.1516048 | 0.06528509 | 0.143055 | 0.1492107 | 0.1442183
[5 empty] | 0.03033355 | 0.149486 |  |  | 0.0423228 | 0.1523823 | 0.06336923 | 0.1437886 | 0.1495432 | 0.1449578
[5 empty] | 0.0304127 | 0.1502487 |  |  | 0.04240168 | 0.1531598 | 0.06344603 | 0.1445222 | 0.1480771 | 0.1456974
[5 empty] | 0.0284949 | 0.1510114 |  |  | 0.04228317 | 0.1539372 | 0.06251549 | 0.1452558 | 0.1497126 | 0.146437
[5 empty] | 0.0295802 | 0.1517741 |  |  | 0.04266731 | 0.1547147 | 0.06107763 | 0.1459894 | 0.1487495 | 0.1471766