## 1
Общество с ограниченной ответственностью "Инженерная геология" (ООО "ИнжГео") | [11 empty] | Общество с ограниченной ответственностью "Инженерная геология" (ООО "ИнжГео")
Юр. адрес: 117279, г. Москва, ул. Миклухо-Маклая, 36 а, этаж 5, пом. XXIII к. 76-84 | [11 empty] | Юр. адрес: 117279, г. Москва, ул. Миклухо-Маклая, 36 а, этаж 5, пом. XXIII к. 76-84 | [8 empty] | нагр |  |  | X0 | Y0 | R |  | нагр |  |  |  | X0 | Y0 | R | нагр |  |  |  | X0 | Y0 | R |  | нагр |  |  |  | X0 | Y0 | R
Телефон/факс +7 (495) 132-30-00, Адрес электронной почты inbox@inj-geo.ru | [11 empty] | Телефон/факс +7 (495) 132-30-00, Адрес электронной почты inbox@inj-geo.ru | [12 empty] | 0 | [7 empty] | 0 | [6 empty] | 0 | [7 empty] | 0
[21 empty] | девиатор | [6 empty] | девиатор | [6 empty] | девиатор | [7 empty] | девиатор
Испытательная лаборатория ООО «ИнжГео» | [11 empty] | Испытательная лаборатория ООО «ИнжГео» | [8 empty] | x0 | Угол | X | Y |  |  |  | x0 |  | Угол | X | Y |  |  | x0 |  | Угол | X | Y |  |  |  | x0 |  | Угол | X | Y
Адрес места осуществления деятельности лаборатории: г. Москва, просп. Вернадского, д. 51, стр. 1 | [11 empty] | Адрес места осуществления деятельности лаборатории: г. Москва, просп. Вернадского, д. 51, стр. 1 | [9 empty] | 0 | [7 empty] | 0 | [6 empty] | 0 | [7 empty] | 0
Телефон +7(910)4557682, E-mail: slg85@mail.ru | [11 empty] | Телефон +7(910)4557682, E-mail: slg85@mail.ru | [9 empty] | 5 | [7 empty] | 5 | [6 empty] | 5 | [7 empty] | 5
[22 empty] | 10 | [7 empty] | 10 | [6 empty] | 10 | [7 empty] | 10
[12 empty] | Протокол испытаний № 13-63/241 от 27-06-2023 | [9 empty] | 15 | [7 empty] | 15 | [6 empty] | 15 | [7 empty] | 15
[22 empty] | 20 | [7 empty] | 20 | [6 empty] | 20 | [7 empty] | 20
[12 empty] | Наименование и адрес заказчика: Переход трубопровода через р. Енисей | [9 empty] | 25 | [7 empty] | 25 | [6 empty] | 25 | [7 empty] | 25
[12 empty] | Наименование объекта: ООО Регионстрой | [9 empty] | 30 | [7 empty] | 30 | [6 empty] | 30 | [7 empty] | 30
Наименование используемого метода/методики: ГОСТ 12248.4-2020 | [11 empty] | Наименование используемого метода/методики: ГОСТ 12248.3-2020 | [9 empty] | 35 | [7 empty] | 35 | [6 empty] | 35 | [7 empty] | 35
Условия проведения испытания: температура окружающей среды (18 - 25)0С, влажность воздуха (40 - 75)% | [11 empty] | Условия проведения испытания: температура окружающей среды (18 - 25)0С, влажность воздуха (40 - 75)% | [9 empty] | 40 | [7 empty] | 40 | [6 empty] | 40 | [7 empty] | 40
[12 empty] | Дата получение объекта подлежащего испытаниям: 31-05-2023 | [9 empty] | 45 | [7 empty] | 45 | [6 empty] | 45 | [7 empty] | 45
[12 empty] | Дата испытания: 25.10.2022-19.11.2241 | [9 empty] | 50 | [7 empty] | 50 | [6 empty] | 50 | [7 empty] | 50
[22 empty] | 55 | [7 empty] | 55 | [6 empty] | 55 | [7 empty] | 55
Испытание грунтов методом трехосного сжатия | [11 empty] | Испытание грунтов методом трехосного сжатия | [9 empty] | 60 | [7 empty] | 60 | [6 empty] | 60 | [7 empty] | 60
[22 empty] | 65 | [7 empty] | 65 | [6 empty] | 65 | [7 empty] | 65
Лабораторный номер: | [6 empty] | We, д.е. = |  |  |  |  | Лабораторный номер: |  | 1276 |  |  |  | We, д.е. = | 0.558375988 |  |  | 70 | [7 empty] | 70 | [6 empty] | 70 | [7 empty] | 70
Номер скважины: | [6 empty] | ρ, г/см3 = |  |  |  |  | Номер скважины: |  | BH-132 |  |  |  | ρ, г/см3 = | 1.62 |  |  | 75 | [7 empty] | 75 | [6 empty] | 75 | [7 empty] | 75
Глубина отбора, м: | [6 empty] | ρs, г/см3 = |  |  |  |  | Глубина отбора, м: |  | 3.6 |  |  |  | ρs, г/см3 = | 2.73 |  |  | 80 | [7 empty] | 80 | [6 empty] | 80 | [7 empty] | 80
Наименование грунта: | [6 empty] | e, д.е. = |  |  |  |  | Наименование грунта: |  | Суглинок, после оттаивания текучий, легкий пылеватый |  |  |  | e, д.е. = | 1.626152 |  |  | 85 | [7 empty] | 85 | [6 empty] | 85 | [7 empty] | 85
Схема проведения опыта: | [6 empty] | IL, д.е. = |  |  |  |  | Схема проведения опыта: |  | КД |  |  |  | IL, д.е. = | 3.161 |  |  | 90 | [7 empty] | 90 | [6 empty] | 90 | [7 empty] | 90
[22 empty] | 95 | [7 empty] | 95 | [6 empty] | 95 | [7 empty] | 95
[22 empty] | 100 | [7 empty] | 100 | [6 empty] | 100 | [7 empty] | 100
Результаты испытаний | [11 empty] | Результаты испытаний | [9 empty] | 105 | [7 empty] | 105 | [6 empty] | 105 | [7 empty] | 105
[22 empty] | 110 | [7 empty] | 110 | [6 empty] | 110 | [7 empty] | 110
[22 empty] | 115 | [7 empty] | 115 | [6 empty] | 115 | [7 empty] | 115
[22 empty] | 120 | [7 empty] | 120 | [6 empty] | 120 | [7 empty] | 120
[22 empty] | 125 | [7 empty] | 125 | [6 empty] | 125 | [7 empty] | 125
[22 empty] | 130 | [7 empty] | 130 | [6 empty] | 130 | [7 empty] | 130
[22 empty] | 135 | [7 empty] | 135 | [6 empty] | 135 | [7 empty] | 135
[22 empty] | 140 | [7 empty] | 140 | [6 empty] | 140 | [7 empty] | 140
[22 empty] | 145 | [7 empty] | 145 | [6 empty] | 145 | [7 empty] | 145
[22 empty] | 150 | [7 empty] | 150 | [6 empty] | 150 | [7 empty] | 150
[22 empty] | 155 | [7 empty] | 155 | [6 empty] | 155 | [7 empty] | 155
[22 empty] | 160 | [7 empty] | 160 | [6 empty] | 160 | [7 empty] | 160
[22 empty] | 165 | [7 empty] | 165 | [6 empty] | 165 | [7 empty] | 165
[22 empty] | 170 | [7 empty] | 170 | [6 empty] | 170 | [7 empty] | 170
[22 empty] | 175 | [7 empty] | 175 | [6 empty] | 175 | [7 empty] | 175
[22 empty] | 180 | [7 empty] | 180 | [6 empty] | 180 | [7 empty] | 180
[13 empty] | Давление в камере, Мпа σ3 | Вертикальная нагрузка, Мпа σ1 | Поровое давление, Мпа u
| K0, д.е. | 0.7580781 |  |  |  |  | Коэфф. Точки | [5 empty] | 1 | 1.666409 | [5 empty] | 1 | [6 empty] | σ3,кПа | σ1,кПа | u, кПа |  |  |  | 4
| q_zg, МПа | 0.7580781 | [10 empty] | 1.1 | 1.830234 | [27 empty] | δ3, Мпа | δ1-δ3, МПа | δ1, МПа | δ1, КПа
|  |  | Модуль деформации, МПа: | [9 empty] | 1.2 | 1.994059 | [21 empty] | С, МПа:
|  |  | Е0= |  | Точки модуля (полное напр.), МПа |  |  |  | 0.7580781 | 1.212925 | [25 empty] | φ, град:
|  |  | E50 = |  | qf (полное напр.), МПа |  |  |  | 1.409362 | [26 empty] | E, Мпа
|  |  | Коэф. Поперечной деформации, ϑ = | [9 empty] | Эффективные значения угла внутреннего трения и удельного сцепления ϕ', С' | [13 empty] | x | 0
[13 empty] | ϕ', град. = | 14 | [12 empty] | y |  |  |  | С, кПа | φ,°
[13 empty] | С', МПа = | 0.011
| Исполнитель: | [6 empty] | Морозов Д.С. |  |  |  |  | Исполнитель: |  |  |  |  | Морозов Д.С.
| Начальник исп. лаборатории: | [6 empty] | Семиколенова Л.Г. |  |  |  |  | Начальник исп. лаборатории: |  |  |  |  | Семиколенова Л.Г.
Лист 1 , всего листов 2 | [11 empty] | Лист 2 , всего листов 2
Частичное воспроизведение протокола испытаний без письменного разрешения ООО «ИнжГео» ЗАПРЕЩАЕТСЯ | [11 empty] | Частичное воспроизведение протокола испытаний без письменного разрешения ООО «ИнжГео» ЗАПРЕЩАЕТСЯ
[5 empty] | второй график |  | первый график | [9 empty] | К Пуассона
dev50 | epsE50 | ind | devE0 | epsE0 | dev | eps | sigma |  | dev1 | eps1 | dev2 | eps2 | dev3 | eps3 |  | Глины
0.4093622 | 0.01032968 |  |  |  | 0 | 0 |  |  | 0 | 0 | 0 | 0 | 0 | 0 |  | < 0 | 0,20-0,30
ind |  |  |  |  | -0.01260127 | 0.0007554831 |  |  | 0.05046624 | 0.0007497975 | 0.029 | 0.0004246271 | 0.06744458 | 0.0007485045 |  | 0-0,25 | 0,30-0,38
2 |  |  |  |  | 0.1059148 | 0.001510966 |  |  | 0.1036853 | 0.001499595 | 0.08088386 | 0.001502641 | 0.128 | 0.001538047 |  | 0,25< | 0,38-0,45
E0 |  |  |  |  | 0.1196655 | 0.002266449 |  |  | 0.128 | 0.001937939 | 0.1215776 | 0.002253962 | 0.1638767 | 0.002245514 |  | Суглинки | 0,35-0,37
epsE0 | devE0 |  |  |  | 0.1397682 | 0.003021932 |  |  | 0.1722081 | 0.00299919 | 0.1538314 | 0.003005282 | 0.2062849 | 0.002994018 |  | Пески и супеси | 0,30-0,35
0.003443225 | 0.2274234 |  |  |  | 0.2274234 | 0.003443225 |  |  | 0.2004453 | 0.003748988 | 0.1909382 | 0.003756603 | 0.2410167 | 0.003742523
[5 empty] | 0.2062538 | 0.004532899 |  |  | 0.2257084 | 0.004498785 | 0.2202909 | 0.004507923 | 0.2795231 | 0.004491027
График E50 |  | График E |  |  | 0.289334 | 0.005288382 |  |  | 0.2505774 | 0.005248583 | 0.2495826 | 0.005259244 | 0.3106553 | 0.005239532
eps | q | sigma |  |  | 0.2959836 | 0.006043865 |  |  | 0.2760324 | 0.00599838 | 0.2755062 | 0.006010564 | 0.3323643 | 0.005988036
Горизонтальная линия E50 |  | Касательная |  |  | 0.2996067 | 0.006799348 |  |  | 0.2947533 | 0.006748178 | 0.3026546 | 0.006761885 | 0.3631012 | 0.006736541
0 |  | a | b |  | 0.3026076 | 0.007554831 |  |  | 0.3087203 | 0.007497975 | 0.3301209 | 0.007513206 | 0.3780171 | 0.007485045
|  |  | 0 |  | 0.3473906 | 0.008310314 |  |  | 0.3332046 | 0.008407948 | 0.346498 | 0.008264526 | 0.3970297 | 0.007951177
Вертикальная линия E50 |  | p1 и p2 |  |  | 0.3453597 | 0.009065797 |  |  | 0.3416836 | 0.00899757 | 0.3651172 | 0.008910267 | 0.4159427 | 0.008982054
| 0 | 0 |  |  | 0.3939193 | 0.00982128 |  |  | 0.3534941 | 0.009747368 | 0.3779896 | 0.009767167 | 0.4312774 | 0.009730559
[5 empty] | 0.4093622 | 0.01032968 |  |  | 0.3716735 | 0.01049717 | 0.3957989 | 0.01051849 | 0.449882 | 0.01047906
Касательная линия E50 |  |  |  |  | 0.3792258 | 0.01133225 |  |  | 0.3798072 | 0.01124696 | 0.4102174 | 0.01126981 | 0.4688432 | 0.01122757
0 | 0 | Горизонтальная 1 |  |  | 0.386165 | 0.01208773 |  |  | 0.3960807 | 0.01199676 | 0.4281297 | 0.01202113 | 0.4820475 | 0.01197607
[5 empty] | 0.4052479 | 0.01284321 |  |  | 0.4106794 | 0.01274656 | 0.4396205 | 0.01277245 | 0.4960817 | 0.01272458
Горизонтальная линия qкр |  |  |  |  | 0.4454352 | 0.0135987 |  |  | 0.425689 | 0.01349636 | 0.4577744 | 0.01352377 | 0.5156323 | 0.01347308
Горизонтальная линия q |  | Горизонтальная 2 |  |  | 0.4906879 | 0.01435418 |  |  | 0.4382948 | 0.01424615 | 0.4738761 | 0.01427509 | 0.5335861 | 0.01422159
0 |  | 0 |  |  | 0.4769669 | 0.01510966 |  |  | 0.4480824 | 0.01499595 | 0.4897103 | 0.01502641 | 0.5430295 | 0.01497009
[5 empty] | 0.4622329 | 0.01586515 |  |  | 0.4606373 | 0.01574575 | 0.5033617 | 0.01577773 | 0.5572494 | 0.01571859
Вертикальная линия q |  |  |  |  | 0.5334469 | 0.01662063 |  |  | 0.4752449 | 0.01649555 | 0.5125148 | 0.01652905 | 0.5758323 | 0.0164671
| 0 |  |  |  | 0.5305698 | 0.01737611 |  |  | 0.4884908 | 0.01724534 | 0.5291545 | 0.01728037 | 0.5873648 | 0.0172156
[5 empty] | 0.5215624 | 0.01813159 |  |  | 0.5003605 | 0.01799514 | 0.5461653 | 0.01803169 | 0.6047336 | 0.01796411
[5 empty] | 0.5173855 | 0.01888708 |  |  | 0.5078394 | 0.01874494 | 0.553432 | 0.01878301 | 0.6133253 | 0.01871261
[5 empty] | 0.5580002 | 0.01964256 |  |  | 0.5235131 | 0.01949474 | 0.5666391 | 0.01953433 | 0.6308266 | 0.01946112
[5 empty] | 0.6063672 | 0.02039804 |  |  | 0.5325671 | 0.02024453 | 0.5780715 | 0.02028565 | 0.6407241 | 0.02020962
[5 empty] | 0.6064474 | 0.02115353 |  |  | 0.5446868 | 0.02099433 | 0.5945136 | 0.02103698 | 0.6562044 | 0.02095813
[5 empty] | 0.6052017 | 0.02190901 |  |  | 0.5564578 | 0.02174413 | 0.6025503 | 0.0217883 | 0.6647542 | 0.02170663
[5 empty] | 0.647591 | 0.02266449 |  |  | 0.5622655 | 0.02249393 | 0.6120661 | 0.02253962 | 0.6749601 | 0.02245514
[5 empty] | 0.6415761 | 0.02341998 |  |  | 0.5716954 | 0.02324372 | 0.6240457 | 0.02329094 | 0.6903087 | 0.02320364
[5 empty] | 0.6161179 | 0.02417546 |  |  | 0.5846331 | 0.02399352 | 0.6386739 | 0.02404226 | 0.6998867 | 0.02395214
[5 empty] | 0.6481774 | 0.02493094 |  |  | 0.589564 | 0.02474332 | 0.6483352 | 0.02479358 | 0.7081808 | 0.02470065
[5 empty] | 0.6497152 | 0.02568643 |  |  | 0.5977737 | 0.02549312 | 0.6531144 | 0.0255449 | 0.7142775 | 0.02544915
[5 empty] | 0.6616925 | 0.02644191 |  |  | 0.6048476 | 0.02624291 | 0.6674961 | 0.02629622 | 0.7277634 | 0.02619766
[5 empty] | 0.7010699 | 0.02719739 |  |  | 0.6171713 | 0.02699271 | 0.671265 | 0.02704754 | 0.7340253 | 0.02694616
[5 empty] | 0.7458084 | 0.02795287 |  |  | 0.6235301 | 0.02774251 | 0.6809057 | 0.02779886 | 0.7422498 | 0.02769467
[5 empty] | 0.7228688 | 0.02870836 |  |  | 0.6302097 | 0.02849231 | 0.684603 | 0.02855018 | 0.7541235 | 0.02844317
[5 empty] | 0.7652121 | 0.02946384 |  |  | 0.6315955 | 0.0292421 | 0.6958414 | 0.0293015 | 0.754033 | 0.02919168
[5 empty] | 0.7267991 | 0.03021932 |  |  | 0.636573 | 0.0299919 | 0.6987057 | 0.03005282 | 0.763665 | 0.02994018
[5 empty] | 0.7435907 | 0.03097481 |  |  | 0.6411278 | 0.0307417 | 0.7077805 | 0.03080414 | 0.769006 | 0.03068868
[5 empty] | 0.7655477 | 0.03173029 |  |  | 0.6496452 | 0.0314915 | 0.7088505 | 0.03155546 | 0.7717429 | 0.03143719
[5 empty] | 0.7256311 | 0.03248577 |  |  | 0.6525109 | 0.03224129 | 0.7158003 | 0.03230678 | 0.7815621 | 0.03218569
[5 empty] | 0.7268016 | 0.03324126 |  |  | 0.6537103 | 0.03299109 | 0.7168147 | 0.0330581 | 0.7815503 | 0.0329342
[5 empty] | 0.7990203 | 0.03399674 |  |  | 0.6605288 | 0.03374089 | 0.7216783 | 0.03380942 | 0.7877942 | 0.0336827
[5 empty] | 0.7482478 | 0.03475222 |  |  | 0.6625521 | 0.03449069 | 0.7210758 | 0.03456075 | 0.7882804 | 0.03443121
[5 empty] | 0.7784452 | 0.03550771 |  |  | 0.6590656 | 0.03524048 | 0.7225918 | 0.03531207 | 0.7881955 | 0.03517971
[5 empty] | 0.8187244 | 0.03626319 |  |  | 0.6664093 | 0.03599028 | 0.7302344 | 0.03606339 | 0.7940594 | 0.03592822
[5 empty] | 0.7866668 | 0.03701867 |  |  | 0.6645058 | 0.03674008 | 0.7242211 | 0.03681471 | 0.7902591 | 0.03667672
[5 empty] | 0.742187 | 0.03777416 |  |  | 0.6644798 | 0.03748988 | 0.7286083 | 0.03756603 | 0.7933207 | 0.03742523
[5 empty] | 0.8032383 | 0.03852964 |  |  | 0.6614394 | 0.03823967 | 0.7215361 | 0.03831735 | 0.7865613 | 0.03817373
[5 empty] | 0.7388421 | 0.03928512 |  |  | 0.6610078 | 0.03898947 | 0.7210299 | 0.03906867 | 0.785009 | 0.03892223
[5 empty] | 0.7790196 | 0.0400406 |  |  | 0.6557084 | 0.03973927 | 0.718815 | 0.03981999 | 0.783992 | 0.03967074
[5 empty] | 0.7427923 | 0.04079609 |  |  | 0.6577643 | 0.04048907 | 0.7188167 | 0.04057131 | 0.7857382 | 0.04041924
[5 empty] | 0.7741812 | 0.04155157 |  |  | 0.6524988 | 0.04123886 | 0.7193604 | 0.04132263 | 0.7762757 | 0.04116775
[5 empty] | 0.7262079 | 0.04230705 |  |  | 0.6493353 | 0.04198866 | 0.7108715 | 0.04207395 | 0.7786326 | 0.04191625
[5 empty] | 0.7628936 | 0.04306254 |  |  | 0.646697 | 0.04273846 | 0.7056752 | 0.04282527 | 0.7737369 | 0.04266476
[5 empty] | 0.7772595 | 0.04381802 |  |  | 0.6417071 | 0.04348826 | 0.7048968 | 0.04357659 | 0.7663167 | 0.04341326
[5 empty] | 0.7823271 | 0.0445735 |  |  | 0.6393889 | 0.04423805 | 0.7039618 | 0.04432791 | 0.7622 | 0.04416177
[5 empty] | 0.7721175 | 0.04532899 |  |  | 0.6358658 | 0.04498785 | 0.6929955 | 0.04507923 | 0.7588148 | 0.04491027
[5 empty] | 0.7396522 | 0.04608447 |  |  | 0.6282609 | 0.04573765 | 0.6887231 | 0.04583055 | 0.7520894 | 0.04565877
[5 empty] | 0.7249524 | 0.04683995 |  |  | 0.6250975 | 0.04648745 | 0.68507 | 0.04658187 | 0.7446516 | 0.04640728
[5 empty] | 0.7440394 | 0.04759544 |  |  | 0.6169989 | 0.04723724 | 0.6812616 | 0.04733319 | 0.7422295 | 0.04715578
[5 empty] | 0.7339346 | 0.04835092 |  |  | 0.6126884 | 0.04798704 | 0.6699232 | 0.04808452 | 0.7289513 | 0.04790429
[5 empty] | 0.7026592 | 0.0491064 |  |  | 0.6080892 | 0.04873684 | 0.6679801 | 0.04883584 | 0.7291449 | 0.04865279
[5 empty] | 0.7042345 | 0.04986188 |  |  | 0.6024246 | 0.04948664 | 0.6639576 | 0.04958716 | 0.7227384 | 0.0494013
[5 empty] | 0.6866819 | 0.05061737 |  |  | 0.5949179 | 0.05023643 | 0.6556811 | 0.05033848 | 0.7105599 | 0.0501498
[5 empty] | 0.6860226 | 0.05137285 |  |  | 0.5939923 | 0.05098623 | 0.645176 | 0.0510898 | 0.7059374 | 0.05089831
[5 empty] | 0.7372781 | 0.05212833 |  |  | 0.5829712 | 0.05173603 | 0.6416675 | 0.05184112 | 0.6983989 | 0.05164681
[5 empty] | 0.6624695 | 0.05288382 |  |  | 0.5802777 | 0.05248583 | 0.634681 | 0.05259244 | 0.6873726 | 0.05239532
[5 empty] | 0.7156181 | 0.0536393 |  |  | 0.5725352 | 0.05323562 | 0.6279418 | 0.05334376 | 0.6847865 | 0.05314382
[5 empty] | 0.7097454 | 0.05439478 |  |  | 0.5686668 | 0.05398542 | 0.6205753 | 0.05409508 | 0.6741686 | 0.05389232
[5 empty] | 0.6908725 | 0.05515027 |  |  | 0.561796 | 0.05473522 | 0.6143067 | 0.0548464 | 0.6650469 | 0.05464083
[5 empty] | 0.6660209 | 0.05590575 |  |  | 0.5509459 | 0.05548502 | 0.6071615 | 0.05559772 | 0.6571497 | 0.05538933
[5 empty] | 0.6982117 | 0.05666123 |  |  | 0.5498398 | 0.05623481 | 0.598865 | 0.05634904 | 0.6533048 | 0.05613784
[5 empty] | 0.6314664 | 0.05741672 |  |  | 0.544601 | 0.05698461 | 0.5906424 | 0.05710036 | 0.6453403 | 0.05688634
[5 empty] | 0.6708062 | 0.0581722 |  |  | 0.5344528 | 0.05773441 | 0.5872191 | 0.05785168 | 0.6338844 | 0.05763485
[5 empty] | 0.6482524 | 0.05892768 |  |  | 0.5294184 | 0.05848421 | 0.5800205 | 0.058603 | 0.630865 | 0.05838335
[5 empty] | 0.6358263 | 0.05968317 |  |  | 0.526321 | 0.059234 | 0.5734719 | 0.05935432 | 0.6212103 | 0.05913186
[5 empty] | 0.6115493 | 0.06043865 |  |  | 0.5210841 | 0.0599838 | 0.5677987 | 0.06010564 | 0.6137482 | 0.05988036
[5 empty] | 0.6074426 | 0.06119413 |  |  | 0.5111307 | 0.0607336 | 0.5625261 | 0.06085696 | 0.6134068 | 0.06062886
[5 empty] | 0.6015276 | 0.06194961 |  |  | 0.5078843 | 0.0614834 | 0.5528794 | 0.06160829 | 0.6002142 | 0.06137737
[5 empty] | 0.6488255 | 0.0627051 |  |  | 0.499568 | 0.06223319 | 0.5533841 | 0.06235961 | 0.5970984 | 0.06212587
[5 empty] | 0.5893577 | 0.06346058 |  |  | 0.4953052 | 0.06298299 | 0.5468655 | 0.06311093 | 0.5939875 | 0.06287438
[5 empty] | 0.6411454 | 0.06421606 |  |  | 0.4964191 | 0.06373279 | 0.5369489 | 0.06386225 | 0.5849095 | 0.06362288
[5 empty] | 0.5972101 | 0.06497155 |  |  | 0.4908329 | 0.06448259 | 0.5385596 | 0.06461357 | 0.5851925 | 0.06437139
[5 empty] | 0.5895729 | 0.06572703 |  |  | 0.48337 | 0.06523238 | 0.5339229 | 0.06536489 | 0.5772646 | 0.06511989
[5 empty] | 0.6032129 | 0.06648251 |  |  | 0.4785059 | 0.06598218 | 0.5288123 | 0.06611621 | 0.5691959 | 0.0658684
[5 empty] | 0.6018492 | 0.067238 |  |  | 0.480338 | 0.06673198 | 0.522397 | 0.06686753 | 0.5662226 | 0.0666169
[5 empty] | 0.5754317 | 0.06799348 |  |  | 0.4747147 | 0.06748178 | 0.5175204 | 0.06761885 | 0.5611834 | 0.06736541
[5 empty] | 0.5799671 | 0.06874896 |  |  | 0.470243 | 0.06823157 | 0.5131903 | 0.06837017 | 0.5592868 | 0.06811391
[5 empty] | 0.5794622 | 0.06950445 |  |  | 0.4652301 | 0.06898137 | 0.5091145 | 0.06912149 | 0.5519411 | 0.06886241
[5 empty] | 0.5769238 | 0.07025993 |  |  | 0.4607831 | 0.06973117 | 0.5056008 | 0.06987281 | 0.549755 | 0.06961092
[5 empty] | 0.5493587 | 0.07101541 |  |  | 0.458109 | 0.07048097 | 0.4996571 | 0.07062413 | 0.5501368 | 0.07035942
[5 empty] | 0.5617735 | 0.07177089 |  |  | 0.458815 | 0.07123076 | 0.5004911 | 0.07137545 | 0.545595 | 0.07110793
[5 empty] | 0.5481752 | 0.07252638 |  |  | 0.4526081 | 0.07198056 | 0.4954106 | 0.07212677 | 0.5392382 | 0.07185643
[5 empty] | 0.6055703 | 0.07328186 |  |  | 0.4514954 | 0.07273036 | 0.4909236 | 0.07287809 | 0.5328747 | 0.07260494
[5 empty] | 0.5869658 | 0.07403734 |  |  | 0.4448841 | 0.07348016 | 0.4839377 | 0.07362941 | 0.5265131 | 0.07335344
[5 empty] | 0.5983684 | 0.07479283 |  |  | 0.4400812 | 0.07422995 | 0.4792608 | 0.07438073 | 0.5207619 | 0.07410195
[5 empty] | 0.6017848 | 0.07554831 |  |  | 0.4383938 | 0.07497975 | 0.4802007 | 0.07513206 | 0.5228295 | 0.07485045
[5 empty] | 0.5752218 | 0.07630379 |  |  | 0.430429 | 0.07572955 | 0.4749652 | 0.07588338 | 0.5127243 | 0.07559895
[5 empty] | 0.5586863 | 0.07705928 |  |  | 0.429194 | 0.07647935 | 0.4717622 | 0.0766347 | 0.5135549 | 0.07634746
[5 empty] | 0.5721848 | 0.07781476 |  |  | 0.4250957 | 0.07722914 | 0.4653994 | 0.07738602 | 0.5056298 | 0.07709596
[5 empty] | 0.5257243 | 0.07857024 |  |  | 0.4241414 | 0.07797894 | 0.4654846 | 0.07813734 | 0.5029574 | 0.07784447
[5 empty] | 0.5673115 | 0.07932573 |  |  | 0.418038 | 0.07872874 | 0.4609258 | 0.07888866 | 0.4947462 | 0.07859297
[5 empty] | 0.5129531 | 0.08008121 |  |  | 0.4168927 | 0.07947854 | 0.4551306 | 0.07963998 | 0.4906046 | 0.07934148
[5 empty] | 0.5176559 | 0.08083669 |  |  | 0.4082125 | 0.08022833 | 0.4490068 | 0.0803913 | 0.4901412 | 0.08008998
[5 empty] | 0.5504267 | 0.08159217 |  |  | 0.4094047 | 0.08097813 | 0.4476624 | 0.08114262 | 0.4827644 | 0.08083849
[5 empty] | 0.5042723 | 0.08234766 |  |  | 0.4029762 | 0.08172793 | 0.4424051 | 0.08189394 | 0.4840827 | 0.08158699
[5 empty] | 0.5451994 | 0.08310314 |  |  | 0.3992342 | 0.08247773 | 0.4383427 | 0.08264526 | 0.4804045 | 0.0823355
[5 empty] | 0.5392148 | 0.08385862 |  |  | 0.3954857 | 0.08322752 | 0.4327831 | 0.08339658 | 0.4706384 | 0.083084
[5 empty] | 0.5523252 | 0.08461411 |  |  | 0.3950378 | 0.08397732 | 0.431734 | 0.0841479 | 0.4695928 | 0.0838325
[5 empty] | 0.5495375 | 0.08536959 |  |  | 0.3931977 | 0.08472712 | 0.4307032 | 0.08489922 | 0.4673762 | 0.08458101
[5 empty] | 0.5458584 | 0.08612507 |  |  | 0.3905724 | 0.08547692 | 0.4233986 | 0.08565054 | 0.4587971 | 0.08532951
[5 empty] | 0.5462946 | 0.08688056 |  |  | 0.3882691 | 0.08622671 | 0.425128 | 0.08640186 | 0.4570639 | 0.08607802
[5 empty] | 0.495853 | 0.08763604 |  |  | 0.3822948 | 0.08697651 | 0.4224992 | 0.08715318 | 0.4553851 | 0.08682652
[5 empty] | 0.5275402 | 0.08839152 |  |  | 0.3791566 | 0.08772631 | 0.41902 | 0.0879045 | 0.4504693 | 0.08757503
[5 empty] | 0.4953631 | 0.08914701 |  |  | 0.3802616 | 0.08847611 | 0.4159983 | 0.08865583 | 0.4497248 | 0.08832353
[5 empty] | 0.5383285 | 0.08990249 |  |  | 0.3798168 | 0.0892259 | 0.4109417 | 0.08940715 | 0.4471601 | 0.08907204
[5 empty] | 0.476443 | 0.09065797 |  |  | 0.3733295 | 0.0899757 | 0.4103582 | 0.09015847 | 0.4435837 | 0.08982054
[5 empty] | 0.5157135 | 0.09141346 |  |  | 0.3746067 | 0.0907255 | 0.4063555 | 0.09090979 | 0.4469042 | 0.09056904
[5 empty] | 0.4751467 | 0.09216894 |  |  | 0.3693555 | 0.0914753 | 0.4090415 | 0.09166111 | 0.4441299 | 0.09131755
[5 empty] | 0.4987495 | 0.09292442 |  |  | 0.3710829 | 0.09222509 | 0.404824 | 0.09241243 | 0.4375694 | 0.09206605
[5 empty] | 0.5015285 | 0.0936799 |  |  | 0.3683961 | 0.09297489 | 0.4016108 | 0.09316375 | 0.437231 | 0.09281456
[5 empty] | 0.4904905 | 0.09443539 |  |  | 0.3652022 | 0.09372469 | 0.4031096 | 0.09391507 | 0.4356234 | 0.09356306
[5 empty] | 0.4696423 | 0.09519087 |  |  | 0.3666082 | 0.09447449 | 0.4047284 | 0.09466639 | 0.433355 | 0.09431157
[5 empty] | 0.5199907 | 0.09594635 |  |  | 0.3665213 | 0.09522428 | 0.3996749 | 0.09541771 | 0.4390341 | 0.09506007
[5 empty] | 0.4815425 | 0.09670184 |  |  | 0.3647485 | 0.09597408 | 0.4026569 | 0.09616903 | 0.4326694 | 0.09580858
[5 empty] | 0.5073043 | 0.09745732 |  |  | 0.368997 | 0.09672388 | 0.3967823 | 0.09692035 | 0.4354693 | 0.09655708
[5 empty] | 0.5252765 | 0.0982128 |  |  | 0.368767 | 0.09747368 | 0.401551 | 0.09767167 | 0.4311341 | 0.09730559
[5 empty] | 0.4714017 | 0.09896829 |  |  | 0.3659989 | 0.09822347 | 0.4004971 | 0.09842299 | 0.4367923 | 0.09805409
[5 empty] | 0.5126612 | 0.09972377 |  |  | 0.3671728 | 0.09897327 | 0.4032991 | 0.09917431 | 0.4315205 | 0.09880259
[5 empty] | 0.5200504 | 0.1004793 |  |  | 0.3646837 | 0.09972307 | 0.3993516 | 0.09992563 | 0.4373127 | 0.0995511
[5 empty] | 0.5055643 | 0.1012347 |  |  | 0.3668265 | 0.1004729 | 0.403149 | 0.100677 | 0.4388627 | 0.1002996
[5 empty] | 0.4891983 | 0.1019902 |  |  | 0.3697962 | 0.1012227 | 0.3998857 | 0.1014283 | 0.4389646 | 0.1010481
[5 empty] | 0.4989475 | 0.1027457 |  |  | 0.3695877 | 0.1019725 | 0.4028561 | 0.1021796 | 0.4371122 | 0.1017966
[5 empty] | 0.4748071 | 0.1035012 |  |  | 0.371096 | 0.1027223 | 0.4035547 | 0.1029309 | 0.4411995 | 0.1025451
[5 empty] | 0.4787724 | 0.1042567 |  |  | 0.3717159 | 0.1034721 | 0.4053759 | 0.1036822 | 0.4393204 | 0.1032936
[5 empty] | 0.4808384 | 0.1050122 |  |  | 0.3691424 | 0.1042219 | 0.4029142 | 0.1044336 | 0.4406689 | 0.1040421
[5 empty] | 0.4650005 | 0.1057676 |  |  | 0.3734705 | 0.1049717 | 0.4063639 | 0.1051849 | 0.4389388 | 0.1047906
[5 empty] | 0.5322539 | 0.1065231 |  |  | 0.371395 | 0.1057214 | 0.4073196 | 0.1059362 | 0.4443242 | 0.1055391
[5 empty] | 0.5305937 | 0.1072786 |  |  | 0.3764109 | 0.1064712 | 0.4111756 | 0.1066875 | 0.4458189 | 0.1062876
[5 empty] | 0.5260151 | 0.1080341 |  |  | 0.3783132 | 0.107221 | 0.4149263 | 0.1074388 | 0.4488169 | 0.1070361
[5 empty] | 0.5425135 | 0.1087896 |  |  | 0.3764967 | 0.1079708 | 0.4115663 | 0.1081902 | 0.4508122 | 0.1077846
[5 empty] | 0.5070838 | 0.109545 |  |  | 0.3835564 | 0.1087206 | 0.41729 | 0.1089415 | 0.4514985 | 0.1085332
[5 empty] | 0.5477215 | 0.1103005 |  |  | 0.3812872 | 0.1094704 | 0.4141917 | 0.1096928 | 0.45167 | 0.1092817
[5 empty] | 0.5414216 | 0.111056 |  |  | 0.3819841 | 0.1102202 | 0.4181659 | 0.1104441 | 0.4573205 | 0.1100302
[5 empty] | 0.5521794 | 0.1118115 |  |  | 0.382842 | 0.11097 | 0.4243071 | 0.1111954 | 0.4609439 | 0.1107787
[5 empty] | 0.4769902 | 0.112567 |  |  | 0.3898558 | 0.1117198 | 0.4240097 | 0.1119468 | 0.4643342 | 0.1115272
[5 empty] | 0.506849 | 0.1133225 |  |  | 0.3870205 | 0.1124696 | 0.4275681 | 0.1126981 | 0.4603854 | 0.1122757
[5 empty] | 0.4857511 | 0.1140779 |  |  | 0.393031 | 0.1132194 | 0.4267768 | 0.1134494 | 0.4684913 | 0.1130242
[5 empty] | 0.5366917 | 0.1148334 |  |  | 0.3914822 | 0.1139692 | 0.4275301 | 0.1142007 | 0.4642458 | 0.1137727
[5 empty] | 0.492666 | 0.1155889 |  |  | 0.395969 | 0.114719 | 0.4295226 | 0.114952 | 0.467343 | 0.1145212
[5 empty] | 0.4956692 | 0.1163444 |  |  | 0.3944865 | 0.1154688 | 0.4343486 | 0.1157034 | 0.4715768 | 0.1152697
[5 empty] | 0.5696966 | 0.1170999 |  |  | 0.4026294 | 0.1162186 | 0.4353026 | 0.1164547 | 0.474341 | 0.1160182
[5 empty] | 0.5607433 | 0.1178554 |  |  | 0.3991928 | 0.1169684 | 0.441979 | 0.117206 | 0.4774297 | 0.1167667
[5 empty] | 0.5248045 | 0.1186108 |  |  | 0.4018716 | 0.1177182 | 0.4425723 | 0.1179573 | 0.4843367 | 0.1175152
[5 empty] | 0.5278755 | 0.1193663 |  |  | 0.4035608 | 0.118468 | 0.4442768 | 0.1187086 | 0.485256 | 0.1182637
[5 empty] | 0.5439514 | 0.1201218 |  |  | 0.4074551 | 0.1192178 | 0.4437871 | 0.11946 | 0.4867815 | 0.1190122
[5 empty] | 0.5650275 | 0.1208773 |  |  | 0.4138497 | 0.1199676 | 0.4486976 | 0.1202113 | 0.4857072 | 0.1197607
[5 empty] | 0.5361434 | 0.1216328 |  |  | 0.4162865 | 0.1207174 | 0.4519558 | 0.1209626 | 0.4894837 | 0.1205092
[5 empty] | 0.5133929 | 0.1223883 |  |  | 0.4164649 | 0.1214672 | 0.45367 | 0.1217139 | 0.4898293 | 0.1212577
[5 empty] | 0.5627799 | 0.1231437 |  |  | 0.416889 | 0.122217 | 0.4592444 | 0.1224653 | 0.4933488 | 0.1220062
[5 empty] | 0.564305 | 0.1238992 |  |  | 0.4223592 | 0.1229668 | 0.4608795 | 0.1232166 | 0.4969429 | 0.1227547
[5 empty] | 0.5779688 | 0.1246547 |  |  | 0.4244761 | 0.1237166 | 0.4601759 | 0.1239679 | 0.4999124 | 0.1235032
[5 empty] | 0.5667717 | 0.1254102 |  |  | 0.4232405 | 0.1244664 | 0.4660342 | 0.1247192 | 0.5052578 | 0.1242517
[5 empty] | 0.5177145 | 0.1261657 |  |  | 0.4293527 | 0.1252162 | 0.4667552 | 0.1254705 | 0.5110801 | 0.1250003
[5 empty] | 0.5217976 | 0.1269212 |  |  | 0.4308135 | 0.125966 | 0.4724393 | 0.1262219 | 0.5112799 | 0.1257488
[5 empty] | 0.5740218 | 0.1276766 |  |  | 0.4351233 | 0.1267158 | 0.4792872 | 0.1269732 | 0.5171579 | 0.1264973
[5 empty] | 0.5843875 | 0.1284321 |  |  | 0.4396829 | 0.1274656 | 0.4785996 | 0.1277245 | 0.5224149 | 0.1272458
[5 empty] | 0.5658953 | 0.1291876 |  |  | 0.4449927 | 0.1282154 | 0.487477 | 0.1284758 | 0.5265516 | 0.1279943
[5 empty] | 0.5545458 | 0.1299431 |  |  | 0.4493534 | 0.1289652 | 0.48642 | 0.1292271 | 0.5347688 | 0.1287428
[5 empty] | 0.5443396 | 0.1306986 |  |  | 0.4498656 | 0.129715 | 0.4974293 | 0.1299785 | 0.5354671 | 0.1294913
[5 empty] | 0.6172773 | 0.1314541 |  |  | 0.4580297 | 0.1304648 | 0.5001055 | 0.1307298 | 0.5452474 | 0.1302398
[5 empty] | 0.5633595 | 0.1322095 |  |  | 0.4617465 | 0.1312146 | 0.5070492 | 0.1314811 | 0.5465103 | 0.1309883
[5 empty] | 0.5685866 | 0.132965 |  |  | 0.4631165 | 0.1319644 | 0.5070611 | 0.1322324 | 0.5534566 | 0.1317368
[5 empty] | 0.5709594 | 0.1337205 |  |  | 0.4718403 | 0.1327142 | 0.5137416 | 0.1329837 | 0.5573869 | 0.1324853
[5 empty] | 0.5854784 | 0.134476 |  |  | 0.4704185 | 0.133464 | 0.5222916 | 0.1337351 | 0.5607021 | 0.1332338
[5 empty] | 0.5971442 | 0.1352315 |  |  | 0.4784516 | 0.1342138 | 0.5222115 | 0.1344864 | 0.5657029 | 0.1339823
[5 empty] | 0.5849574 | 0.135987 |  |  | 0.4826403 | 0.1349636 | 0.530602 | 0.1352377 | 0.57899 | 0.1347308
[5 empty] | 0.6529186 | 0.1367424 |  |  | 0.4908854 | 0.1357133 | 0.5317641 | 0.135989 | 0.5847643 | 0.1354793
[5 empty] | 0.6252124 | 0.1374979 |  |  | 0.4976844 | 0.1364631 | 0.5449189 | 0.1367403 | 0.5866605 | 0.1362278
[5 empty] | 0.6139912 | 0.1382534 |  |  | 0.5017947 | 0.1372129 | 0.5491336 | 0.1374917 | 0.5941695 | 0.1369763
[5 empty] | 0.642234 | 0.1390089 |  |  | 0.5094942 | 0.1379627 | 0.5524841 | 0.138243 | 0.6026648 | 0.1377248
[5 empty] | 0.6649198 | 0.1397644 |  |  | 0.5146608 | 0.1387125 | 0.5622461 | 0.1389943 | 0.60982 | 0.1384733
[5 empty] | 0.6480275 | 0.1405199 |  |  | 0.5203722 | 0.1394623 | 0.5730955 | 0.1397456 | 0.6181083 | 0.1392218
[5 empty] | 0.6875361 | 0.1412753 |  |  | 0.5325065 | 0.1402121 | 0.579808 | 0.1404969 | 0.6266034 | 0.1399703
[5 empty] | 0.6804247 | 0.1420308 |  |  | 0.5393415 | 0.1409619 | 0.5863595 | 0.1412483 | 0.6429786 | 0.1407188
[5 empty] | 0.6326723 | 0.1427863 |  |  | 0.545355 | 0.1417117 | 0.5969257 | 0.1419996 | 0.6529075 | 0.1414674
[5 empty] | 0.6882578 | 0.1435418 |  |  | 0.558525 | 0.1424615 | 0.6069825 | 0.1427509 | 0.6598634 | 0.1422159
[5 empty] | 0.7231602 | 0.1442973 |  |  | 0.5662293 | 0.1432113 | 0.6177056 | 0.1435022 | 0.6708199 | 0.1429644
[5 empty] | 0.6963585 | 0.1450528 |  |  | 0.5720458 | 0.1439611 | 0.6266709 | 0.1442535 | 0.6838503 | 0.1437129
[5 empty] | 0.7438317 | 0.1458082 |  |  | 0.5857524 | 0.1447109 | 0.6372542 | 0.1450049 | 0.6986283 | 0.1444614
[5 empty] | 0.7005588 | 0.1465637 |  |  | 0.5954269 | 0.1454607 | 0.6536312 | 0.1457562 | 0.7123271 | 0.1452099
[5 empty] | 0.7335188 | 0.1473192 |  |  | 0.6060473 | 0.1462105 | 0.6614777 | 0.1465075 | 0.7201204 | 0.1459584
[5 empty] | 0.7406907 | 0.1480747 |  |  | 0.6193914 | 0.1469603 | 0.6746696 | 0.1472588 | 0.7328814 | 0.1467069
[5 empty] | 0.7750535 | 0.1488302 |  |  | 0.6273371 | 0.1477101 | 0.6844827 | 0.1480101 | 0.7463838 | 0.1474554
[5 empty] | 0.7955861 | 0.1495857 |  |  | 0.6419622 | 0.1484599 | 0.7033927 | 0.1487615 | 0.764801 | 0.1482039
[5 empty] | 0.7682676 | 0.1503411 |  |  | 0.6515447 | 0.1492097 | 0.7101755 | 0.1495128 | 0.7733063 | 0.1489524