## 1
Общество с ограниченной ответственностью "Инженерная геология" (ООО "ИнжГео") | [11 empty] | Общество с ограниченной ответственностью "Инженерная геология" (ООО "ИнжГео")
Юр. адрес: 117279, г. Москва, ул. Миклухо-Маклая, 36 а, этаж 5, пом. XXIII к. 76-84 | [11 empty] | Юр. адрес: 117279, г. Москва, ул. Миклухо-Маклая, 36 а, этаж 5, пом. XXIII к. 76-84 | [8 empty] | нагр |  |  | X0 | Y0 | R |  | нагр |  |  |  | X0 | Y0 | R | нагр |  |  |  | X0 | Y0 | R |  | нагр |  |  |  | X0 | Y0 | R
Телефон/факс +7 (495) 132-30-00, Адрес электронной почты inbox@inj-geo.ru | [11 empty] | Телефон/факс +7 (495) 132-30-00, Адрес электронной почты inbox@inj-geo.ru | [12 empty] | 0 | [7 empty] | 0 | [6 empty] | 0 | [7 empty] | 0
[21 empty] | девиатор | [6 empty] | девиатор | [6 empty] | девиатор | [7 empty] | девиатор
Испытательная лаборатория ООО «ИнжГео» | [11 empty] | Испытательная лаборатория ООО «ИнжГео» | [8 empty] | x0 | Угол | X | Y |  |  |  | x0 |  | Угол | X | Y |  |  | x0 |  | Угол | X | Y |  |  |  | x0 |  | Угол | X | Y
Адрес места осуществления деятельности лаборатории: г. Москва, просп. Вернадского, д. 51, стр. 1 | [11 empty] | Адрес места осуществления деятельности лаборатории: г. Москва, просп. Вернадского, д. 51, стр. 1 | [9 empty] | 0 | [7 empty] | 0 | [6 empty] | 0 | [7 empty] | 0
Телефон +7(910)4557682, E-mail: slg85@mail.ru | [11 empty] | Телефон +7(910)4557682, E-mail: slg85@mail.ru | [9 empty] | 5 | [7 empty] | 5 | [6 empty] | 5 | [7 empty] | 5
[22 empty] | 10 | [7 empty] | 10 | [6 empty] | 10 | [7 empty] | 10
[12 empty] | Протокол испытаний № 13-63/244 от 30-06-2023 | [9 empty] | 15 | [7 empty] | 15 | [6 empty] | 15 | [7 empty] | 15
[22 empty] | 20 | [7 empty] | 20 | [6 empty] | 20 | [7 empty] | 20
[12 empty] | Наименование и адрес заказчика: Переход трубопровода через р. Енисей | [9 empty] | 25 | [7 empty] | 25 | [6 empty] | 25 | [7 empty] | 25
[12 empty] | Наименование объекта: ООО Регионстрой | [9 empty] | 30 | [7 empty] | 30 | [6 empty] | 30 | [7 empty] | 30
Наименование используемого метода/методики: ГОСТ 12248.4-2020 | [11 empty] | Наименование используемого метода/методики: ГОСТ 12248.3-2020 | [9 empty] | 35 | [7 empty] | 35 | [6 empty] | 35 | [7 empty] | 35
Условия проведения испытания: температура окружающей среды (18 - 25)0С, влажность воздуха (40 - 75)% | [11 empty] | Условия проведения испытания: температура окружающей среды (18 - 25)0С, влажность воздуха (40 - 75)% | [9 empty] | 40 | [7 empty] | 40 | [6 empty] | 40 | [7 empty] | 40
[12 empty] | Дата получение объекта подлежащего испытаниям: 03-06-2023 | [9 empty] | 45 | [7 empty] | 45 | [6 empty] | 45 | [7 empty] | 45
[12 empty] | Дата испытания: 25.10.2022-19.11.2244 | [9 empty] | 50 | [7 empty] | 50 | [6 empty] | 50 | [7 empty] | 50
[22 empty] | 55 | [7 empty] | 55 | [6 empty] | 55 | [7 empty] | 55
Испытание грунтов методом трехосного сжатия | [11 empty] | Испытание грунтов методом трехосного сжатия | [9 empty] | 60 | [7 empty] | 60 | [6 empty] | 60 | [7 empty] | 60
[22 empty] | 65 | [7 empty] | 65 | [6 empty] | 65 | [7 empty] | 65
Лабораторный номер: | [6 empty] | We, д.е. = |  |  |  |  | Лабораторный номер: |  | 1279 |  |  |  | We, д.е. = | 0.462633912 |  |  | 70 | [7 empty] | 70 | [6 empty] | 70 | [7 empty] | 70
Номер скважины: | [6 empty] | ρ, г/см3 = |  |  |  |  | Номер скважины: |  | BH-134 |  |  |  | ρ, г/см3 = | 1.61 |  |  | 75 | [7 empty] | 75 | [6 empty] | 75 | [7 empty] | 75
Глубина отбора, м: | [6 empty] | ρs, г/см3 = |  |  |  |  | Глубина отбора, м: |  | 0.7 |  |  |  | ρs, г/см3 = | 2.74 |  |  | 80 | [7 empty] | 80 | [6 empty] | 80 | [7 empty] | 80
Наименование грунта: | [6 empty] | e, д.е. = |  |  |  |  | Наименование грунта: |  | Суглинок, после оттаивания текучий, тяжелый пылеватый |  |  |  | e, д.е. = | 1.489203 |  |  | 85 | [7 empty] | 85 | [6 empty] | 85 | [7 empty] | 85
Схема проведения опыта: | [6 empty] | IL, д.е. = |  |  |  |  | Схема проведения опыта: |  | КД |  |  |  | IL, д.е. = | 2.352 |  |  | 90 | [7 empty] | 90 | [6 empty] | 90 | [7 empty] | 90
[22 empty] | 95 | [7 empty] | 95 | [6 empty] | 95 | [7 empty] | 95
[22 empty] | 100 | [7 empty] | 100 | [6 empty] | 100 | [7 empty] | 100
Результаты испытаний | [11 empty] | Результаты испытаний | [9 empty] | 105 | [7 empty] | 105 | [6 empty] | 105 | [7 empty] | 105
[22 empty] | 110 | [7 empty] | 110 | [6 empty] | 110 | [7 empty] | 110
[22 empty] | 115 | [7 empty] | 115 | [6 empty] | 115 | [7 empty] | 115
[22 empty] | 120 | [7 empty] | 120 | [6 empty] | 120 | [7 empty] | 120
[22 empty] | 125 | [7 empty] | 125 | [6 empty] | 125 | [7 empty] | 125
[22 empty] | 130 | [7 empty] | 130 | [6 empty] | 130 | [7 empty] | 130
[22 empty] | 135 | [7 empty] | 135 | [6 empty] | 135 | [7 empty] | 135
[22 empty] | 140 | [7 empty] | 140 | [6 empty] | 140 | [7 empty] | 140
[22 empty] | 145 | [7 empty] | 145 | [6 empty] | 145 | [7 empty] | 145
[22 empty] | 150 | [7 empty] | 150 | [6 empty] | 150 | [7 empty] | 150
[22 empty] | 155 | [7 empty] | 155 | [6 empty] | 155 | [7 empty] | 155
[22 empty] | 160 | [7 empty] | 160 | [6 empty] | 160 | [7 empty] | 160
[22 empty] | 165 | [7 empty] | 165 | [6 empty] | 165 | [7 empty] | 165
[22 empty] | 170 | [7 empty] | 170 | [6 empty] | 170 | [7 empty] | 170
[22 empty] | 175 | [7 empty] | 175 | [6 empty] | 175 | [7 empty] | 175
[22 empty] | 180 | [7 empty] | 180 | [6 empty] | 180 | [7 empty] | 180
[13 empty] | Давление в камере, Мпа σ3 | Вертикальная нагрузка, Мпа σ1 | Поровое давление, Мпа u
| K0, д.е. | 0.8608269 |  |  |  |  | Коэфф. Точки | [5 empty] | 0.05 | 0.07767106 | [5 empty] | 1 | [6 empty] | σ3,кПа | σ1,кПа | u, кПа |  |  |  | 4
| q_zg, МПа | 0.04304134 | [10 empty] | 0.15 | 0.2100058 | [27 empty] | δ3, Мпа | δ1-δ3, МПа | δ1, МПа | δ1, КПа
|  |  | Модуль деформации, МПа: | [9 empty] | 0.25 | 0.3423406 | [21 empty] | С, МПа:
|  |  | Е0= |  | Точки модуля (полное напр.), МПа |  |  |  | 0.04304134 | 0.06886615 | [25 empty] | φ, град:
|  |  | E50 = |  | qf (полное напр.), МПа |  |  |  | 0.06162116 | [26 empty] | E, Мпа
|  |  | Коэф. Поперечной деформации, ϑ = | [9 empty] | Эффективные значения угла внутреннего трения и удельного сцепления ϕ', С' | [13 empty] | x | 0
[13 empty] | ϕ', град. = | 8 | [12 empty] | y |  |  |  | С, кПа | φ,°
[13 empty] | С', МПа = | 0.005
| Исполнитель: | [6 empty] | Морозов Д.С. |  |  |  |  | Исполнитель: |  |  |  |  | Морозов Д.С.
| Начальник исп. лаборатории: | [6 empty] | Семиколенова Л.Г. |  |  |  |  | Начальник исп. лаборатории: |  |  |  |  | Семиколенова Л.Г.
Лист 1 , всего листов 2 | [11 empty] | Лист 2 , всего листов 2
Частичное воспроизведение протокола испытаний без письменного разрешения ООО «ИнжГео» ЗАПРЕЩАЕТСЯ | [11 empty] | Частичное воспроизведение протокола испытаний без письменного разрешения ООО «ИнжГео» ЗАПРЕЩАЕТСЯ
[5 empty] | второй график |  | первый график | [9 empty] | К Пуассона
dev50 | epsE50 | ind | devE0 | epsE0 | dev | eps | sigma |  | dev1 | eps1 | dev2 | eps2 | dev3 | eps3 |  | Глины
0.01162116 | 0.007741632 |  |  |  | 0 | 0 |  |  | 0 | 0 | 0 | 0 | 0 | 0 |  | < 0 | 0,20-0,30
ind |  |  |  |  | 0.001191097 | 0.000739958 |  |  | 0.002304198 | 0.0007685067 | 0.005544299 | 0.0007020969 | 0.01104482 | 0.0007574885 |  | 0-0,25 | 0,30-0,38
2 |  |  |  |  | 0.003199532 | 0.001479916 |  |  | 0.004464245 | 0.001537013 | 0.009 | 0.001211212 | 0.018 | 0.001332333 |  | 0,25< | 0,38-0,45
E0 |  |  |  |  | 0.006456202 | 0.002580544 |  |  | 0.006345138 | 0.00230552 | 0.01359923 | 0.002106291 | 0.02559232 | 0.002272465 |  | Суглинки | 0,35-0,37
epsE0 | devE0 |  |  |  | 0.007004354 | 0.002959832 |  |  | 0.008 | 0.0031976 | 0.01647532 | 0.002808388 | 0.03125576 | 0.003029954 |  | Пески и супеси | 0,30-0,35
0.002580544 | 0.006456202 |  |  |  | 0.007961444 | 0.00369979 |  |  | 0.008785323 | 0.003842533 | 0.01956425 | 0.003510485 | 0.03606302 | 0.003787442
[5 empty] | 0.008791524 | 0.004439748 |  |  | 0.009604325 | 0.00461104 | 0.02226997 | 0.004212582 | 0.04100583 | 0.004544931
График E50 |  | График E |  |  | 0.007520249 | 0.005179706 |  |  | 0.01050354 | 0.005379547 | 0.02449644 | 0.004914678 | 0.04417591 | 0.005302419
eps | q | sigma |  |  | 0.009173273 | 0.005919664 |  |  | 0.0111126 | 0.006148053 | 0.02694761 | 0.005616775 | 0.04617028 | 0.005695759
Горизонтальная линия E50 |  | Касательная |  |  | 0.00877625 | 0.006659622 |  |  | 0.01186115 | 0.00691656 | 0.02892742 | 0.006318872 | 0.04917563 | 0.006817396
0 |  | a | b |  | 0.01162116 | 0.007741632 |  |  | 0.01257883 | 0.007685067 | 0.0300029 | 0.006729607 | 0.05264707 | 0.007574885
|  |  | 0 |  | 0.009933934 | 0.008139538 |  |  | 0.01299529 | 0.008453573 | 0.03193783 | 0.007723066 | 0.05456051 | 0.008332373
Вертикальная линия E50 |  | p1 и p2 |  |  | 0.01052402 | 0.008879496 |  |  | 0.01383553 | 0.009216768 | 0.03349652 | 0.008425163 | 0.0568118 | 0.009089862
| 0 | 0 |  |  | 0.01312254 | 0.009619454 |  |  | 0.01452726 | 0.009990587 | 0.03513409 | 0.00912726 | 0.0598968 | 0.00984735
[5 empty] | 0.01172647 | 0.01035941 |  |  | 0.0152467 | 0.01075909 | 0.03684712 | 0.009829357 | 0.06211137 | 0.01060484
Касательная линия E50 |  |  |  |  | 0.01333276 | 0.01109937 |  |  | 0.01579205 | 0.0115276 | 0.03783218 | 0.01053145 | 0.06425137 | 0.01136233
0 | 0 | Горизонтальная 1 |  |  | 0.01393841 | 0.01183933 |  |  | 0.01675691 | 0.01229611 | 0.03928584 | 0.01123355 | 0.06581268 | 0.01211982
[5 empty] | 0.01354036 | 0.01257929 |  |  | 0.01733487 | 0.01306461 | 0.04120468 | 0.01193565 | 0.06819114 | 0.0128773
Горизонтальная линия qкр |  |  |  |  | 0.01413561 | 0.01331924 |  |  | 0.01811952 | 0.01383312 | 0.04258528 | 0.01263774 | 0.07068262 | 0.01363479
Горизонтальная линия q |  | Горизонтальная 2 |  |  | 0.01572112 | 0.0140592 |  |  | 0.01910446 | 0.01460163 | 0.04362419 | 0.01333984 | 0.07198298 | 0.01439228
0 |  | 0 |  |  | 0.01529385 | 0.01479916 |  |  | 0.01988327 | 0.01537013 | 0.044718 | 0.01404194 | 0.07448808 | 0.01514977
[5 empty] | 0.01585079 | 0.01553912 |  |  | 0.02054956 | 0.01613864 | 0.04596328 | 0.01474404 | 0.07539378 | 0.01590726
Вертикальная линия q |  |  |  |  | 0.0163889 | 0.01627908 |  |  | 0.02129692 | 0.01690715 | 0.0472566 | 0.01544613 | 0.07759595 | 0.01666475
| 0 |  |  |  | 0.01690516 | 0.01701903 |  |  | 0.02211893 | 0.01767565 | 0.04839453 | 0.01614823 | 0.07839044 | 0.01742224
[5 empty] | 0.01939654 | 0.01775899 |  |  | 0.02260919 | 0.01844416 | 0.04937365 | 0.01685033 | 0.08017312 | 0.01817972
[5 empty] | 0.01886 | 0.01849895 |  |  | 0.0232613 | 0.01921267 | 0.05059053 | 0.01755242 | 0.08163985 | 0.01893721
[5 empty] | 0.01829253 | 0.01923891 |  |  | 0.02406884 | 0.01998117 | 0.05124175 | 0.01825452 | 0.08248649 | 0.0196947
[5 empty] | 0.02069108 | 0.01997887 |  |  | 0.02452541 | 0.02074968 | 0.05222387 | 0.01895662 | 0.0836089 | 0.02045219
[5 empty] | 0.01905264 | 0.02071882 |  |  | 0.0249246 | 0.02151819 | 0.05333346 | 0.01965871 | 0.08450294 | 0.02120968
[5 empty] | 0.02137417 | 0.02145878 |  |  | 0.02546001 | 0.02228669 | 0.05426711 | 0.02036081 | 0.08496448 | 0.02196717
[5 empty] | 0.02065265 | 0.02219874 |  |  | 0.02572523 | 0.0230552 | 0.05482138 | 0.02106291 | 0.08558937 | 0.02272465
[5 empty] | 0.02188504 | 0.0229387 |  |  | 0.02601385 | 0.02382371 | 0.05499285 | 0.021765 | 0.08687348 | 0.02348214
[5 empty] | 0.02006833 | 0.02367866 |  |  | 0.02621946 | 0.02459221 | 0.05557809 | 0.0224671 | 0.08661266 | 0.02423963
[5 empty] | 0.02219947 | 0.02441861 |  |  | 0.02643565 | 0.02536072 | 0.05607368 | 0.0231692 | 0.08740279 | 0.02499712
[5 empty] | 0.02227545 | 0.02515857 |  |  | 0.0264568 | 0.02612923 | 0.05637617 | 0.0238713 | 0.08683486 | 0.02575461
[5 empty] | 0.0222931 | 0.02589853 |  |  | 0.02639359 | 0.02689773 | 0.05668216 | 0.02457339 | 0.08701576 | 0.0265121
[5 empty] | 0.02124797 | 0.02663849 |  |  | 0.0263587 | 0.02766624 | 0.05678821 | 0.02527549 | 0.08633445 | 0.02726959
[5 empty] | 0.02114443 | 0.02737845 |  |  | 0.02606164 | 0.02843475 | 0.05668784 | 0.02597759 | 0.08602168 | 0.02802707
[5 empty] | 0.02198986 | 0.0281184 |  |  | 0.02591192 | 0.02920325 | 0.05666268 | 0.02667968 | 0.08470818 | 0.02878456
[5 empty] | 0.01979165 | 0.02885836 |  |  | 0.02541904 | 0.02997176 | 0.05662 | 0.02738178 | 0.0840247 | 0.02954205
[5 empty] | 0.01955718 | 0.02959832 |  |  | 0.02519252 | 0.03074027 | 0.05607159 | 0.02808388 | 0.08190197 | 0.03029954
[5 empty] | 0.01929384 | 0.03033828 |  |  | 0.02474188 | 0.03150877 | 0.05582921 | 0.02878597 | 0.08107072 | 0.03105703
[5 empty] | 0.02100901 | 0.03107823 |  |  | 0.02457662 | 0.03227728 | 0.05520462 | 0.02948807 | 0.07996171 | 0.03181452
[5 empty] | 0.01971007 | 0.03181819 |  |  | 0.02400625 | 0.03304579 | 0.0546096 | 0.03019017 | 0.07820566 | 0.03257201
[5 empty] | 0.02040441 | 0.03255815 |  |  | 0.02384028 | 0.03381429 | 0.05345591 | 0.03089226 | 0.07633332 | 0.03332949
[5 empty] | 0.01909942 | 0.03329811 |  |  | 0.02328823 | 0.0345828 | 0.05325532 | 0.03159436 | 0.07487543 | 0.03408698
[5 empty] | 0.01980247 | 0.03403807 |  |  | 0.02305961 | 0.03535131 | 0.05251961 | 0.03229646 | 0.07416272 | 0.03484447
[5 empty] | 0.01752094 | 0.03477802 |  |  | 0.02286393 | 0.03611981 | 0.05156054 | 0.03299856 | 0.07272593 | 0.03560196
[5 empty] | 0.01826224 | 0.03551798 |  |  | 0.0225107 | 0.03688832 | 0.05078987 | 0.03370065 | 0.07089581 | 0.03635945
[5 empty] | 0.01803373 | 0.03625794 |  |  | 0.02230943 | 0.03765683 | 0.05021939 | 0.03440275 | 0.07020308 | 0.03711694
[5 empty] | 0.0178428 | 0.0369979 |  |  | 0.02226963 | 0.03842533 | 0.04936085 | 0.03510485 | 0.0689785 | 0.03787442
[5 empty] | 0.01869684 | 0.03773786 |  |  | 0.02220082 | 0.03919384 | 0.04872603 | 0.03580694 | 0.06845279 | 0.03863191
[5 empty] | 0.01860323 | 0.03847781 |  |  | 0.02200327 | 0.03996235 | 0.04812669 | 0.03650904 | 0.0676567 | 0.0393894
[5 empty] | 0.01656935 | 0.03921777 |  |  | 0.02224736 | 0.04073085 | 0.0469746 | 0.03721114 | 0.06822097 | 0.04014689
[5 empty] | 0.01858225 | 0.03995773 |  |  | 0.0223274 | 0.04149936 | 0.04648154 | 0.03791323 | 0.06774009 | 0.04090438
[5 empty] | 0.0176211 | 0.04069769 |  |  | 0.02244053 | 0.04226787 | 0.04585926 | 0.03861533 | 0.06791261 | 0.04166187
[5 empty] | 0.01668419 | 0.04143765 |  |  | 0.02258391 | 0.04303637 | 0.04541955 | 0.03931743 | 0.06862135 | 0.04241936
[5 empty] | 0.01776978 | 0.0421776 |  |  | 0.02265468 | 0.04380488 | 0.04527416 | 0.04001952 | 0.06825662 | 0.04317684
[5 empty] | 0.01687614 | 0.04291756 |  |  | 0.02274997 | 0.04457339 | 0.04523487 | 0.04072162 | 0.06910872 | 0.04393433
[5 empty] | 0.01800156 | 0.04365752 |  |  | 0.02306693 | 0.04534189 | 0.04491345 | 0.04142372 | 0.07026797 | 0.04469182
[5 empty] | 0.01714432 | 0.04439748 |  |  | 0.02330271 | 0.0461104 | 0.04461786 | 0.04212582 | 0.07042466 | 0.04544931
[5 empty] | 0.01830269 | 0.04513744 |  |  | 0.02355445 | 0.04687891 | 0.04493348 | 0.04282791 | 0.07186911 | 0.0462068
[5 empty] | 0.01947494 | 0.04587739 |  |  | 0.02371929 | 0.04764741 | 0.04555041 | 0.04353001 | 0.07279162 | 0.04696429
[5 empty] | 0.01865936 | 0.04661735 |  |  | 0.02419438 | 0.04841592 | 0.04576047 | 0.04423211 | 0.07378249 | 0.04772178
[5 empty] | 0.01785422 | 0.04735731 |  |  | 0.02437685 | 0.04918443 | 0.04615548 | 0.0449342 | 0.07433204 | 0.04847926
[5 empty] | 0.0190578 | 0.04809727 |  |  | 0.02476386 | 0.04995293 | 0.04632729 | 0.0456363 | 0.07583056 | 0.04923675
[5 empty] | 0.01926837 | 0.04883723 |  |  | 0.02505254 | 0.05072144 | 0.04706771 | 0.0463384 | 0.07666836 | 0.04999424
[5 empty] | 0.01848421 | 0.04957718 |  |  | 0.02534004 | 0.05148995 | 0.04776858 | 0.04704049 | 0.07833575 | 0.05075173
[5 empty] | 0.02070361 | 0.05031714 |  |  | 0.0255235 | 0.05225845 | 0.04822174 | 0.04774259 | 0.07892304 | 0.05150922
[5 empty] | 0.01992482 | 0.0510571 |  |  | 0.02590007 | 0.05302696 | 0.048919 | 0.04844469 | 0.08052053 | 0.05226671
[5 empty] | 0.02114615 | 0.05179706 |  |  | 0.02606689 | 0.05379547 | 0.0496522 | 0.04914678 | 0.08181852 | 0.05302419
[5 empty] | 0.02136585 | 0.05253702 |  |  | 0.0264211 | 0.05456397 | 0.05011317 | 0.04984888 | 0.08240732 | 0.05378168
[5 empty] | 0.0215822 | 0.05327697 |  |  | 0.02645984 | 0.05533248 | 0.05139374 | 0.05055098 | 0.08337724 | 0.05453917
[5 empty] | 0.0197935 | 0.05401693 |  |  | 0.02668027 | 0.05610099 | 0.05178574 | 0.05125308 | 0.08461858 | 0.05529666
[5 empty] | 0.019998 | 0.05475689 |  |  | 0.02687951 | 0.05686949 | 0.052681 | 0.05195517 | 0.08572166 | 0.05605415
[5 empty] | 0.02019399 | 0.05549685 |  |  | 0.02705473 | 0.057638 | 0.05327135 | 0.05265727 | 0.08667676 | 0.05681164
[5 empty] | 0.02137974 | 0.05623681 |  |  | 0.02720305 | 0.05840651 | 0.05434862 | 0.05335937 | 0.08827421 | 0.05756913
[5 empty] | 0.02255354 | 0.05697676 |  |  | 0.02732162 | 0.05917501 | 0.05510464 | 0.05406146 | 0.0895043 | 0.05832661
[5 empty] | 0.02271365 | 0.05771672 |  |  | 0.02740759 | 0.05994352 | 0.05583124 | 0.05476356 | 0.08975735 | 0.0590841
[5 empty] | 0.02085836 | 0.05845668 |  |  | 0.02767106 | 0.06071203 | 0.05672025 | 0.05546566 | 0.09062365 | 0.05984159
[5 empty] | 0.02098594 | 0.05919664 |  |  | 0.02767076 | 0.06148053 | 0.0572635 | 0.05616775 | 0.09179352 | 0.06059908
[5 empty] | 0.02109467 | 0.0599366 |  |  | 0.02765987 | 0.06224904 | 0.05775281 | 0.05686985 | 0.09234055 | 0.06135657
[5 empty] | 0.02118283 | 0.06067655 |  |  | 0.02743427 | 0.06301755 | 0.05798003 | 0.05757195 | 0.09287063 | 0.06211406
[5 empty] | 0.02324233 | 0.06141651 |  |  | 0.02739516 | 0.06378605 | 0.05903698 | 0.05827404 | 0.09328669 | 0.06287154
[5 empty] | 0.02130531 | 0.06215647 |  |  | 0.02734379 | 0.06455456 | 0.05931549 | 0.05897614 | 0.09320385 | 0.06362903
[5 empty] | 0.02336104 | 0.06289643 |  |  | 0.02738136 | 0.06532307 | 0.05910739 | 0.05967824 | 0.09402045 | 0.06438652
[5 empty] | 0.02341596 | 0.06363639 |  |  | 0.02730912 | 0.06609157 | 0.05960451 | 0.06038034 | 0.09423482 | 0.06514401
[5 empty] | 0.02246998 | 0.06437634 |  |  | 0.02712829 | 0.06686008 | 0.0600058 | 0.06108243 | 0.09474531 | 0.0659015
[5 empty] | 0.02352301 | 0.0651163 |  |  | 0.02724008 | 0.06762859 | 0.05940162 | 0.06178453 | 0.09545026 | 0.06665899
[5 empty] | 0.02257497 | 0.06585626 |  |  | 0.02714574 | 0.06839709 | 0.05937909 | 0.06248663 | 0.095648 | 0.06741648
[5 empty] | 0.02262577 | 0.06659622 |  |  | 0.02694648 | 0.0691656 | 0.05983807 | 0.06318872 | 0.09683688 | 0.06817396
[5 empty] | 0.02267532 | 0.06733618 |  |  | 0.02694354 | 0.06993411 | 0.05987973 | 0.06389082 | 0.09711524 | 0.06893145
[5 empty] | 0.02272353 | 0.06807613 |  |  | 0.02673813 | 0.07070261 | 0.05920521 | 0.06459292 | 0.09758142 | 0.06968894
[5 empty] | 0.02377033 | 0.06881609 |  |  | 0.02653149 | 0.07147112 | 0.05951567 | 0.06529501 | 0.09773375 | 0.07044643
[5 empty] | 0.02281563 | 0.06955605 |  |  | 0.02642484 | 0.07223963 | 0.05901227 | 0.06599711 | 0.09807058 | 0.07120392
[5 empty] | 0.02285933 | 0.07029601 |  |  | 0.0264194 | 0.07300813 | 0.05899616 | 0.06669921 | 0.09829024 | 0.07196141
[5 empty] | 0.02390136 | 0.07103597 |  |  | 0.02631641 | 0.07377664 | 0.05906849 | 0.0674013 | 0.09939109 | 0.0727189
[5 empty] | 0.02394163 | 0.07177592 |  |  | 0.02621709 | 0.07454515 | 0.05913043 | 0.0681034 | 0.09947145 | 0.07347638
[5 empty] | 0.02398005 | 0.07251588 |  |  | 0.02622266 | 0.07531365 | 0.05858312 | 0.0688055 | 0.09942967 | 0.07423387
[5 empty] | 0.02201654 | 0.07325584 |  |  | 0.02613435 | 0.07608216 | 0.05852771 | 0.0695076 | 0.1005641 | 0.07499136
[5 empty] | 0.022051 | 0.0739958 |  |  | 0.02595339 | 0.07685067 | 0.05846538 | 0.07020969 | 0.100273 | 0.07574885
[5 empty] | 0.02408336 | 0.07473576 |  |  | 0.02588101 | 0.07761917 | 0.05799726 | 0.07091179 | 0.1009549 | 0.07650634
[5 empty] | 0.02311353 | 0.07547571 |  |  | 0.02571843 | 0.07838768 | 0.05832451 | 0.07161389 | 0.1006079 | 0.07726383
[5 empty] | 0.02214142 | 0.07621567 |  |  | 0.02566521 | 0.07915619 | 0.0579483 | 0.07231598 | 0.1017305 | 0.07802131
[5 empty] | 0.02216695 | 0.07695563 |  |  | 0.02571303 | 0.07992469 | 0.05776977 | 0.07301808 | 0.101021 | 0.0787788
[5 empty] | 0.02219002 | 0.07769559 |  |  | 0.02566063 | 0.0806932 | 0.05749007 | 0.07372018 | 0.1014778 | 0.07953629
[5 empty] | 0.02421056 | 0.07843555 |  |  | 0.02570811 | 0.08146171 | 0.05741037 | 0.07442227 | 0.1019991 | 0.08029378
[5 empty] | 0.02322848 | 0.0791755 |  |  | 0.02565553 | 0.08223021 | 0.05743182 | 0.07512437 | 0.1019834 | 0.08105127
[5 empty] | 0.02224369 | 0.07991546 |  |  | 0.02540298 | 0.08299872 | 0.05715557 | 0.07582647 | 0.1016289 | 0.08180876
[5 empty] | 0.02225611 | 0.08065542 |  |  | 0.02555054 | 0.08376723 | 0.05708277 | 0.07652856 | 0.1023281 | 0.08256625
[5 empty] | 0.02426565 | 0.08139538 |  |  | 0.02549829 | 0.08453573 | 0.05641459 | 0.07723066 | 0.101721 | 0.08332373
[5 empty] | 0.02327222 | 0.08213534 |  |  | 0.02534632 | 0.08530424 | 0.05675218 | 0.07793276 | 0.1018981 | 0.08408122
[5 empty] | 0.02327574 | 0.08287529 |  |  | 0.02519471 | 0.08607275 | 0.05629668 | 0.07863486 | 0.1013667 | 0.08483871
[5 empty] | 0.02427511 | 0.08361525 |  |  | 0.02514353 | 0.08684125 | 0.05614927 | 0.07933695 | 0.1006343 | 0.0855962
[5 empty] | 0.02426025 | 0.08435521 |  |  | 0.02509288 | 0.08760976 | 0.05621108 | 0.08003905 | 0.1002082 | 0.08635369
[5 empty] | 0.02322933 | 0.08509517 |  |  | 0.02504282 | 0.08837827 | 0.05628101 | 0.08074115 | 0.09929598 | 0.08711118
[5 empty] | 0.0241833 | 0.08583513 |  |  | 0.02499345 | 0.08914677 | 0.05585565 | 0.08144324 | 0.0991049 | 0.08786867
[5 empty] | 0.02312311 | 0.08657508 |  |  | 0.02494484 | 0.08991528 | 0.05573457 | 0.08214534 | 0.09834241 | 0.08862615
[5 empty] | 0.02304973 | 0.08731504 |  |  | 0.02489708 | 0.09068379 | 0.05531744 | 0.08284744 | 0.0973159 | 0.08938364
[5 empty] | 0.0219641 | 0.088055 |  |  | 0.02505025 | 0.09145229 | 0.0557039 | 0.08354953 | 0.09603278 | 0.09014113
[5 empty] | 0.02186719 | 0.08879496 |  |  | 0.02480442 | 0.0922208 | 0.05509358 | 0.08425163 | 0.09520045 | 0.09089862
[5 empty] | 0.02275994 | 0.08953492 |  |  | 0.02485969 | 0.09298931 | 0.05528613 | 0.08495373 | 0.09502633 | 0.09165611
[5 empty] | 0.02164331 | 0.09027487 |  |  | 0.02471613 | 0.09375781 | 0.0550812 | 0.08565582 | 0.0937178 | 0.0924136
[5 empty] | 0.02351825 | 0.09101483 |  |  | 0.02467383 | 0.09452632 | 0.05527843 | 0.08635792 | 0.09238227 | 0.09317108
[5 empty] | 0.02338572 | 0.09175479 |  |  | 0.02473286 | 0.09529483 | 0.05527746 | 0.08706002 | 0.09172715 | 0.09392857
[5 empty] | 0.02124668 | 0.09249475 |  |  | 0.02479331 | 0.09606333 | 0.05477793 | 0.08776211 | 0.09065984 | 0.09468606
[5 empty] | 0.02310207 | 0.0932347 |  |  | 0.02475526 | 0.09683184 | 0.0549795 | 0.08846421 | 0.08918774 | 0.09544355
[5 empty] | 0.02095285 | 0.09397466 |  |  | 0.02451879 | 0.09760035 | 0.0546818 | 0.08916631 | 0.08861826 | 0.09620104
[5 empty] | 0.02079998 | 0.09471462 |  |  | 0.02458398 | 0.09836885 | 0.05488448 | 0.08986841 | 0.0873588 | 0.09695853
[5 empty] | 0.02264441 | 0.09545458 |  |  | 0.02465092 | 0.09913736 | 0.05458718 | 0.0905705 | 0.08661676 | 0.09771602
[5 empty] | 0.02048709 | 0.09619454 |  |  | 0.02451968 | 0.09990587 | 0.05448955 | 0.0912726 | 0.08559954 | 0.0984735
[5 empty] | 0.02032898 | 0.09693449 |  |  | 0.02459036 | 0.1006744 | 0.05419122 | 0.0919747 | 0.08381456 | 0.09923099
[5 empty] | 0.02117104 | 0.09767445 |  |  | 0.02436302 | 0.1014429 | 0.05409185 | 0.09267679 | 0.08326921 | 0.09998848
[5 empty] | 0.02201421 | 0.09841441 |  |  | 0.02453775 | 0.1022114 | 0.05439107 | 0.09337889 | 0.0822709 | 0.100746
[5 empty] | 0.02185946 | 0.09915437 |  |  | 0.02451464 | 0.1029799 | 0.05398853 | 0.09408099 | 0.08182702 | 0.1015035
[5 empty] | 0.02170773 | 0.09989433 |  |  | 0.02449376 | 0.1037484 | 0.05388388 | 0.09478308 | 0.08114499 | 0.1022609
[5 empty] | 0.02155998 | 0.1006343 |  |  | 0.0242752 | 0.1045169 | 0.05397676 | 0.09548518 | 0.0802322 | 0.1030184
[5 empty] | 0.02041717 | 0.1013742 |  |  | 0.02435903 | 0.1052854 | 0.0538668 | 0.09618728 | 0.07939607 | 0.1037759
[5 empty] | 0.02028025 | 0.1021142 |  |  | 0.02434535 | 0.1060539 | 0.05335366 | 0.09688937 | 0.07844398 | 0.1045334
[5 empty] | 0.02015017 | 0.1028542 |  |  | 0.02433423 | 0.1068224 | 0.05313698 | 0.09759147 | 0.07818335 | 0.1052909
[5 empty] | 0.01902789 | 0.1035941 |  |  | 0.02432574 | 0.1075909 | 0.05301641 | 0.09829357 | 0.07812158 | 0.1060484
[5 empty] | 0.02091436 | 0.1043341 |  |  | 0.02441999 | 0.1083594 | 0.05309157 | 0.09899567 | 0.07756608 | 0.1068059
[5 empty] | 0.01981055 | 0.105074 |  |  | 0.02421704 | 0.1091279 | 0.05306213 | 0.09969776 | 0.07792424 | 0.1075634
[5 empty] | 0.01871739 | 0.105814 |  |  | 0.02431687 | 0.1098965 | 0.05312772 | 0.1003999 | 0.07739649 | 0.1083209
[5 empty] | 0.01863585 | 0.1065539 |  |  | 0.02421879 | 0.110665 | 0.05298799 | 0.101102 | 0.07799667 | 0.1090783
[5 empty] | 0.01956687 | 0.1072939 |  |  | 0.02422269 | 0.1114335 | 0.05254258 | 0.1018041 | 0.07739751 | 0.1098358
[5 empty] | 0.01851143 | 0.1080339 |  |  | 0.02442855 | 0.112202 | 0.05269114 | 0.1025062 | 0.07749947 | 0.1105933
[5 empty] | 0.01947046 | 0.1087738 |  |  | 0.02423638 | 0.1129705 | 0.0522333 | 0.1032082 | 0.07740305 | 0.1113508
[5 empty] | 0.0194396 | 0.1095138 |  |  | 0.02434617 | 0.113739 | 0.05186872 | 0.1039103 | 0.07740873 | 0.1121083
[5 empty] | 0.01840938 | 0.1102537 |  |  | 0.02425792 | 0.1145075 | 0.05189703 | 0.1046124 | 0.077717 | 0.1128658
[5 empty] | 0.01837959 | 0.1109937 |  |  | 0.02447163 | 0.115276 | 0.05181788 | 0.1053145 | 0.07782834 | 0.1136233
[5 empty] | 0.02035024 | 0.1117337 |  |  | 0.0242873 | 0.1160445 | 0.05163092 | 0.1060166 | 0.07794323 | 0.1143808
[5 empty] | 0.02032134 | 0.1124736 |  |  | 0.02430492 | 0.116813 | 0.05163578 | 0.1067187 | 0.07756216 | 0.1151383
[5 empty] | 0.0192929 | 0.1132136 |  |  | 0.02452449 | 0.1175815 | 0.05153211 | 0.1074208 | 0.07728562 | 0.1158957
[5 empty] | 0.02026491 | 0.1139535 |  |  | 0.02444602 | 0.11835 | 0.05101956 | 0.1081229 | 0.07761409 | 0.1166532
[5 empty] | 0.0182374 | 0.1146935 |  |  | 0.02436949 | 0.1191185 | 0.05109391 | 0.108825 | 0.07814805 | 0.1174107
[5 empty] | 0.01821035 | 0.1154334 |  |  | 0.02449491 | 0.119887 | 0.05083071 | 0.1095271 | 0.07748799 | 0.1181682
[5 empty] | 0.02018379 | 0.1161734 |  |  | 0.02442227 | 0.1206555 | 0.0505264 | 0.1102292 | 0.0775344 | 0.1189257
[5 empty] | 0.02015772 | 0.1169134 |  |  | 0.02455158 | 0.1214241 | 0.05018178 | 0.1109313 | 0.07758775 | 0.1196832
[5 empty] | 0.01913213 | 0.1176533 |  |  | 0.02458282 | 0.1221926 | 0.04949769 | 0.1116334 | 0.07744854 | 0.1204407
[5 empty] | 0.01810705 | 0.1183933 |  |  | 0.02451601 | 0.1229611 | 0.04927494 | 0.1123355 | 0.07841725 | 0.1211982
[5 empty] | 0.01908248 | 0.1191332 |  |  | 0.02465113 | 0.1237296 | 0.04861434 | 0.1130376 | 0.07779437 | 0.1219556
[5 empty] | 0.02005842 | 0.1198732 |  |  | 0.02478818 | 0.1244981 | 0.04841673 | 0.1137397 | 0.07838037 | 0.1227131
[5 empty] | 0.01903488 | 0.1206132 |  |  | 0.02482717 | 0.1252666 | 0.04788292 | 0.1144418 | 0.07817575 | 0.1234706
[5 empty] | 0.01801187 | 0.1213531 |  |  | 0.02466808 | 0.1260351 | 0.04681373 | 0.1151439 | 0.07808099 | 0.1242281
[5 empty] | 0.01798939 | 0.1220931 |  |  | 0.02471093 | 0.1268036 | 0.04620998 | 0.115846 | 0.07839657 | 0.1249856
[5 empty] | 0.01896745 | 0.122833 |  |  | 0.0249557 | 0.1275721 | 0.04577249 | 0.1165481 | 0.07842298 | 0.1257431
[5 empty] | 0.01894606 | 0.123573 |  |  | 0.02480239 | 0.1283406 | 0.04540209 | 0.1172502 | 0.0790607 | 0.1265006
[5 empty] | 0.01892523 | 0.1243129 |  |  | 0.02505101 | 0.1291091 | 0.04429958 | 0.1179523 | 0.07861023 | 0.1272581
[5 empty] | 0.01790495 | 0.1250529 |  |  | 0.02510155 | 0.1298776 | 0.04396579 | 0.1186544 | 0.07947203 | 0.1280156
[5 empty] | 0.01788524 | 0.1257929 |  |  | 0.024954 | 0.1306461 | 0.04270154 | 0.1193565 | 0.07884661 | 0.128773
[5 empty] | 0.0198661 | 0.1265328 |  |  | 0.02500837 | 0.1314146 | 0.04180765 | 0.1200586 | 0.07983444 | 0.1295305
[5 empty] | 0.01984755 | 0.1272728 |  |  | 0.02526465 | 0.1321831 | 0.04138494 | 0.1207607 | 0.079836 | 0.130288
[5 empty] | 0.01882958 | 0.1280127 |  |  | 0.02522285 | 0.1329517 | 0.04053423 | 0.1214628 | 0.07975179 | 0.1310455
[5 empty] | 0.0188122 | 0.1287527 |  |  | 0.02518295 | 0.1337202 | 0.03965634 | 0.1221649 | 0.07988229 | 0.131803
[5 empty] | 0.01879543 | 0.1294926 |  |  | 0.02534497 | 0.1344887 | 0.03895209 | 0.122867 | 0.08032798 | 0.1325605
[5 empty] | 0.01977926 | 0.1302326 |  |  | 0.02550888 | 0.1352572 | 0.03782229 | 0.1235691 | 0.08058935 | 0.133318
[5 empty] | 0.0197637 | 0.1309726 |  |  | 0.0254747 | 0.1360257 | 0.03686778 | 0.1242712 | 0.08086688 | 0.1340755
[5 empty] | 0.01874876 | 0.1317125 |  |  | 0.02564243 | 0.1367942 | 0.03578936 | 0.1249733 | 0.08096106 | 0.134833
[5 empty] | 0.01873446 | 0.1324525 |  |  | 0.02571205 | 0.1375627 | 0.03488787 | 0.1256753 | 0.08157238 | 0.1355904
[5 empty] | 0.01972078 | 0.1331924 |  |  | 0.02578357 | 0.1383312 | 0.03346411 | 0.1263774 | 0.08140131 | 0.1363479
[5 empty] | 0.01970774 | 0.1339324 |  |  | 0.02575698 | 0.1390997 | 0.03301891 | 0.1270795 | 0.08234834 | 0.1371054
[5 empty] | 0.01869536 | 0.1346724 |  |  | 0.02593229 | 0.1398682 | 0.03165309 | 0.1277816 | 0.08211396 | 0.1378629
[5 empty] | 0.01968362 | 0.1354123 |  |  | 0.02600949 | 0.1406367 | 0.03026747 | 0.1284837 | 0.08249865 | 0.1386204
[5 empty] | 0.01867254 | 0.1361523 |  |  | 0.02598857 | 0.1414052 | 0.02916286 | 0.1291858 | 0.0837029 | 0.1393779
[5 empty] | 0.01966213 | 0.1368922 |  |  | 0.02606955 | 0.1421737 | 0.02824009 | 0.1298879 | 0.08342719 | 0.1401354
[5 empty] | 0.0176524 | 0.1376322 |  |  | 0.02605241 | 0.1429422 | 0.02689998 | 0.13059 | 0.08437201 | 0.1408929
[5 empty] | 0.01964334 | 0.1383721 |  |  | 0.02613715 | 0.1437107 | 0.02574335 | 0.1312921 | 0.08413784 | 0.1416503
[5 empty] | 0.01963497 | 0.1391121 |  |  | 0.02622377 | 0.1444793 | 0.02467102 | 0.1319942 | 0.08512517 | 0.1424078
[5 empty] | 0.01962729 | 0.1398521 |  |  | 0.02651227 | 0.1452478 | 0.0233838 | 0.1326963 | 0.08553448 | 0.1431653
[5 empty] | 0.01762031 | 0.140592 |  |  | 0.02640265 | 0.1460163 | 0.02278252 | 0.1333984 | 0.08606626 | 0.1439228
[5 empty] | 0.01761404 | 0.141332 |  |  | 0.02659491 | 0.1467848 | 0.021268 | 0.1341005 | 0.08692099 | 0.1446803
[5 empty] | 0.01760848 | 0.1420719 |  |  | 0.02658903 | 0.1475533 | 0.02014105 | 0.1348026 | 0.08729915 | 0.1454378
[5 empty] | 0.01960365 | 0.1428119 |  |  | 0.02678503 | 0.1483218 | 0.01860251 | 0.1355047 | 0.08800124 | 0.1461953
[5 empty] | 0.01859953 | 0.1435518 |  |  | 0.0269829 | 0.1490903 | 0.01745317 | 0.1362068 | 0.08852773 | 0.1469528
[5 empty] | 0.01859615 | 0.1442918 |  |  | 0.02708263 | 0.1498588 | 0.01649388 | 0.1369089 | 0.08897911 | 0.1477103
[5 empty] | 0.01959351 | 0.1450318 |  |  | 0.02698422 | 0.1506273 | 0.01472544 | 0.137611 | 0.08975587 | 0.1484677
[5 empty] | 0.01959162 | 0.1457717 |  |  | 0.02728768 | 0.1513958 | 0.01344868 | 0.1383131 | 0.09025849 | 0.1492252
[5 empty] | 0.01959048 | 0.1465117 |  |  | 0.027193 | 0.1521643 | 0.01276441 | 0.1390152 | 0.09168746 | 0.1499827
[5 empty] | 0.0195901 | 0.1472516 |  |  | 0.02740018 | 0.1529328 | 0.01127346 | 0.1397173 | 0.09194325 | 0.1507402