## 1
Общество с ограниченной ответственностью "Инженерная геология" (ООО "ИнжГео") | [11 empty] | Общество с ограниченной ответственностью "Инженерная геология" (ООО "ИнжГео")
Юр. адрес: 117279, г. Москва, ул. Миклухо-Маклая, 36 а, этаж 5, пом. XXIII к. 76-84 | [11 empty] | Юр. адрес: 117279, г. Москва, ул. Миклухо-Маклая, 36 а, этаж 5, пом. XXIII к. 76-84 | [8 empty] | нагр |  |  | X0 | Y0 | R |  | нагр |  |  |  | X0 | Y0 | R | нагр |  |  |  | X0 | Y0 | R |  | нагр |  |  |  | X0 | Y0 | R
Телефон/факс +7 (495) 132-30-00, Адрес электронной почты inbox@inj-geo.ru | [11 empty] | Телефон/факс +7 (495) 132-30-00, Адрес электронной почты inbox@inj-geo.ru | [12 empty] | 0 | [7 empty] | 0 | [6 empty] | 0 | [7 empty] | 0
[21 empty] | девиатор | [6 empty] | девиатор | [6 empty] | девиатор | [7 empty] | девиатор
Испытательная лаборатория ООО «ИнжГео» | [11 empty] | Испытательная лаборатория ООО «ИнжГео» | [8 empty] | x0 | Угол | X | Y |  |  |  | x0 |  | Угол | X | Y |  |  | x0 |  | Угол | X | Y |  |  |  | x0 |  | Угол | X | Y
Адрес места осуществления деятельности лаборатории: г. Москва, просп. Вернадского, д. 51, стр. 1 | [11 empty] | Адрес места осуществления деятельности лаборатории: г. Москва, просп. Вернадского, д. 51, стр. 1 | [9 empty] | 0 | [7 empty] | 0 | [6 empty] | 0 | [7 empty] | 0
Телефон +7(910)4557682, E-mail: slg85@mail.ru | [11 empty] | Телефон +7(910)4557682, E-mail: slg85@mail.ru | [9 empty] | 5 | [7 empty] | 5 | [6 empty] | 5 | [7 empty] | 5
[22 empty] | 10 | [7 empty] | 10 | [6 empty] | 10 | [7 empty] | 10
[12 empty] | Протокол испытаний № 13-63/248 от 04-07-2023 | [9 empty] | 15 | [7 empty] | 15 | [6 empty] | 15 | [7 empty] | 15
[22 empty] | 20 | [7 empty] | 20 | [6 empty] | 20 | [7 empty] | 20
[12 empty] | Наименование и адрес заказчика: Переход трубопровода через р. Енисей | [9 empty] | 25 | [7 empty] | 25 | [6 empty] | 25 | [7 empty] | 25
[12 empty] | Наименование объекта: ООО Регионстрой | [9 empty] | 30 | [7 empty] | 30 | [6 empty] | 30 | [7 empty] | 30
Наименование используемого метода/методики: ГОСТ 12248.4-2020 | [11 empty] | Наименование используемого метода/методики: ГОСТ 12248.3-2020 | [9 empty] | 35 | [7 empty] | 35 | [6 empty] | 35 | [7 empty] | 35
Условия проведения испытания: температура окружающей среды (18 - 25)0С, влажность воздуха (40 - 75)% | [11 empty] | Условия проведения испытания: температура окружающей среды (18 - 25)0С, влажность воздуха (40 - 75)% | [9 empty] | 40 | [7 empty] | 40 | [6 empty] | 40 | [7 empty] | 40
[12 empty] | Дата получение объекта подлежащего испытаниям: 07-06-2023 | [9 empty] | 45 | [7 empty] | 45 | [6 empty] | 45 | [7 empty] | 45
[12 empty] | Дата испытания: 25.10.2022-19.11.2248 | [9 empty] | 50 | [7 empty] | 50 | [6 empty] | 50 | [7 empty] | 50
[22 empty] | 55 | [7 empty] | 55 | [6 empty] | 55 | [7 empty] | 55
Испытание грунтов методом трехосного сжатия | [11 empty] | Испытание грунтов методом трехосного сжатия | [9 empty] | 60 | [7 empty] | 60 | [6 empty] | 60 | [7 empty] | 60
[22 empty] | 65 | [7 empty] | 65 | [6 empty] | 65 | [7 empty] | 65
Лабораторный номер: | [6 empty] | We, д.е. = |  |  |  |  | Лабораторный номер: |  | 1283 |  |  |  | We, д.е. = | 0.522647626 |  |  | 70 | [7 empty] | 70 | [6 empty] | 70 | [7 empty] | 70
Номер скважины: | [6 empty] | ρ, г/см3 = |  |  |  |  | Номер скважины: |  | BH-136 |  |  |  | ρ, г/см3 = | 1.58 |  |  | 75 | [7 empty] | 75 | [6 empty] | 75 | [7 empty] | 75
Глубина отбора, м: | [6 empty] | ρs, г/см3 = |  |  |  |  | Глубина отбора, м: |  | 3.4 |  |  |  | ρs, г/см3 = | 2.74 |  |  | 80 | [7 empty] | 80 | [6 empty] | 80 | [7 empty] | 80
Наименование грунта: | [6 empty] | e, д.е. = |  |  |  |  | Наименование грунта: |  | Суглинок, после оттаивания текучий, легкий песчанистый |  |  |  | e, д.е. = | 1.640541 |  |  | 85 | [7 empty] | 85 | [6 empty] | 85 | [7 empty] | 85
Схема проведения опыта: | [6 empty] | IL, д.е. = |  |  |  |  | Схема проведения опыта: |  | КД |  |  |  | IL, д.е. = | 3.127 |  |  | 90 | [7 empty] | 90 | [6 empty] | 90 | [7 empty] | 90
[22 empty] | 95 | [7 empty] | 95 | [6 empty] | 95 | [7 empty] | 95
[22 empty] | 100 | [7 empty] | 100 | [6 empty] | 100 | [7 empty] | 100
Результаты испытаний | [11 empty] | Результаты испытаний | [9 empty] | 105 | [7 empty] | 105 | [6 empty] | 105 | [7 empty] | 105
[22 empty] | 110 | [7 empty] | 110 | [6 empty] | 110 | [7 empty] | 110
[22 empty] | 115 | [7 empty] | 115 | [6 empty] | 115 | [7 empty] | 115
[22 empty] | 120 | [7 empty] | 120 | [6 empty] | 120 | [7 empty] | 120
[22 empty] | 125 | [7 empty] | 125 | [6 empty] | 125 | [7 empty] | 125
[22 empty] | 130 | [7 empty] | 130 | [6 empty] | 130 | [7 empty] | 130
[22 empty] | 135 | [7 empty] | 135 | [6 empty] | 135 | [7 empty] | 135
[22 empty] | 140 | [7 empty] | 140 | [6 empty] | 140 | [7 empty] | 140
[22 empty] | 145 | [7 empty] | 145 | [6 empty] | 145 | [7 empty] | 145
[22 empty] | 150 | [7 empty] | 150 | [6 empty] | 150 | [7 empty] | 150
[22 empty] | 155 | [7 empty] | 155 | [6 empty] | 155 | [7 empty] | 155
[22 empty] | 160 | [7 empty] | 160 | [6 empty] | 160 | [7 empty] | 160
[22 empty] | 165 | [7 empty] | 165 | [6 empty] | 165 | [7 empty] | 165
[22 empty] | 170 | [7 empty] | 170 | [6 empty] | 170 | [7 empty] | 170
[22 empty] | 175 | [7 empty] | 175 | [6 empty] | 175 | [7 empty] | 175
[22 empty] | 180 | [7 empty] | 180 | [6 empty] | 180 | [7 empty] | 180
[13 empty] | Давление в камере, Мпа σ3 | Вертикальная нагрузка, Мпа σ1 | Поровое давление, Мпа u
| K0, д.е. | 0.6744318 |  |  |  |  | Коэфф. Точки | [5 empty] | 1 | 2.029949 | [5 empty] | 1 | [6 empty] | σ3,кПа | σ1,кПа | u, кПа |  |  |  | 4
| q_zg, МПа | 0.6744318 | [10 empty] | 1.1 | 2.226495 | [27 empty] | δ3, Мпа | δ1-δ3, МПа | δ1, МПа | δ1, КПа
|  |  | Модуль деформации, МПа: | [9 empty] | 1.2 | 2.42304 | [21 empty] | С, МПа:
|  |  | Е0= |  | Точки модуля (полное напр.), МПа |  |  |  | 0.6744318 | 1.079091 | [25 empty] | φ, град:
|  |  | E50 = |  | qf (полное напр.), МПа |  |  |  | 1.728386 | [26 empty] | E, Мпа
|  |  | Коэф. Поперечной деформации, ϑ = | [9 empty] | Эффективные значения угла внутреннего трения и удельного сцепления ϕ', С' | [13 empty] | x | 0
[13 empty] | ϕ', град. = | 19 | [12 empty] | y |  |  |  | С, кПа | φ,°
[13 empty] | С', МПа = | 0.023
| Исполнитель: | [6 empty] | Морозов Д.С. |  |  |  |  | Исполнитель: |  |  |  |  | Морозов Д.С.
| Начальник исп. лаборатории: | [6 empty] | Семиколенова Л.Г. |  |  |  |  | Начальник исп. лаборатории: |  |  |  |  | Семиколенова Л.Г.
Лист 1 , всего листов 2 | [11 empty] | Лист 2 , всего листов 2
Частичное воспроизведение протокола испытаний без письменного разрешения ООО «ИнжГео» ЗАПРЕЩАЕТСЯ | [11 empty] | Частичное воспроизведение протокола испытаний без письменного разрешения ООО «ИнжГео» ЗАПРЕЩАЕТСЯ
[5 empty] | второй график |  | первый график | [9 empty] | К Пуассона
dev50 | epsE50 | ind | devE0 | epsE0 | dev | eps | sigma |  | dev1 | eps1 | dev2 | eps2 | dev3 | eps3 |  | Глины
0.7283864 | 0.009403619 |  |  |  | 0 | 0 |  |  | 0 | 0 | 0 | 0 | 0 | 0 |  | < 0 | 0,20-0,30
ind |  |  |  |  | 0.05148787 | 0.0007527205 |  |  | 0.119 | 0.0009217888 | 0.1019934 | 0.0007461252 | 0.1416283 | 0.0007436067 |  | 0-0,25 | 0,30-0,38
2 |  |  |  |  | 0.2162514 | 0.001505441 |  |  | 0.1695596 | 0.001489704 | 0.15 | 0.001135795 | 0.2696784 | 0.001487213 |  | 0,25< | 0,38-0,45
E0 |  |  |  |  | 0.2535662 | 0.002258162 |  |  | 0.2318515 | 0.002234556 | 0.2481232 | 0.002238376 | 0.372 | 0.002265376 |  | Суглинки | 0,35-0,37
epsE0 | devE0 |  |  |  | 0.4046591 | 0.00313454 |  |  | 0.2962843 | 0.002979408 | 0.3088036 | 0.002984501 | 0.4302715 | 0.002974427 |  | Пески и супеси | 0,30-0,35
0.00313454 | 0.4046591 |  |  |  | 0.3460792 | 0.003763603 |  |  | 0.3552536 | 0.00372426 | 0.3748493 | 0.003730626 | 0.4807052 | 0.003718034
[5 empty] | 0.3639987 | 0.004516323 |  |  | 0.4061551 | 0.004469111 | 0.4225085 | 0.004476751 | 0.5220926 | 0.00446164
График E50 |  | График E |  |  | 0.453522 | 0.005269044 |  |  | 0.4495844 | 0.005213963 | 0.4649295 | 0.005222877 | 0.5630343 | 0.005205247
eps | q | sigma |  |  | 0.4434246 | 0.006021764 |  |  | 0.480037 | 0.005958815 | 0.5141604 | 0.005969002 | 0.6115202 | 0.006206645
Горизонтальная линия E50 |  | Касательная |  |  | 0.5174815 | 0.006774485 |  |  | 0.5149743 | 0.006648425 | 0.5412494 | 0.006715127 | 0.6170939 | 0.006692461
0 |  | a | b |  | 0.5104681 | 0.007527205 |  |  | 0.5398898 | 0.007448519 | 0.5632473 | 0.007108151 | 0.6421859 | 0.007436067
|  |  | 0 |  | 0.5961596 | 0.008279926 |  |  | 0.561589 | 0.008193371 | 0.5896628 | 0.008207377 | 0.6737233 | 0.008179674
Вертикальная линия E50 |  | p1 и p2 |  |  | 0.7283864 | 0.009403619 |  |  | 0.5849229 | 0.008938223 | 0.6209163 | 0.008953503 | 0.6944917 | 0.008923281
| 0 | 0 |  |  | 0.6048125 | 0.009785367 |  |  | 0.5999847 | 0.009683075 | 0.6489206 | 0.009699628 | 0.7162762 | 0.009666888
[5 empty] | 0.7683785 | 0.01053809 |  |  | 0.6221675 | 0.01042793 | 0.6674642 | 0.01044575 | 0.7396624 | 0.01041049
Касательная линия E50 |  |  |  |  | 0.7210595 | 0.01129081 |  |  | 0.6402645 | 0.01117278 | 0.6878361 | 0.01119188 | 0.7692356 | 0.0111541
0 | 0 | Горизонтальная 1 |  |  | 0.6938014 | 0.01204353 |  |  | 0.6650689 | 0.01191763 | 0.713625 | 0.011938 | 0.7921812 | 0.01189771
[5 empty] | 0.8465499 | 0.01279625 |  |  | 0.6849739 | 0.01266248 | 0.7317196 | 0.01268413 | 0.8100845 | 0.01264131
Горизонтальная линия qкр |  |  |  |  | 0.8692509 | 0.01354897 |  |  | 0.7094725 | 0.01340733 | 0.7586087 | 0.01343025 | 0.8382309 | 0.01338492
Горизонтальная линия q |  | Горизонтальная 2 |  |  | 0.8388502 | 0.01430169 |  |  | 0.7237581 | 0.01415219 | 0.780381 | 0.01417638 | 0.8528059 | 0.01412853
0 |  | 0 |  |  | 0.8812935 | 0.01505441 |  |  | 0.7450236 | 0.01489704 | 0.7988253 | 0.0149225 | 0.8775948 | 0.01487213
[5 empty] | 0.9025267 | 0.01580713 |  |  | 0.7633624 | 0.01564189 | 0.8236304 | 0.01566863 | 0.9033829 | 0.01561574
Вертикальная линия q |  |  |  |  | 0.8584956 | 0.01655985 |  |  | 0.7809676 | 0.01638674 | 0.844085 | 0.01641475 | 0.9188557 | 0.01635935
| 0 |  |  |  | 1.024146 | 0.01731257 |  |  | 0.7912323 | 0.01713159 | 0.8584778 | 0.01716088 | 0.9340985 | 0.01710296
[5 empty] | 0.9764236 | 0.01806529 |  |  | 0.8167497 | 0.01787645 | 0.8783977 | 0.01790701 | 0.9647968 | 0.01784656
[5 empty] | 1.002274 | 0.01881801 |  |  | 0.826613 | 0.0186213 | 0.8975333 | 0.01865313 | 0.9819358 | 0.01859017
[5 empty] | 0.9966438 | 0.01957073 |  |  | 0.8481154 | 0.01936615 | 0.9164735 | 0.01939926 | 0.9913011 | 0.01933378
[5 empty] | 1.080478 | 0.02032345 |  |  | 0.86135 | 0.020111 | 0.934007 | 0.02014538 | 1.013078 | 0.02007738
[5 empty] | 1.157723 | 0.02107617 |  |  | 0.8774099 | 0.02085585 | 0.9507225 | 0.02089151 | 1.035852 | 0.02082099
[5 empty] | 1.094324 | 0.0218289 |  |  | 0.8829885 | 0.02160071 | 0.9582088 | 0.02163763 | 1.041208 | 0.0215646
[5 empty] | 1.106227 | 0.02258162 |  |  | 0.8970787 | 0.02234556 | 0.9741546 | 0.02238376 | 1.063931 | 0.0223082
[5 empty] | 1.199378 | 0.02333434 |  |  | 0.9162738 | 0.02309041 | 0.9892488 | 0.02312988 | 1.077408 | 0.02305181
[5 empty] | 1.192722 | 0.02408706 |  |  | 0.922067 | 0.02383526 | 1.00778 | 0.02387601 | 1.092123 | 0.02379542
[5 empty] | 1.137206 | 0.02483978 |  |  | 0.9336514 | 0.02458011 | 1.015337 | 0.02462213 | 1.103463 | 0.02453902
[5 empty] | 1.220775 | 0.0255925 |  |  | 0.9453202 | 0.02532496 | 1.027109 | 0.02536826 | 1.113911 | 0.02528263
[5 empty] | 1.295376 | 0.02634522 |  |  | 0.9568665 | 0.02606982 | 1.041984 | 0.02611438 | 1.131354 | 0.02602624
[5 empty] | 1.243953 | 0.02709794 |  |  | 0.9653836 | 0.02681467 | 1.052751 | 0.02686051 | 1.145677 | 0.02676984
[5 empty] | 1.281453 | 0.02785066 |  |  | 0.9721645 | 0.02755952 | 1.062599 | 0.02760663 | 1.147965 | 0.02751345
[5 empty] | 1.315821 | 0.02860338 |  |  | 0.9830025 | 0.02830437 | 1.064816 | 0.02835276 | 1.161204 | 0.02825706
[5 empty] | 1.270004 | 0.0293561 |  |  | 0.9902908 | 0.02904922 | 1.082692 | 0.02909888 | 1.170279 | 0.02900066
[5 empty] | 1.386947 | 0.03010882 |  |  | 0.9965224 | 0.02979408 | 1.090615 | 0.02984501 | 1.173876 | 0.02974427
[5 empty] | 1.349595 | 0.03086154 |  |  | 1.000491 | 0.03053893 | 1.087874 | 0.03059113 | 1.191279 | 0.03048788
[5 empty] | 1.321896 | 0.03161426 |  |  | 1.003589 | 0.03128378 | 1.095758 | 0.03133726 | 1.192875 | 0.03123148
[5 empty] | 1.344793 | 0.03236698 |  |  | 1.011609 | 0.03202863 | 1.106255 | 0.03208338 | 1.197748 | 0.03197509
[5 empty] | 1.335234 | 0.0331197 |  |  | 1.014446 | 0.03277348 | 1.107854 | 0.03282951 | 1.199485 | 0.0327187
[5 empty] | 1.302164 | 0.03387242 |  |  | 1.015392 | 0.03351834 | 1.111944 | 0.03357564 | 1.21367 | 0.0334623
[5 empty] | 1.319529 | 0.03462514 |  |  | 1.022941 | 0.03426319 | 1.113713 | 0.03432176 | 1.217688 | 0.03420591
[5 empty] | 1.440275 | 0.03537786 |  |  | 1.026585 | 0.03500804 | 1.118551 | 0.03506789 | 1.219026 | 0.03494952
[5 empty] | 1.456773 | 0.03613059 |  |  | 1.029949 | 0.03575289 | 1.126495 | 0.03581401 | 1.22304 | 0.03569312
[5 empty] | 1.383742 | 0.03688331 |  |  | 1.022732 | 0.03649774 | 1.120088 | 0.03656014 | 1.2164 | 0.03643673
[5 empty] | 1.410203 | 0.03763603 |  |  | 1.029343 | 0.0372426 | 1.124819 | 0.03730626 | 1.222642 | 0.03718034
[5 empty] | 1.310019 | 0.03838875 |  |  | 1.028904 | 0.03798745 | 1.121246 | 0.03805239 | 1.214799 | 0.03792394
[5 empty] | 1.310219 | 0.03914147 |  |  | 1.022947 | 0.0387323 | 1.113799 | 0.03879851 | 1.212811 | 0.03866755
[5 empty] | 1.335832 | 0.03989419 |  |  | 1.015701 | 0.03947715 | 1.119512 | 0.03954464 | 1.206913 | 0.03941116
[5 empty] | 1.375887 | 0.04064691 |  |  | 1.021895 | 0.040222 | 1.116715 | 0.04029076 | 1.202841 | 0.04015476
[5 empty] | 1.401414 | 0.04139963 |  |  | 1.017759 | 0.04096685 | 1.112341 | 0.04103689 | 1.20673 | 0.04089837
[5 empty] | 1.416441 | 0.04215235 |  |  | 1.01532 | 0.04171171 | 1.100222 | 0.04178301 | 1.202014 | 0.04164198
[5 empty] | 1.307999 | 0.04290507 |  |  | 1.009509 | 0.04245656 | 1.102788 | 0.04252914 | 1.197229 | 0.04238558
[5 empty] | 1.323116 | 0.04365779 |  |  | 0.9995551 | 0.04320141 | 1.090373 | 0.04327526 | 1.19311 | 0.04312919
[5 empty] | 1.301822 | 0.04441051 |  |  | 1.000387 | 0.04394626 | 1.095107 | 0.04402139 | 1.181092 | 0.0438728
[5 empty] | 1.363145 | 0.04516323 |  |  | 0.9910331 | 0.04469111 | 1.083823 | 0.04476751 | 1.17801 | 0.0446164
[5 empty] | 1.309116 | 0.04591595 |  |  | 0.9896236 | 0.04543597 | 1.081951 | 0.04551364 | 1.167499 | 0.04536001
[5 empty] | 1.263764 | 0.04666867 |  |  | 0.9798873 | 0.04618082 | 1.068025 | 0.04625976 | 1.164694 | 0.04610362
[5 empty] | 1.342117 | 0.04742139 |  |  | 0.9784535 | 0.04692567 | 1.067676 | 0.04700589 | 1.159331 | 0.04684722
[5 empty] | 1.273205 | 0.04817411 |  |  | 0.9637511 | 0.04767052 | 1.052135 | 0.04775201 | 1.144743 | 0.04759083
[5 empty] | 1.272058 | 0.04892683 |  |  | 0.9605095 | 0.04841537 | 1.053234 | 0.04849814 | 1.146467 | 0.04833444
[5 empty] | 1.241704 | 0.04967955 |  |  | 0.9530577 | 0.04916023 | 1.041005 | 0.04924426 | 1.132938 | 0.04907804
[5 empty] | 1.352173 | 0.05043228 |  |  | 0.9454249 | 0.04990508 | 1.02928 | 0.04999039 | 1.11939 | 0.04982165
[5 empty] | 1.250494 | 0.051185 |  |  | 0.9386403 | 0.05064993 | 1.02899 | 0.05073652 | 1.109359 | 0.05056526
[5 empty] | 1.239697 | 0.05193772 |  |  | 0.9329329 | 0.05139478 | 1.017268 | 0.05148264 | 1.101079 | 0.05130887
[5 empty] | 1.260811 | 0.05269044 |  |  | 0.927532 | 0.05213963 | 1.013345 | 0.05222877 | 1.090786 | 0.05205247
[5 empty] | 1.244864 | 0.05344316 |  |  | 0.9140667 | 0.05288449 | 1.001653 | 0.05297489 | 1.088716 | 0.05279608
[5 empty] | 1.290887 | 0.05419588 |  |  | 0.9115662 | 0.05362934 | 0.9918234 | 0.05372102 | 1.077402 | 0.05353969
[5 empty] | 1.220908 | 0.0549486 |  |  | 0.8955595 | 0.05437419 | 0.9805882 | 0.05446714 | 1.06418 | 0.05428329
[5 empty] | 1.174957 | 0.05570132 |  |  | 0.8928759 | 0.05511904 | 0.973479 | 0.05521327 | 1.062385 | 0.0550269
[5 empty] | 1.168064 | 0.05645404 |  |  | 0.8888445 | 0.05586389 | 0.9679278 | 0.05595939 | 1.044552 | 0.05577051
[5 empty] | 1.184256 | 0.05720676 |  |  | 0.8758945 | 0.05660874 | 0.9642663 | 0.05670552 | 1.046116 | 0.05651411
[5 empty] | 1.259565 | 0.05795948 |  |  | 0.869855 | 0.0573536 | 0.9505261 | 0.05745164 | 1.037313 | 0.05725772
[5 empty] | 1.175018 | 0.0587122 |  |  | 0.8611551 | 0.05809845 | 0.9394392 | 0.05819777 | 1.024677 | 0.05800133
[5 empty] | 1.261645 | 0.05946492 |  |  | 0.8515241 | 0.0588433 | 0.9342372 | 0.05894389 | 1.019344 | 0.05874493
[5 empty] | 1.238476 | 0.06021764 |  |  | 0.849191 | 0.05958815 | 0.925452 | 0.05969002 | 1.005848 | 0.05948854
[5 empty] | 1.24454 | 0.06097036 |  |  | 0.8431851 | 0.060333 | 0.9160152 | 0.06043614 | 0.9970251 | 0.06023215
[5 empty] | 1.141866 | 0.06172308 |  |  | 0.8391354 | 0.06107786 | 0.9154587 | 0.06118227 | 0.9919096 | 0.06097575
[5 empty] | 1.107483 | 0.0624758 |  |  | 0.8295711 | 0.06182271 | 0.9086142 | 0.06192839 | 0.9886369 | 0.06171936
[5 empty] | 1.241421 | 0.06322852 |  |  | 0.8288214 | 0.06256756 | 0.9021135 | 0.06267452 | 0.975942 | 0.06246297
[5 empty] | 1.188709 | 0.06398124 |  |  | 0.8135154 | 0.06331241 | 0.8942883 | 0.06342064 | 0.9656601 | 0.06320657
[5 empty] | 1.178375 | 0.06473397 |  |  | 0.8129823 | 0.06405726 | 0.8937705 | 0.06416677 | 0.9617262 | 0.06395018
[5 empty] | 1.198451 | 0.06548669 |  |  | 0.8115513 | 0.06480212 | 0.8805917 | 0.06491289 | 0.9605754 | 0.06469379
[5 empty] | 1.220903 | 0.06623941 |  |  | 0.8077928 | 0.06554697 | 0.8803175 | 0.06565902 | 0.9581699 | 0.06543739
[5 empty] | 1.186349 | 0.06699213 |  |  | 0.8032326 | 0.06629182 | 0.8774384 | 0.06640515 | 0.9524605 | 0.066181
[5 empty] | 1.177723 | 0.06774485 |  |  | 0.7942063 | 0.06703667 | 0.8692864 | 0.06715127 | 0.9437727 | 0.06692461
[5 empty] | 1.155035 | 0.06849757 |  |  | 0.7939223 | 0.06778152 | 0.8680711 | 0.0678974 | 0.9399168 | 0.06766821
[5 empty] | 1.104293 | 0.06925029 |  |  | 0.7864894 | 0.06852638 | 0.8574018 | 0.06864352 | 0.936903 | 0.06841182
[5 empty] | 1.180507 | 0.07000301 |  |  | 0.7854161 | 0.06927123 | 0.849588 | 0.06938965 | 0.9315415 | 0.06915543
[5 empty] | 1.063686 | 0.07075573 |  |  | 0.776711 | 0.07001608 | 0.8472391 | 0.07013577 | 0.9206426 | 0.06989903
[5 empty] | 1.178838 | 0.07150845 |  |  | 0.7760827 | 0.07076093 | 0.8467646 | 0.0708819 | 0.9214164 | 0.07064264
[5 empty] | 1.181974 | 0.07226117 |  |  | 0.7670397 | 0.07150578 | 0.8410738 | 0.07162802 | 0.9058733 | 0.07138625
[5 empty] | 1.081101 | 0.07301389 |  |  | 0.7651907 | 0.07225063 | 0.8380762 | 0.07237415 | 0.9067234 | 0.07212985
[5 empty] | 1.10723 | 0.07376661 |  |  | 0.7605443 | 0.07299549 | 0.8311813 | 0.07312027 | 0.904877 | 0.07287346
[5 empty] | 1.109369 | 0.07451933 |  |  | 0.748709 | 0.07374034 | 0.8197985 | 0.0738664 | 0.8927442 | 0.07361707
[5 empty] | 1.098527 | 0.07527205 |  |  | 0.7523935 | 0.07448519 | 0.8220371 | 0.07461252 | 0.8933355 | 0.07436067
[5 empty] | 1.081714 | 0.07602477 |  |  | 0.7483063 | 0.07523004 | 0.8148068 | 0.07535865 | 0.8782609 | 0.07510428
[5 empty] | 1.156938 | 0.07677749 |  |  | 0.7396561 | 0.07597489 | 0.8133167 | 0.07610477 | 0.8764307 | 0.07584789
[5 empty] | 1.108208 | 0.07753021 |  |  | 0.7352513 | 0.07671975 | 0.8015766 | 0.0768509 | 0.8688551 | 0.07659149
[5 empty] | 1.009535 | 0.07828293 |  |  | 0.7292007 | 0.0774646 | 0.8012956 | 0.07759702 | 0.8626444 | 0.0773351
[5 empty] | 1.025926 | 0.07903566 |  |  | 0.7256128 | 0.07820945 | 0.7916833 | 0.07834315 | 0.8565088 | 0.07807871
[5 empty] | 1.072391 | 0.07978838 |  |  | 0.7193962 | 0.0789543 | 0.7879492 | 0.07908927 | 0.8575586 | 0.07882231
[5 empty] | 1.066939 | 0.0805411 |  |  | 0.7162595 | 0.07969915 | 0.7818026 | 0.0798354 | 0.8556039 | 0.07956592
[5 empty] | 1.010579 | 0.08129382 |  |  | 0.7121112 | 0.08044401 | 0.7756529 | 0.08058152 | 0.851455 | 0.08030953
[5 empty] | 1.112321 | 0.08204654 |  |  | 0.7092601 | 0.08118886 | 0.7764097 | 0.08132765 | 0.8401221 | 0.08105313
[5 empty] | 1.074172 | 0.08279926 |  |  | 0.7084145 | 0.08193371 | 0.7688824 | 0.08207377 | 0.8384155 | 0.08179674
[5 empty] | 1.089143 | 0.08355198 |  |  | 0.7041833 | 0.08267856 | 0.7673803 | 0.0828199 | 0.8318454 | 0.08254035
[5 empty] | 0.9882429 | 0.0843047 |  |  | 0.6936749 | 0.08342341 | 0.7645129 | 0.08356603 | 0.829222 | 0.08328396
[5 empty] | 1.00748 | 0.08505742 |  |  | 0.6927979 | 0.08416826 | 0.7629897 | 0.08431215 | 0.8266555 | 0.08402756
[5 empty] | 1.095864 | 0.08581014 |  |  | 0.696161 | 0.08491312 | 0.75222 | 0.08505828 | 0.8222563 | 0.08477117
[5 empty] | 0.9614034 | 0.08656286 |  |  | 0.6874727 | 0.08565797 | 0.7521134 | 0.0858044 | 0.8160345 | 0.08551478
[5 empty] | 1.074108 | 0.08731558 |  |  | 0.6899416 | 0.08640282 | 0.7504792 | 0.08655053 | 0.8056003 | 0.08625838
[5 empty] | 1.036986 | 0.0880683 |  |  | 0.6828763 | 0.08714767 | 0.7465269 | 0.08729665 | 0.805164 | 0.08700199
[5 empty] | 0.9830477 | 0.08882102 |  |  | 0.6827854 | 0.08789252 | 0.7465659 | 0.08804278 | 0.8102358 | 0.0877456
[5 empty] | 1.006301 | 0.08957374 |  |  | 0.6785776 | 0.08863738 | 0.7366057 | 0.0887889 | 0.798226 | 0.0884892
[5 empty] | 1.009756 | 0.09032646 |  |  | 0.6785613 | 0.08938223 | 0.7397557 | 0.08953503 | 0.7940447 | 0.08923281
[5 empty] | 0.9694214 | 0.09107918 |  |  | 0.6724451 | 0.09012708 | 0.7361252 | 0.09028115 | 0.7964023 | 0.08997642
[5 empty] | 0.9873061 | 0.0918319 |  |  | 0.6701378 | 0.09087193 | 0.7278239 | 0.09102728 | 0.7937089 | 0.09072002
[5 empty] | 0.9974194 | 0.09258462 |  |  | 0.6659478 | 0.09161678 | 0.732261 | 0.0917734 | 0.7924747 | 0.09146363
[5 empty] | 0.9617703 | 0.09333735 |  |  | 0.6617837 | 0.09236164 | 0.731146 | 0.09251953 | 0.7887101 | 0.09220724
[5 empty] | 1.072368 | 0.09409007 |  |  | 0.6611542 | 0.09310649 | 0.7290884 | 0.09326565 | 0.7872252 | 0.09295084
[5 empty] | 0.9342214 | 0.09484279 |  |  | 0.6592678 | 0.09385134 | 0.7308975 | 0.09401178 | 0.7885303 | 0.09369445
[5 empty] | 0.9583398 | 0.09559551 |  |  | 0.6673332 | 0.09459619 | 0.7220829 | 0.0947579 | 0.7810356 | 0.09443806
[5 empty] | 1.029732 | 0.09634823 |  |  | 0.6602588 | 0.09534104 | 0.7187539 | 0.09550403 | 0.7865513 | 0.09518166
[5 empty] | 0.9684077 | 0.09710095 |  |  | 0.6633534 | 0.0960859 | 0.72262 | 0.09625015 | 0.7832877 | 0.09592527
[5 empty] | 0.9373673 | 0.09785367 |  |  | 0.6660173 | 0.09683075 | 0.7215815 | 0.09699628 | 0.7797451 | 0.09666888
[5 empty] | 1.005535 | 0.09860639 |  |  | 0.6585782 | 0.0975756 | 0.7284587 | 0.0977424 | 0.7879374 | 0.09741248
[5 empty] | 0.9328838 | 0.09935911 |  |  | 0.6591123 | 0.09832045 | 0.7217258 | 0.09848853 | 0.7819363 | 0.09815609
[5 empty] | 1.073409 | 0.1001118 |  |  | 0.6660135 | 0.0990653 | 0.7224761 | 0.09923466 | 0.7907344 | 0.0988997
[5 empty] | 1.029102 | 0.1008646 |  |  | 0.6626756 | 0.09981015 | 0.7297027 | 0.09998078 | 0.7812244 | 0.0996433
[5 empty] | 1.048959 | 0.1016173 |  |  | 0.6667923 | 0.100555 | 0.7263989 | 0.1007269 | 0.7825989 | 0.1003869
[5 empty] | 0.9719711 | 0.10237 |  |  | 0.6708575 | 0.1012999 | 0.7315579 | 0.101473 | 0.7869505 | 0.1011305
[5 empty] | 1.068133 | 0.1031227 |  |  | 0.664765 | 0.1020447 | 0.729173 | 0.1022192 | 0.7857719 | 0.1018741
[5 empty] | 1.073438 | 0.1038754 |  |  | 0.6642087 | 0.1027896 | 0.7290372 | 0.1029653 | 0.7942556 | 0.1026177
[5 empty] | 1.075879 | 0.1046282 |  |  | 0.6668822 | 0.1035344 | 0.7293439 | 0.1037114 | 0.7917943 | 0.1033613
[5 empty] | 1.078451 | 0.1053809 |  |  | 0.6717795 | 0.1042793 | 0.7385863 | 0.1044575 | 0.8000807 | 0.1041049
[5 empty] | 1.051146 | 0.1061336 |  |  | 0.6776944 | 0.1050241 | 0.7392576 | 0.1052037 | 0.7968073 | 0.1048486
[5 empty] | 1.074958 | 0.1068863 |  |  | 0.6725207 | 0.105769 | 0.7330511 | 0.1059498 | 0.7959667 | 0.1055922
[5 empty] | 1.01288 | 0.107639 |  |  | 0.6791521 | 0.1065138 | 0.7330598 | 0.1066959 | 0.7964517 | 0.1063358
[5 empty] | 0.9669067 | 0.1083918 |  |  | 0.6775826 | 0.1072587 | 0.7414771 | 0.107442 | 0.8053547 | 0.1070794
[5 empty] | 0.9830308 | 0.1091445 |  |  | 0.6783059 | 0.1080035 | 0.7418962 | 0.1081882 | 0.8055686 | 0.107823
[5 empty] | 0.9792458 | 0.1098972 |  |  | 0.6862158 | 0.1087484 | 0.7460103 | 0.1089343 | 0.8101858 | 0.1085666
[5 empty] | 1.099545 | 0.1106499 |  |  | 0.6814062 | 0.1094932 | 0.7441127 | 0.1096804 | 0.813299 | 0.1093102
[5 empty] | 1.044923 | 0.1114026 |  |  | 0.6824708 | 0.1102381 | 0.7550964 | 0.1104265 | 0.8177008 | 0.1100538
[5 empty] | 1.080372 | 0.1121554 |  |  | 0.6938035 | 0.1109829 | 0.7526548 | 0.1111727 | 0.8174839 | 0.1107974
[5 empty] | 1.029886 | 0.1129081 |  |  | 0.6940981 | 0.1117278 | 0.7607812 | 0.1119188 | 0.8225409 | 0.111541
[5 empty] | 0.9664588 | 0.1136608 |  |  | 0.6924484 | 0.1124726 | 0.7524686 | 0.1126649 | 0.8279644 | 0.1122846
[5 empty] | 0.9920835 | 0.1144135 |  |  | 0.6925482 | 0.1132175 | 0.7566103 | 0.113411 | 0.821847 | 0.1130282
[5 empty] | 1.037754 | 0.1151662 |  |  | 0.6944913 | 0.1139623 | 0.7665996 | 0.1141572 | 0.8292813 | 0.1137718
[5 empty] | 1.031463 | 0.115919 |  |  | 0.6971716 | 0.1147072 | 0.7645296 | 0.1149033 | 0.8253601 | 0.1145154
[5 empty] | 1.065205 | 0.1166717 |  |  | 0.7087829 | 0.115452 | 0.7743937 | 0.1156494 | 0.8383758 | 0.115259
[5 empty] | 1.047972 | 0.1174244 |  |  | 0.709319 | 0.1161969 | 0.7746849 | 0.1163955 | 0.8422212 | 0.1160027
[5 empty] | 1.125759 | 0.1181771 |  |  | 0.7135736 | 0.1169417 | 0.7707965 | 0.1171417 | 0.8359889 | 0.1167463
[5 empty] | 1.03656 | 0.1189298 |  |  | 0.7123406 | 0.1176866 | 0.7751218 | 0.1178878 | 0.8460714 | 0.1174899
[5 empty] | 1.033366 | 0.1196826 |  |  | 0.7158139 | 0.1184315 | 0.781154 | 0.1186339 | 0.8472615 | 0.1182335
[5 empty] | 1.113173 | 0.1204353 |  |  | 0.7191872 | 0.1191763 | 0.7833863 | 0.11938 | 0.8538517 | 0.1189771
[5 empty] | 1.073035 | 0.121188 |  |  | 0.7174133 | 0.1199212 | 0.7868768 | 0.1201262 | 0.8511034 | 0.1197207
[5 empty] | 0.9980766 | 0.1219407 |  |  | 0.7275118 | 0.120666 | 0.7934568 | 0.1208723 | 0.8515604 | 0.1204643
[5 empty] | 1.076304 | 0.1226934 |  |  | 0.725487 | 0.1214109 | 0.798331 | 0.1216184 | 0.8658282 | 0.1212079
[5 empty] | 1.106717 | 0.1234462 |  |  | 0.7336398 | 0.1221557 | 0.7932003 | 0.1223645 | 0.8597078 | 0.1219515
[5 empty] | 1.045317 | 0.1241989 |  |  | 0.7283708 | 0.1229006 | 0.7986655 | 0.1231107 | 0.8710002 | 0.1226951
[5 empty] | 1.082105 | 0.1249516 |  |  | 0.7358809 | 0.1236454 | 0.8093272 | 0.1238568 | 0.8680062 | 0.1234387
[5 empty] | 1.078082 | 0.1257043 |  |  | 0.7388708 | 0.1243903 | 0.8094864 | 0.1246029 | 0.8823268 | 0.1241823
[5 empty] | 1.049248 | 0.126457 |  |  | 0.7447412 | 0.1251351 | 0.8101438 | 0.125349 | 0.8875629 | 0.1249259
[5 empty] | 1.088604 | 0.1272098 |  |  | 0.7534929 | 0.12588 | 0.8198003 | 0.1260952 | 0.8923154 | 0.1256695
[5 empty] | 1.166151 | 0.1279625 |  |  | 0.7514267 | 0.1266248 | 0.8215566 | 0.1268413 | 0.8973852 | 0.1264131
[5 empty] | 1.08489 | 0.1287152 |  |  | 0.7553433 | 0.1273697 | 0.8326134 | 0.1275874 | 0.8987734 | 0.1271568
[5 empty] | 1.149822 | 0.1294679 |  |  | 0.7663435 | 0.1281145 | 0.8333717 | 0.1283335 | 0.9077807 | 0.1279004
[5 empty] | 1.087947 | 0.1302207 |  |  | 0.767228 | 0.1288594 | 0.8368322 | 0.1290797 | 0.9084082 | 0.128644
[5 empty] | 1.101267 | 0.1309734 |  |  | 0.7764976 | 0.1296042 | 0.8489956 | 0.1298258 | 0.9209567 | 0.1293876
[5 empty] | 1.092782 | 0.1317261 |  |  | 0.7745531 | 0.1303491 | 0.8478629 | 0.1305719 | 0.9274272 | 0.1301312
[5 empty] | 1.120493 | 0.1324788 |  |  | 0.7843951 | 0.1310939 | 0.8608347 | 0.131318 | 0.9253205 | 0.1308748
[5 empty] | 1.144401 | 0.1332315 |  |  | 0.7902245 | 0.1318388 | 0.8658119 | 0.1320642 | 0.9387377 | 0.1316184
[5 empty] | 1.190506 | 0.1339843 |  |  | 0.7929421 | 0.1325836 | 0.8728953 | 0.1328103 | 0.9367797 | 0.132362
[5 empty] | 1.08381 | 0.134737 |  |  | 0.7985485 | 0.1333285 | 0.8747857 | 0.1335564 | 0.9448473 | 0.1331056
[5 empty] | 1.129313 | 0.1354897 |  |  | 0.8027445 | 0.1340733 | 0.8757838 | 0.1343025 | 0.9594415 | 0.1338492
[5 empty] | 1.176017 | 0.1362424 |  |  | 0.8144312 | 0.1348182 | 0.8924909 | 0.1350487 | 0.9578634 | 0.1345928
[5 empty] | 1.10517 | 0.1369951 |  |  | 0.814649 | 0.135563 | 0.8914735 | 0.1357948 | 0.9737953 | 0.1353364
[5 empty] | 1.136979 | 0.1377479 |  |  | 0.8260903 | 0.1363079 | 0.9019386 | 0.1365409 | 0.9851733 | 0.13608
[5 empty] | 1.141416 | 0.1385006 |  |  | 0.8396281 | 0.1370528 | 0.9129567 | 0.137287 | 0.994265 | 0.1368236
[5 empty] | 1.174452 | 0.1392533 |  |  | 0.8461353 | 0.1377976 | 0.9215982 | 0.1380332 | 0.9960381 | 0.1375672
[5 empty] | 1.203058 | 0.140006 |  |  | 0.8573849 | 0.1385425 | 0.9317336 | 0.1387793 | 1.01346 | 0.1383109
[5 empty] | 1.204207 | 0.1407587 |  |  | 0.8649501 | 0.1392873 | 0.9400334 | 0.1395254 | 1.023299 | 0.1390545
[5 empty] | 1.243869 | 0.1415115 |  |  | 0.8713037 | 0.1400322 | 0.953868 | 0.1402715 | 1.029922 | 0.1397981
[5 empty] | 1.283017 | 0.1422642 |  |  | 0.8841188 | 0.140777 | 0.9626079 | 0.1410177 | 1.049498 | 0.1405417
[5 empty] | 1.247622 | 0.1430169 |  |  | 0.8966684 | 0.1415219 | 0.9796237 | 0.1417638 | 1.066193 | 0.1412853
[5 empty] | 1.290655 | 0.1437696 |  |  | 0.9007255 | 0.1422667 | 0.9906857 | 0.1425099 | 1.080075 | 0.1420289
[5 empty] | 1.226088 | 0.1445223 |  |  | 0.920563 | 0.1430116 | 1.003965 | 0.143256 | 1.091712 | 0.1427725
[5 empty] | 1.260893 | 0.1452751 |  |  | 0.9247541 | 0.1437564 | 1.018631 | 0.1440022 | 1.109372 | 0.1435161
[5 empty] | 1.291042 | 0.1460278 |  |  | 0.9467716 | 0.1445013 | 1.030754 | 0.1447483 | 1.123923 | 0.1442597
[5 empty] | 1.328505 | 0.1467805 |  |  | 0.9513887 | 0.1452461 | 1.041706 | 0.1454944 | 1.134831 | 0.1450033
[5 empty] | 1.378254 | 0.1475332 |  |  | 0.9731783 | 0.145991 | 1.061457 | 0.1462405 | 1.151165 | 0.1457469
[5 empty] | 1.364261 | 0.1482859 |  |  | 0.9844133 | 0.1467358 | 1.077877 | 0.1469867 | 1.160693 | 0.1464905
[5 empty] | 1.425498 | 0.1490387 |  |  | 1.000167 | 0.1474807 | 1.093836 | 0.1477328 | 1.187481 | 0.1472341
[5 empty] | 1.321936 | 0.1497914 |  |  | 1.009312 | 0.1482255 | 1.098405 | 0.1484789 | 1.203498 | 0.1479777