## 1
Общество с ограниченной ответственностью "Инженерная геология" (ООО "ИнжГео") | [11 empty] | Общество с ограниченной ответственностью "Инженерная геология" (ООО "ИнжГео")
Юр. адрес: 117279, г. Москва, ул. Миклухо-Маклая, 36 а, этаж 5, пом. XXIII к. 76-84 | [11 empty] | Юр. адрес: 117279, г. Москва, ул. Миклухо-Маклая, 36 а, этаж 5, пом. XXIII к. 76-84 | [8 empty] | нагр |  |  | X0 | Y0 | R |  | нагр |  |  |  | X0 | Y0 | R | нагр |  |  |  | X0 | Y0 | R |  | нагр |  |  |  | X0 | Y0 | R
Телефон/факс +7 (495) 132-30-00, Адрес электронной почты inbox@inj-geo.ru | [11 empty] | Телефон/факс +7 (495) 132-30-00, Адрес электронной почты inbox@inj-geo.ru | [12 empty] | 0 | [7 empty] | 0 | [6 empty] | 0 | [7 empty] | 0
[21 empty] | девиатор | [6 empty] | девиатор | [6 empty] | девиатор | [7 empty] | девиатор
Испытательная лаборатория ООО «ИнжГео» | [11 empty] | Испытательная лаборатория ООО «ИнжГео» | [8 empty] | x0 | Угол | X | Y |  |  |  | x0 |  | Угол | X | Y |  |  | x0 |  | Угол | X | Y |  |  |  | x0 |  | Угол | X | Y
Адрес места осуществления деятельности лаборатории: г. Москва, просп. Вернадского, д. 51, стр. 1 | [11 empty] | Адрес места осуществления деятельности лаборатории: г. Москва, просп. Вернадского, д. 51, стр. 1 | [9 empty] | 0 | [7 empty] | 0 | [6 empty] | 0 | [7 empty] | 0
Телефон +7(910)4557682, E-mail: slg85@mail.ru | [11 empty] | Телефон +7(910)4557682, E-mail: slg85@mail.ru | [9 empty] | 5 | [7 empty] | 5 | [6 empty] | 5 | [7 empty] | 5
[22 empty] | 10 | [7 empty] | 10 | [6 empty] | 10 | [7 empty] | 10
[12 empty] | Протокол испытаний № 13-63/254 от 10-07-2023 | [9 empty] | 15 | [7 empty] | 15 | [6 empty] | 15 | [7 empty] | 15
[22 empty] | 20 | [7 empty] | 20 | [6 empty] | 20 | [7 empty] | 20
[12 empty] | Наименование и адрес заказчика: Переход трубопровода через р. Енисей | [9 empty] | 25 | [7 empty] | 25 | [6 empty] | 25 | [7 empty] | 25
[12 empty] | Наименование объекта: ООО Регионстрой | [9 empty] | 30 | [7 empty] | 30 | [6 empty] | 30 | [7 empty] | 30
Наименование используемого метода/методики: ГОСТ 12248.4-2020 | [11 empty] | Наименование используемого метода/методики: ГОСТ 12248.3-2020 | [9 empty] | 35 | [7 empty] | 35 | [6 empty] | 35 | [7 empty] | 35
Условия проведения испытания: температура окружающей среды (18 - 25)0С, влажность воздуха (40 - 75)% | [11 empty] | Условия проведения испытания: температура окружающей среды (18 - 25)0С, влажность воздуха (40 - 75)% | [9 empty] | 40 | [7 empty] | 40 | [6 empty] | 40 | [7 empty] | 40
[12 empty] | Дата получение объекта подлежащего испытаниям: 13-06-2023 | [9 empty] | 45 | [7 empty] | 45 | [6 empty] | 45 | [7 empty] | 45
[12 empty] | Дата испытания: 25.10.2022-19.11.2254 | [9 empty] | 50 | [7 empty] | 50 | [6 empty] | 50 | [7 empty] | 50
[22 empty] | 55 | [7 empty] | 55 | [6 empty] | 55 | [7 empty] | 55
Испытание грунтов методом трехосного сжатия | [11 empty] | Испытание грунтов методом трехосного сжатия | [9 empty] | 60 | [7 empty] | 60 | [6 empty] | 60 | [7 empty] | 60
[22 empty] | 65 | [7 empty] | 65 | [6 empty] | 65 | [7 empty] | 65
Лабораторный номер: | [6 empty] | We, д.е. = |  |  |  |  | Лабораторный номер: |  | 1289 |  |  |  | We, д.е. = | 0.57667515 |  |  | 70 | [7 empty] | 70 | [6 empty] | 70 | [7 empty] | 70
Номер скважины: | [6 empty] | ρ, г/см3 = |  |  |  |  | Номер скважины: |  | BH-140 |  |  |  | ρ, г/см3 = | 1.53 |  |  | 75 | [7 empty] | 75 | [6 empty] | 75 | [7 empty] | 75
Глубина отбора, м: | [6 empty] | ρs, г/см3 = |  |  |  |  | Глубина отбора, м: |  | 0.4 |  |  |  | ρs, г/см3 = | 2.74 |  |  | 80 | [7 empty] | 80 | [6 empty] | 80 | [7 empty] | 80
Наименование грунта: | [6 empty] | e, д.е. = |  |  |  |  | Наименование грунта: |  | Суглинок, после оттаивания текучий, тяжелый пылеватый |  |  |  | e, д.е. = | 1.823588 |  |  | 85 | [7 empty] | 85 | [6 empty] | 85 | [7 empty] | 85
Схема проведения опыта: | [6 empty] | IL, д.е. = |  |  |  |  | Схема проведения опыта: |  | КД |  |  |  | IL, д.е. = | 2.889 |  |  | 90 | [7 empty] | 90 | [6 empty] | 90 | [7 empty] | 90
[22 empty] | 95 | [7 empty] | 95 | [6 empty] | 95 | [7 empty] | 95
[22 empty] | 100 | [7 empty] | 100 | [6 empty] | 100 | [7 empty] | 100
Результаты испытаний | [11 empty] | Результаты испытаний | [9 empty] | 105 | [7 empty] | 105 | [6 empty] | 105 | [7 empty] | 105
[22 empty] | 110 | [7 empty] | 110 | [6 empty] | 110 | [7 empty] | 110
[22 empty] | 115 | [7 empty] | 115 | [6 empty] | 115 | [7 empty] | 115
[22 empty] | 120 | [7 empty] | 120 | [6 empty] | 120 | [7 empty] | 120
[22 empty] | 125 | [7 empty] | 125 | [6 empty] | 125 | [7 empty] | 125
[22 empty] | 130 | [7 empty] | 130 | [6 empty] | 130 | [7 empty] | 130
[22 empty] | 135 | [7 empty] | 135 | [6 empty] | 135 | [7 empty] | 135
[22 empty] | 140 | [7 empty] | 140 | [6 empty] | 140 | [7 empty] | 140
[22 empty] | 145 | [7 empty] | 145 | [6 empty] | 145 | [7 empty] | 145
[22 empty] | 150 | [7 empty] | 150 | [6 empty] | 150 | [7 empty] | 150
[22 empty] | 155 | [7 empty] | 155 | [6 empty] | 155 | [7 empty] | 155
[22 empty] | 160 | [7 empty] | 160 | [6 empty] | 160 | [7 empty] | 160
[22 empty] | 165 | [7 empty] | 165 | [6 empty] | 165 | [7 empty] | 165
[22 empty] | 170 | [7 empty] | 170 | [6 empty] | 170 | [7 empty] | 170
[22 empty] | 175 | [7 empty] | 175 | [6 empty] | 175 | [7 empty] | 175
[22 empty] | 180 | [7 empty] | 180 | [6 empty] | 180 | [7 empty] | 180
[13 empty] | Давление в камере, Мпа σ3 | Вертикальная нагрузка, Мпа σ1 | Поровое давление, Мпа u
| K0, д.е. | 0.8781307 |  |  |  |  | Коэфф. Точки | [5 empty] | 0.05 | 0.07292063 | [5 empty] | 1 | [6 empty] | σ3,кПа | σ1,кПа | u, кПа |  |  |  | 4
| q_zg, МПа | 0.04390653 | [10 empty] | 0.15 | 0.2006772 | [27 empty] | δ3, Мпа | δ1-δ3, МПа | δ1, МПа | δ1, КПа
|  |  | Модуль деформации, МПа: | [9 empty] | 0.25 | 0.3284337 | [21 empty] | С, МПа:
|  |  | Е0= |  | Точки модуля (полное напр.), МПа |  |  |  | 0.04390653 | 0.07025045 | [25 empty] | φ, град:
|  |  | E50 = |  | qf (полное напр.), МПа |  |  |  | 0.06383056 | [26 empty] | E, Мпа
|  |  | Коэф. Поперечной деформации, ϑ = | [9 empty] | Эффективные значения угла внутреннего трения и удельного сцепления ϕ', С' | [13 empty] | x | 0
[13 empty] | ϕ', град. = | 7 | [12 empty] | y |  |  |  | С, кПа | φ,°
[13 empty] | С', МПа = | 0.004
| Исполнитель: | [6 empty] | Морозов Д.С. |  |  |  |  | Исполнитель: |  |  |  |  | Морозов Д.С.
| Начальник исп. лаборатории: | [6 empty] | Семиколенова Л.Г. |  |  |  |  | Начальник исп. лаборатории: |  |  |  |  | Семиколенова Л.Г.
Лист 1 , всего листов 2 | [11 empty] | Лист 2 , всего листов 2
Частичное воспроизведение протокола испытаний без письменного разрешения ООО «ИнжГео» ЗАПРЕЩАЕТСЯ | [11 empty] | Частичное воспроизведение протокола испытаний без письменного разрешения ООО «ИнжГео» ЗАПРЕЩАЕТСЯ
[5 empty] | второй график |  | первый график | [9 empty] | К Пуассона
dev50 | epsE50 | ind | devE0 | epsE0 | dev | eps | sigma |  | dev1 | eps1 | dev2 | eps2 | dev3 | eps3 |  | Глины
0.01383056 | 0.0109684 |  |  |  | 0 | 0 |  |  | 0 | 0 | 0 | 0 | 0 | 0 |  | < 0 | 0,20-0,30
ind |  |  |  |  | -0.0004105726 | 0.0007755728 |  |  | 0.001535101 | 0.0007673649 | 0.003880483 | 0.0007531846 | 0.005542945 | 0.0006948787 |  | 0-0,25 | 0,30-0,38
2 |  |  |  |  | 0.003115091 | 0.001551146 |  |  | 0.003362386 | 0.00153473 | 0.007 | 0.001407961 | 0.012 | 0.00148037 |  | 0,25< | 0,38-0,45
E0 |  |  |  |  | 0.004532983 | 0.002326718 |  |  | 0.004850511 | 0.002302095 | 0.009949629 | 0.002259554 | 0.01585529 | 0.002084636 |  | Суглинки | 0,35-0,37
epsE0 | devE0 |  |  |  | 0.003799097 | 0.003102291 |  |  | 0.006068132 | 0.00306946 | 0.0129655 | 0.003012739 | 0.01970801 | 0.002779515 |  | Пески и супеси | 0,30-0,35
0.003656134 | 0.00658598 |  |  |  | 0.00658598 | 0.003656134 |  |  | 0.007283906 | 0.003836824 | 0.01531854 | 0.003765923 | 0.02342858 | 0.003474393
[5 empty] | 0.006827792 | 0.004653437 |  |  | 0.008 | 0.004441111 | 0.01828467 | 0.004519108 | 0.02747633 | 0.004169272
График E50 |  | График E |  |  | 0.007700891 | 0.005429009 |  |  | 0.008687024 | 0.005371554 | 0.02003978 | 0.005272292 | 0.03071063 | 0.004864151
eps | q | sigma |  |  | 0.009507936 | 0.006204582 |  |  | 0.00929978 | 0.006138919 | 0.0220598 | 0.006025477 | 0.03389081 | 0.005559029
Горизонтальная линия E50 |  | Касательная |  |  | 0.01026261 | 0.006980155 |  |  | 0.009839611 | 0.006906284 | 0.02422063 | 0.006778662 | 0.03657624 | 0.006253908
0 |  | a | b |  | 0.008978582 | 0.007755728 |  |  | 0.0103387 | 0.007673649 | 0.02533858 | 0.007280762 | 0.03921685 | 0.006911365
|  |  | 0 |  | 0.009669542 | 0.0085313 |  |  | 0.01102923 | 0.008441014 | 0.02673492 | 0.008285031 | 0.04096008 | 0.007643665
Вертикальная линия E50 |  | p1 и p2 |  |  | 0.01134917 | 0.009306873 |  |  | 0.01146031 | 0.009088665 | 0.02864156 | 0.009038216 | 0.04267009 | 0.008338544
| 0 | 0 |  |  | 0.01303113 | 0.01008245 |  |  | 0.01189241 | 0.009975744 | 0.02963028 | 0.0097914 | 0.04495271 | 0.009033423
[5 empty] | 0.01383056 | 0.0109684 |  |  | 0.01266943 | 0.01074311 | 0.031197 | 0.01054458 | 0.04730372 | 0.009728301
Касательная линия E50 |  |  |  |  | 0.01446319 | 0.01163359 |  |  | 0.01326893 | 0.01151047 | 0.03243762 | 0.01129777 | 0.0491189 | 0.01042318
0 | 0 | Горизонтальная 1 |  |  | 0.01324448 | 0.01240916 |  |  | 0.01368559 | 0.01227784 | 0.03354805 | 0.01205095 | 0.05099403 | 0.01111806
[5 empty] | 0.01606377 | 0.01318474 |  |  | 0.01451411 | 0.0130452 | 0.03522419 | 0.01280414 | 0.05282487 | 0.01181294
Горизонтальная линия qкр |  |  |  |  | 0.0169116 | 0.01396031 |  |  | 0.01494918 | 0.01381257 | 0.03636196 | 0.01355732 | 0.05450721 | 0.01250782
Горизонтальная линия q |  | Горизонтальная 2 |  |  | 0.01777849 | 0.01473588 |  |  | 0.01558552 | 0.01457993 | 0.03725725 | 0.01431051 | 0.05643681 | 0.01320269
0 |  | 0 |  |  | 0.01765497 | 0.01551146 |  |  | 0.0162178 | 0.0153473 | 0.03890598 | 0.01506369 | 0.05810946 | 0.01389757
[5 empty] | 0.01753157 | 0.01628703 |  |  | 0.01704073 | 0.01611466 | 0.03990406 | 0.01581688 | 0.05942094 | 0.01459245
Вертикальная линия q |  |  |  |  | 0.02039881 | 0.0170626 |  |  | 0.01754901 | 0.01688203 | 0.04094738 | 0.01657006 | 0.061067 | 0.01528733
| 0 |  |  |  | 0.01924724 | 0.01783817 |  |  | 0.01823733 | 0.01764939 | 0.04163185 | 0.01732325 | 0.06214344 | 0.01598221
[5 empty] | 0.02106737 | 0.01861375 |  |  | 0.01880039 | 0.01841676 | 0.04295339 | 0.01807643 | 0.06344603 | 0.01667709
[5 empty] | 0.02084973 | 0.01938932 |  |  | 0.01923288 | 0.01918412 | 0.0436079 | 0.01882962 | 0.06517054 | 0.01737197
[5 empty] | 0.02158486 | 0.02016489 |  |  | 0.01972951 | 0.01995149 | 0.04449128 | 0.0195828 | 0.06671275 | 0.01806685
[5 empty] | 0.02226328 | 0.02094046 |  |  | 0.02018497 | 0.02071885 | 0.04529944 | 0.02033599 | 0.06766843 | 0.01876172
[5 empty] | 0.02487552 | 0.02171604 |  |  | 0.02049395 | 0.02148622 | 0.04582829 | 0.02108917 | 0.06853336 | 0.0194566
[5 empty] | 0.02441211 | 0.02249161 |  |  | 0.02105115 | 0.02225358 | 0.04597374 | 0.02184235 | 0.06990331 | 0.02015148
[5 empty] | 0.02586357 | 0.02326718 |  |  | 0.02115128 | 0.02302095 | 0.04683168 | 0.02259554 | 0.07037406 | 0.02084636
[5 empty] | 0.02422044 | 0.02404276 |  |  | 0.02158902 | 0.02378831 | 0.04719804 | 0.02334872 | 0.07144139 | 0.02154124
[5 empty] | 0.02447325 | 0.02481833 |  |  | 0.02155907 | 0.02455568 | 0.04756871 | 0.02410191 | 0.07170107 | 0.02223612
[5 empty] | 0.02561252 | 0.0255939 |  |  | 0.02185614 | 0.02532304 | 0.04723959 | 0.02485509 | 0.07244888 | 0.022931
[5 empty] | 0.02663338 | 0.02636947 |  |  | 0.02177599 | 0.02609041 | 0.04770661 | 0.02560828 | 0.07278059 | 0.02362588
[5 empty] | 0.02458063 | 0.02714505 |  |  | 0.02183712 | 0.02685777 | 0.04750982 | 0.02636146 | 0.07289197 | 0.02432075
[5 empty] | 0.02447307 | 0.02792062 |  |  | 0.02155163 | 0.02762514 | 0.04737758 | 0.02711465 | 0.07317881 | 0.02501563
[5 empty] | 0.02431726 | 0.02869619 |  |  | 0.02142443 | 0.0283925 | 0.04634193 | 0.02786783 | 0.0737365 | 0.02571051
[5 empty] | 0.02411977 | 0.02947176 |  |  | 0.0212604 | 0.02915987 | 0.0456362 | 0.02862102 | 0.07294377 | 0.02640539
[5 empty] | 0.02588716 | 0.03024734 |  |  | 0.02106445 | 0.02992723 | 0.04479371 | 0.0293742 | 0.07243464 | 0.02710027
[5 empty] | 0.02562598 | 0.03102291 |  |  | 0.02104146 | 0.0306946 | 0.04434778 | 0.03012739 | 0.07165013 | 0.02779515
[5 empty] | 0.0243428 | 0.03179848 |  |  | 0.02059635 | 0.03146196 | 0.04283174 | 0.03088057 | 0.07123125 | 0.02849003
[5 empty] | 0.02304417 | 0.03257406 |  |  | 0.02053399 | 0.03222933 | 0.0420789 | 0.03163375 | 0.06981902 | 0.0291849
[5 empty] | 0.02373665 | 0.03334963 |  |  | 0.02005929 | 0.03299669 | 0.04122259 | 0.03238694 | 0.06835446 | 0.02987978
[5 empty] | 0.0224268 | 0.0341252 |  |  | 0.01997715 | 0.03376406 | 0.04009613 | 0.03314012 | 0.06697857 | 0.03057466
[5 empty] | 0.02412119 | 0.03490077 |  |  | 0.01969245 | 0.03453142 | 0.03893285 | 0.03389331 | 0.06533239 | 0.03126954
[5 empty] | 0.02182637 | 0.03567635 |  |  | 0.0194101 | 0.03529879 | 0.03806606 | 0.03464649 | 0.06335692 | 0.03196442
[5 empty] | 0.0235489 | 0.03645192 |  |  | 0.01893498 | 0.03606615 | 0.03712909 | 0.03539968 | 0.06199318 | 0.0326593
[5 empty] | 0.02129534 | 0.03722749 |  |  | 0.01867201 | 0.03683351 | 0.03665526 | 0.03615286 | 0.06098219 | 0.03335418
[5 empty] | 0.02307226 | 0.03800307 |  |  | 0.01842606 | 0.03760088 | 0.03617789 | 0.03690605 | 0.05926496 | 0.03404906
[5 empty] | 0.0208862 | 0.03877864 |  |  | 0.01840205 | 0.03836824 | 0.03613031 | 0.03765923 | 0.05768251 | 0.03474393
[5 empty] | 0.02274373 | 0.03955421 |  |  | 0.01800485 | 0.03913561 | 0.03646514 | 0.03841242 | 0.05647586 | 0.03543881
[5 empty] | 0.02065141 | 0.04032978 |  |  | 0.01783938 | 0.03990297 | 0.03628189 | 0.0391656 | 0.05598603 | 0.03613369
[5 empty] | 0.0216158 | 0.04110536 |  |  | 0.01771052 | 0.04067034 | 0.03687444 | 0.03991879 | 0.05515402 | 0.03682857
[5 empty] | 0.02063144 | 0.04188093 |  |  | 0.01782317 | 0.0414377 | 0.03713729 | 0.04067197 | 0.05512086 | 0.03752345
[5 empty] | 0.02268292 | 0.0426565 |  |  | 0.01768222 | 0.04220507 | 0.03696493 | 0.04142516 | 0.05519494 | 0.03821833
[5 empty] | 0.02176748 | 0.04343207 |  |  | 0.01758981 | 0.04297243 | 0.03775184 | 0.04217834 | 0.05521366 | 0.03891321
[5 empty] | 0.02088243 | 0.04420765 |  |  | 0.01763864 | 0.0437398 | 0.03809252 | 0.04293152 | 0.05544257 | 0.03960808
[5 empty] | 0.02102507 | 0.04498322 |  |  | 0.01792513 | 0.04450716 | 0.03878144 | 0.04368471 | 0.05567453 | 0.04030296
[5 empty] | 0.02119272 | 0.04575879 |  |  | 0.0180461 | 0.04527453 | 0.03881311 | 0.04443789 | 0.05590239 | 0.04099784
[5 empty] | 0.02338268 | 0.04653437 |  |  | 0.01809836 | 0.04604189 | 0.03948201 | 0.04519108 | 0.05651903 | 0.04169272
[5 empty] | 0.02259227 | 0.04730994 |  |  | 0.01827876 | 0.04680926 | 0.04038263 | 0.04594426 | 0.05681729 | 0.0423876
[5 empty] | 0.0238188 | 0.04808551 |  |  | 0.01848411 | 0.04757662 | 0.04070946 | 0.04669745 | 0.05759002 | 0.04308248
[5 empty] | 0.02405957 | 0.04886108 |  |  | 0.01861123 | 0.04834399 | 0.04165698 | 0.04745063 | 0.0582301 | 0.04377736
[5 empty] | 0.0223119 | 0.04963666 |  |  | 0.01895696 | 0.04911135 | 0.0423197 | 0.04820382 | 0.05913038 | 0.04447224
[5 empty] | 0.02257309 | 0.05041223 |  |  | 0.01931812 | 0.04987872 | 0.04279208 | 0.048957 | 0.06008371 | 0.04516711
[5 empty] | 0.02284046 | 0.0511878 |  |  | 0.01939152 | 0.05064608 | 0.04326864 | 0.04971019 | 0.06138295 | 0.04586199
[5 empty] | 0.02411131 | 0.05196337 |  |  | 0.01977401 | 0.05141345 | 0.04394384 | 0.05046337 | 0.06242097 | 0.04655687
[5 empty] | 0.02338296 | 0.05273895 |  |  | 0.0201624 | 0.05218081 | 0.04501219 | 0.05121656 | 0.06309061 | 0.04725175
[5 empty] | 0.02565271 | 0.05351452 |  |  | 0.02025351 | 0.05294818 | 0.04566818 | 0.05196974 | 0.06438474 | 0.04794663
[5 empty] | 0.02391789 | 0.05429009 |  |  | 0.02054418 | 0.05371554 | 0.04590628 | 0.05272292 | 0.06519621 | 0.04864151
[5 empty] | 0.02417578 | 0.05506567 |  |  | 0.02083123 | 0.05448291 | 0.04672099 | 0.05347611 | 0.06641788 | 0.04933639
[5 empty] | 0.02542371 | 0.05584124 |  |  | 0.02121148 | 0.05525027 | 0.0472068 | 0.05422929 | 0.06734261 | 0.05003126
[5 empty] | 0.02665899 | 0.05661681 |  |  | 0.02148176 | 0.05601764 | 0.0476582 | 0.05498248 | 0.06786325 | 0.05072614
[5 empty] | 0.02587892 | 0.05739238 |  |  | 0.02163889 | 0.056785 | 0.04866968 | 0.05573566 | 0.06927268 | 0.05142102
[5 empty] | 0.02508082 | 0.05816796 |  |  | 0.0219797 | 0.05755237 | 0.04903572 | 0.05648885 | 0.07036373 | 0.0521159
[5 empty] | 0.025262 | 0.05894353 |  |  | 0.02230101 | 0.05831973 | 0.04935082 | 0.05724203 | 0.07102927 | 0.05281078
[5 empty] | 0.02541976 | 0.0597191 |  |  | 0.02239965 | 0.0590871 | 0.04970946 | 0.05799522 | 0.07216216 | 0.05350566
[5 empty] | 0.02655141 | 0.06049467 |  |  | 0.02267245 | 0.05985446 | 0.04990614 | 0.0587484 | 0.07255525 | 0.05420054
[5 empty] | 0.02766112 | 0.06127025 |  |  | 0.02261622 | 0.06062183 | 0.05003534 | 0.05950159 | 0.07400141 | 0.05489542
[5 empty] | 0.02773923 | 0.06204582 |  |  | 0.02292063 | 0.06138919 | 0.05049155 | 0.06025477 | 0.07479349 | 0.05559029
[5 empty] | 0.02782344 | 0.06282139 |  |  | 0.02282456 | 0.06215656 | 0.05067717 | 0.06100796 | 0.07552434 | 0.05628517
[5 empty] | 0.02790671 | 0.06359697 |  |  | 0.02302043 | 0.06292392 | 0.05057689 | 0.06176114 | 0.07598684 | 0.05698005
[5 empty] | 0.02698878 | 0.06437254 |  |  | 0.02311534 | 0.06369129 | 0.0503751 | 0.06251433 | 0.07627382 | 0.05767493
[5 empty] | 0.02606937 | 0.06514811 |  |  | 0.02320915 | 0.06445865 | 0.05027164 | 0.06326751 | 0.07667816 | 0.05836981
[5 empty] | 0.02714818 | 0.06592368 |  |  | 0.02330169 | 0.06522602 | 0.05056655 | 0.06402069 | 0.0773927 | 0.05906469
[5 empty] | 0.02722496 | 0.06669926 |  |  | 0.02349279 | 0.06599338 | 0.05035983 | 0.06477388 | 0.07811031 | 0.05975957
[5 empty] | 0.02829941 | 0.06747483 |  |  | 0.02338232 | 0.06676075 | 0.0505515 | 0.06552706 | 0.07832385 | 0.06045444
[5 empty] | 0.02837127 | 0.0682504 |  |  | 0.0235701 | 0.06752811 | 0.05064159 | 0.06628025 | 0.07843371 | 0.06114932
[5 empty] | 0.02844025 | 0.06902598 |  |  | 0.02355598 | 0.06829548 | 0.0502301 | 0.06703343 | 0.07774321 | 0.0618442
[5 empty] | 0.02750607 | 0.06980155 |  |  | 0.02373981 | 0.06906284 | 0.05031706 | 0.06778662 | 0.07835581 | 0.06253908
[5 empty] | 0.02756846 | 0.07057712 |  |  | 0.02372142 | 0.06983021 | 0.05020249 | 0.0685398 | 0.07816807 | 0.06323396
[5 empty] | 0.02662715 | 0.07135269 |  |  | 0.02390065 | 0.07059757 | 0.05028639 | 0.06929299 | 0.07847999 | 0.06392884
[5 empty] | 0.02868184 | 0.07212827 |  |  | 0.02407736 | 0.07136494 | 0.05006879 | 0.07004617 | 0.07779159 | 0.06462372
[5 empty] | 0.02673226 | 0.07290384 |  |  | 0.02405138 | 0.0721323 | 0.05034971 | 0.07079936 | 0.07820285 | 0.0653186
[5 empty] | 0.02677814 | 0.07367941 |  |  | 0.02402255 | 0.07289967 | 0.05032917 | 0.07155254 | 0.07821378 | 0.06601347
[5 empty] | 0.0268192 | 0.07445498 |  |  | 0.02429071 | 0.07366703 | 0.05050717 | 0.07230573 | 0.07822438 | 0.06670835
[5 empty] | 0.02885516 | 0.07523056 |  |  | 0.02425572 | 0.07443439 | 0.05038375 | 0.07305891 | 0.07833465 | 0.06740323
[5 empty] | 0.02788574 | 0.07600613 |  |  | 0.02431741 | 0.07520176 | 0.05015891 | 0.07381209 | 0.0784446 | 0.06809811
[5 empty] | 0.02791066 | 0.0767817 |  |  | 0.02447562 | 0.07596912 | 0.05003268 | 0.07456528 | 0.07795421 | 0.06879299
[5 empty] | 0.02892964 | 0.07755728 |  |  | 0.02433019 | 0.07673649 | 0.05010506 | 0.07531846 | 0.07856351 | 0.06948787
[5 empty] | 0.02794242 | 0.07833285 |  |  | 0.02458097 | 0.07750385 | 0.05017609 | 0.07607165 | 0.07787247 | 0.07018275
[5 empty] | 0.0269487 | 0.07910842 |  |  | 0.02442781 | 0.07827122 | 0.05024577 | 0.07682483 | 0.07848112 | 0.07087763
[5 empty] | 0.02794791 | 0.07988399 |  |  | 0.02467053 | 0.07903858 | 0.04991413 | 0.07757802 | 0.07848944 | 0.0715725
[5 empty] | 0.02693863 | 0.08065957 |  |  | 0.02470899 | 0.07980595 | 0.04988118 | 0.0783312 | 0.07819744 | 0.07226738
[5 empty] | 0.02792092 | 0.08143514 |  |  | 0.02474303 | 0.08057331 | 0.04974694 | 0.07908439 | 0.07860513 | 0.07296226
[5 empty] | 0.02789503 | 0.08221071 |  |  | 0.02457249 | 0.08134068 | 0.05001142 | 0.07983757 | 0.07861249 | 0.07365714
[5 empty] | 0.02786124 | 0.08298628 |  |  | 0.0246972 | 0.08210804 | 0.05007465 | 0.08059076 | 0.07841953 | 0.07435202
[5 empty] | 0.02681979 | 0.08376186 |  |  | 0.02471703 | 0.08287541 | 0.04963665 | 0.08134394 | 0.07832626 | 0.0750469
[5 empty] | 0.02877094 | 0.08453743 |  |  | 0.02473179 | 0.08364277 | 0.05009742 | 0.08209713 | 0.07863268 | 0.07574178
[5 empty] | 0.02671495 | 0.085313 |  |  | 0.02474135 | 0.08441014 | 0.04965699 | 0.08285031 | 0.07803878 | 0.07643665
[5 empty] | 0.02765208 | 0.08608858 |  |  | 0.02464554 | 0.0851775 | 0.05001537 | 0.0836035 | 0.07864456 | 0.07713153
[5 empty] | 0.02658258 | 0.08686415 |  |  | 0.02463945 | 0.08594487 | 0.04967259 | 0.08435668 | 0.07845004 | 0.07782641
[5 empty] | 0.02650671 | 0.08763972 |  |  | 0.02471156 | 0.08671223 | 0.04982866 | 0.08510986 | 0.0782552 | 0.07852129
[5 empty] | 0.02642473 | 0.08841529 |  |  | 0.02466253 | 0.0874796 | 0.04968359 | 0.08586305 | 0.07866005 | 0.07921617
[5 empty] | 0.0283369 | 0.08919087 |  |  | 0.02469362 | 0.08824696 | 0.04933741 | 0.08661623 | 0.07846459 | 0.07991105
[5 empty] | 0.02724347 | 0.08996644 |  |  | 0.0244061 | 0.08901433 | 0.04958684 | 0.08736942 | 0.07866883 | 0.08060593
[5 empty] | 0.0271447 | 0.09074201 |  |  | 0.02450122 | 0.08978169 | 0.04931318 | 0.0881226 | 0.07847276 | 0.08130081
[5 empty] | 0.02604085 | 0.09151759 |  |  | 0.02438026 | 0.09054906 | 0.0493145 | 0.08887579 | 0.07857638 | 0.08199568
[5 empty] | 0.02593218 | 0.09229316 |  |  | 0.02424449 | 0.09131642 | 0.04949208 | 0.08962897 | 0.0781797 | 0.08269056
[5 empty] | 0.02581894 | 0.09306873 |  |  | 0.02389516 | 0.09208379 | 0.04914715 | 0.09038216 | 0.07868272 | 0.08338544
[5 empty] | 0.02670139 | 0.0938443 |  |  | 0.02393354 | 0.09285115 | 0.04878097 | 0.09113534 | 0.07858543 | 0.08408032
[5 empty] | 0.02557979 | 0.09461988 |  |  | 0.0236609 | 0.09361852 | 0.04889479 | 0.09188853 | 0.07818784 | 0.0847752
[5 empty] | 0.0274544 | 0.09539545 |  |  | 0.02347849 | 0.09438588 | 0.04878985 | 0.09264171 | 0.07858996 | 0.08547008
[5 empty] | 0.02632547 | 0.09617102 |  |  | 0.0232876 | 0.09515325 | 0.04826742 | 0.0933949 | 0.07809177 | 0.08616496
[5 empty] | 0.02519326 | 0.09694659 |  |  | 0.02298948 | 0.09592061 | 0.04792874 | 0.09414808 | 0.07869329 | 0.08685983
[5 empty] | 0.02705803 | 0.09772217 |  |  | 0.02278539 | 0.09668798 | 0.04787506 | 0.09490126 | 0.0780945 | 0.08755471
[5 empty] | 0.02692003 | 0.09849774 |  |  | 0.0225766 | 0.09745534 | 0.04760763 | 0.09565445 | 0.07839543 | 0.08824959
[5 empty] | 0.02477953 | 0.09927331 |  |  | 0.02256438 | 0.09822271 | 0.04752771 | 0.09640763 | 0.07829606 | 0.08894447
[5 empty] | 0.02463677 | 0.1000489 |  |  | 0.02234999 | 0.09899007 | 0.04673654 | 0.09716082 | 0.07869639 | 0.08963935
[5 empty] | 0.02549203 | 0.1008245 |  |  | 0.0220347 | 0.09975744 | 0.04673537 | 0.097914 | 0.07869261 | 0.09033423
[5 empty] | 0.02434555 | 0.1016 |  |  | 0.02181977 | 0.1005248 | 0.04662547 | 0.09866719 | 0.07844084 | 0.09102911
[5 empty] | 0.02619759 | 0.1023756 |  |  | 0.02170647 | 0.1012922 | 0.04600806 | 0.09942037 | 0.07793062 | 0.09172399
[5 empty] | 0.02504841 | 0.1031512 |  |  | 0.02129605 | 0.1020595 | 0.04598442 | 0.1001736 | 0.07806444 | 0.09241886
[5 empty] | 0.02589827 | 0.1039267 |  |  | 0.0211898 | 0.1028269 | 0.04515578 | 0.1009267 | 0.0779448 | 0.09311374
[5 empty] | 0.02574742 | 0.1047023 |  |  | 0.02088896 | 0.1035943 | 0.0453234 | 0.1016799 | 0.07767421 | 0.09380862
[5 empty] | 0.02459613 | 0.1054779 |  |  | 0.02079482 | 0.1043616 | 0.04498853 | 0.1024331 | 0.07725515 | 0.0945035
[5 empty] | 0.02344465 | 0.1062535 |  |  | 0.02070862 | 0.105129 | 0.04415242 | 0.1031863 | 0.07669014 | 0.09519838
[5 empty] | 0.02329323 | 0.107029 |  |  | 0.02043164 | 0.1058964 | 0.04381632 | 0.1039395 | 0.07638167 | 0.09589326
[5 empty] | 0.02314214 | 0.1078046 |  |  | 0.02016514 | 0.1066637 | 0.04368148 | 0.1046927 | 0.07593225 | 0.09658814
[5 empty] | 0.02399163 | 0.1085802 |  |  | 0.02011039 | 0.1074311 | 0.04354916 | 0.1054458 | 0.07574436 | 0.09728301
[5 empty] | 0.02484196 | 0.1093558 |  |  | 0.01996865 | 0.1081985 | 0.0428206 | 0.106199 | 0.07512052 | 0.09797789
[5 empty] | 0.02269339 | 0.1101313 |  |  | 0.01984119 | 0.1089658 | 0.04299705 | 0.1069522 | 0.07456322 | 0.09867277
[5 empty] | 0.02454433 | 0.1109069 |  |  | 0.01982834 | 0.1097332 | 0.04257977 | 0.1077054 | 0.07357496 | 0.09936765
[5 empty] | 0.02439102 | 0.1116825 |  |  | 0.01971929 | 0.1105005 | 0.04227 | 0.1084586 | 0.07305824 | 0.1000625
[5 empty] | 0.02323337 | 0.112458 |  |  | 0.01941061 | 0.1112679 | 0.04176632 | 0.1092118 | 0.07241557 | 0.1007574
[5 empty] | 0.02207142 | 0.1132336 |  |  | 0.01940234 | 0.1120353 | 0.04146071 | 0.109965 | 0.07184943 | 0.1014523
[5 empty] | 0.0239052 | 0.1140092 |  |  | 0.01929451 | 0.1128026 | 0.04105252 | 0.1107181 | 0.07156234 | 0.1021472
[5 empty] | 0.02273474 | 0.1147848 |  |  | 0.01908717 | 0.11357 | 0.04074175 | 0.1114713 | 0.07015679 | 0.102842
[5 empty] | 0.0225601 | 0.1155603 |  |  | 0.01908036 | 0.1143374 | 0.04052839 | 0.1122245 | 0.07013528 | 0.1035369
[5 empty] | 0.02238129 | 0.1163359 |  |  | 0.01897412 | 0.1151047 | 0.04041244 | 0.1129777 | 0.06910032 | 0.1042318
[5 empty] | 0.02319836 | 0.1171115 |  |  | 0.01876848 | 0.1158721 | 0.0397939 | 0.1137309 | 0.06835439 | 0.1049267
[5 empty] | 0.02301136 | 0.1178871 |  |  | 0.01866349 | 0.1166395 | 0.03967277 | 0.1144841 | 0.06720001 | 0.1056216
[5 empty] | 0.0218203 | 0.1186626 |  |  | 0.01865919 | 0.1174068 | 0.03904903 | 0.1152373 | 0.06643967 | 0.1063164
[5 empty] | 0.02162524 | 0.1194382 |  |  | 0.01855561 | 0.1181742 | 0.03882269 | 0.1159904 | 0.06627586 | 0.1070113
[5 empty] | 0.0204262 | 0.1202138 |  |  | 0.0185528 | 0.1189416 | 0.03869373 | 0.1167436 | 0.0654111 | 0.1077062
[5 empty] | 0.02222323 | 0.1209893 |  |  | 0.01825079 | 0.1197089 | 0.03856217 | 0.1174968 | 0.06414789 | 0.1084011
[5 empty] | 0.02201637 | 0.1217649 |  |  | 0.01824962 | 0.1204763 | 0.03782799 | 0.11825 | 0.06357364 | 0.109096
[5 empty] | 0.02180564 | 0.1225405 |  |  | 0.01814934 | 0.1212437 | 0.03769119 | 0.1190032 | 0.06325534 | 0.1097908
[5 empty] | 0.02159109 | 0.1233161 |  |  | 0.01804999 | 0.122011 | 0.03705176 | 0.1197564 | 0.0623922 | 0.1104857
[5 empty] | 0.02137275 | 0.1240916 |  |  | 0.01785159 | 0.1227784 | 0.03710971 | 0.1205095 | 0.06098478 | 0.1111806
[5 empty] | 0.01915066 | 0.1248672 |  |  | 0.0177542 | 0.1235457 | 0.03676503 | 0.1212627 | 0.06003362 | 0.1118755
[5 empty] | 0.02092486 | 0.1256428 |  |  | 0.01765786 | 0.1243131 | 0.03611771 | 0.1220159 | 0.05923926 | 0.1125703
[5 empty] | 0.01969538 | 0.1264184 |  |  | 0.01766259 | 0.1250805 | 0.03606775 | 0.1227691 | 0.05800227 | 0.1132652
[5 empty] | 0.02046227 | 0.1271939 |  |  | 0.01746845 | 0.1258478 | 0.03551515 | 0.1235223 | 0.0567232 | 0.1139601
[5 empty] | 0.02022555 | 0.1279695 |  |  | 0.01757547 | 0.1266152 | 0.0354599 | 0.1242755 | 0.05570258 | 0.114655
[5 empty] | 0.01798527 | 0.1287451 |  |  | 0.01748368 | 0.1273826 | 0.03470201 | 0.1250287 | 0.05514097 | 0.1153499
[5 empty] | 0.01774146 | 0.1295207 |  |  | 0.01719314 | 0.1281499 | 0.03424146 | 0.1257818 | 0.05373892 | 0.1160447
[5 empty] | 0.01749416 | 0.1302962 |  |  | 0.01720388 | 0.1289173 | 0.03437825 | 0.126535 | 0.05249697 | 0.1167396
[5 empty] | 0.01824341 | 0.1310718 |  |  | 0.01701594 | 0.1296847 | 0.03361237 | 0.1272882 | 0.05081569 | 0.1174345
[5 empty] | 0.01798924 | 0.1318474 |  |  | 0.01702936 | 0.130452 | 0.03354384 | 0.1280414 | 0.04979561 | 0.1181294
[5 empty] | 0.0167317 | 0.1326229 |  |  | 0.01704418 | 0.1312194 | 0.03317263 | 0.1287946 | 0.04853729 | 0.1188243
[5 empty] | 0.01747081 | 0.1333985 |  |  | 0.01676044 | 0.1319868 | 0.03239875 | 0.1295478 | 0.04684128 | 0.1195191
[5 empty] | 0.01620661 | 0.1341741 |  |  | 0.01667817 | 0.1327541 | 0.03222219 | 0.1303009 | 0.04580813 | 0.120214
[5 empty] | 0.01693915 | 0.1349497 |  |  | 0.01669742 | 0.1335215 | 0.03164296 | 0.1310541 | 0.04423838 | 0.1209089
[5 empty] | 0.01566846 | 0.1357252 |  |  | 0.01661823 | 0.1342889 | 0.03156103 | 0.1318073 | 0.04273259 | 0.1216038
[5 empty] | 0.01739457 | 0.1365008 |  |  | 0.01644064 | 0.1350562 | 0.03137642 | 0.1325605 | 0.0412913 | 0.1222986
[5 empty] | 0.01511753 | 0.1372764 |  |  | 0.01636468 | 0.1358236 | 0.03068912 | 0.1333137 | 0.03911506 | 0.1229935
[5 empty] | 0.01683736 | 0.138052 |  |  | 0.01629041 | 0.136591 | 0.03049912 | 0.1340669 | 0.03790444 | 0.1236884
[5 empty] | 0.01655411 | 0.1388275 |  |  | 0.01631784 | 0.1373583 | 0.02980642 | 0.1348201 | 0.03585996 | 0.1243833
[5 empty] | 0.01526782 | 0.1396031 |  |  | 0.01634703 | 0.1381257 | 0.02951102 | 0.1355732 | 0.03428219 | 0.1250782
[5 empty] | 0.01397852 | 0.1403787 |  |  | 0.01607802 | 0.138893 | 0.02941291 | 0.1363264 | 0.03267167 | 0.125773
[5 empty] | 0.01368624 | 0.1411542 |  |  | 0.01621084 | 0.1396604 | 0.02861209 | 0.1370796 | 0.03132895 | 0.1264679
[5 empty] | 0.01539104 | 0.1419298 |  |  | 0.01594554 | 0.1404278 | 0.02820856 | 0.1378328 | 0.02895459 | 0.1271628
[5 empty] | 0.01409293 | 0.1427054 |  |  | 0.01588215 | 0.1411951 | 0.0281023 | 0.138586 | 0.02774913 | 0.1278577
[5 empty] | 0.01479196 | 0.143481 |  |  | 0.01602071 | 0.1419625 | 0.02769333 | 0.1393392 | 0.02601312 | 0.1285526
[5 empty] | 0.01448817 | 0.1442565 |  |  | 0.01576127 | 0.1427299 | 0.02688162 | 0.1400923 | 0.02404711 | 0.1292474
[5 empty] | 0.0141816 | 0.1450321 |  |  | 0.01590386 | 0.1434972 | 0.02676719 | 0.1408455 | 0.02175165 | 0.1299423
[5 empty] | 0.01287227 | 0.1458077 |  |  | 0.01584852 | 0.1442646 | 0.02635002 | 0.1415987 | 0.01962729 | 0.1306372
[5 empty] | 0.01156023 | 0.1465833 |  |  | 0.0156953 | 0.145032 | 0.02613012 | 0.1423519 | 0.01807458 | 0.1313321
[5 empty] | 0.01324552 | 0.1473588 |  |  | 0.01574422 | 0.1457993 | 0.02550747 | 0.1431051 | 0.01629407 | 0.1320269
[5 empty] | 0.01092816 | 0.1481344 |  |  | 0.01559534 | 0.1465667 | 0.02518208 | 0.1438583 | 0.01428631 | 0.1327218
[5 empty] | 0.01060821 | 0.14891 |  |  | 0.01544869 | 0.1473341 | 0.02475394 | 0.1446115 | 0.01185184 | 0.1334167
[5 empty] | 0.01228569 | 0.1496855 |  |  | 0.01540431 | 0.1481014 | 0.02412304 | 0.1453646 | 0.009891227 | 0.1341116
[5 empty] | 0.009960645 | 0.1504611 |  |  | 0.01536224 | 0.1488688 | 0.02368939 | 0.1461178 | 0.007805008 | 0.1348065
[5 empty] | 0.01063311 | 0.1512367 |  |  | 0.01552252 | 0.1496362 | 0.02325298 | 0.146871 | 0.006093736 | 0.1355013
[5 empty] | 0.00930312 | 0.1520123 |  |  | 0.01538519 | 0.1504035 | 0.0227138 | 0.1476242 | 0.003957961 | 0.1361962
[5 empty] | 0.009970715 | 0.1527878 |  |  | 0.01545028 | 0.1511709 | 0.02257186 | 0.1483774 | 0.001798232 | 0.1368911
[5 empty] | 0.01063593 | 0.1535634 |  |  | 0.01531785 | 0.1519382 | 0.02222714 | 0.1491306 | -0.0003849016 | 0.137586
[5 empty] | 0.0102988 | 0.154339 |  |  | 0.01538792 | 0.1527056 | 0.02147965 | 0.1498837 | -0.00279089 | 0.1382809