## 1
Общество с ограниченной ответственностью "Инженерная геология" (ООО "ИнжГео") | [11 empty] | Общество с ограниченной ответственностью "Инженерная геология" (ООО "ИнжГео")
Юр. адрес: 117279, г. Москва, ул. Миклухо-Маклая, 36 а, этаж 5, пом. XXIII к. 76-84 | [11 empty] | Юр. адрес: 117279, г. Москва, ул. Миклухо-Маклая, 36 а, этаж 5, пом. XXIII к. 76-84 | [8 empty] | нагр |  |  | X0 | Y0 | R |  | нагр |  |  |  | X0 | Y0 | R | нагр |  |  |  | X0 | Y0 | R |  | нагр |  |  |  | X0 | Y0 | R
Телефон/факс +7 (495) 132-30-00, Адрес электронной почты inbox@inj-geo.ru | [11 empty] | Телефон/факс +7 (495) 132-30-00, Адрес электронной почты inbox@inj-geo.ru | [12 empty] | 0 | [7 empty] | 0 | [6 empty] | 0 | [7 empty] | 0
[21 empty] | девиатор | [6 empty] | девиатор | [6 empty] | девиатор | [7 empty] | девиатор
Испытательная лаборатория ООО «ИнжГео» | [11 empty] | Испытательная лаборатория ООО «ИнжГео» | [8 empty] | x0 | Угол | X | Y |  |  |  | x0 |  | Угол | X | Y |  |  | x0 |  | Угол | X | Y |  |  |  | x0 |  | Угол | X | Y
Адрес места осуществления деятельности лаборатории: г. Москва, просп. Вернадского, д. 51, стр. 1 | [11 empty] | Адрес места осуществления деятельности лаборатории: г. Москва, просп. Вернадского, д. 51, стр. 1 | [9 empty] | 0 | [7 empty] | 0 | [6 empty] | 0 | [7 empty] | 0
Телефон +7(910)4557682, E-mail: slg85@mail.ru | [11 empty] | Телефон +7(910)4557682, E-mail: slg85@mail.ru | [9 empty] | 5 | [7 empty] | 5 | [6 empty] | 5 | [7 empty] | 5
[22 empty] | 10 | [7 empty] | 10 | [6 empty] | 10 | [7 empty] | 10
[12 empty] | Протокол испытаний № 13-63/256 от 12-07-2023 | [9 empty] | 15 | [7 empty] | 15 | [6 empty] | 15 | [7 empty] | 15
[22 empty] | 20 | [7 empty] | 20 | [6 empty] | 20 | [7 empty] | 20
[12 empty] | Наименование и адрес заказчика: Переход трубопровода через р. Енисей | [9 empty] | 25 | [7 empty] | 25 | [6 empty] | 25 | [7 empty] | 25
[12 empty] | Наименование объекта: ООО Регионстрой | [9 empty] | 30 | [7 empty] | 30 | [6 empty] | 30 | [7 empty] | 30
Наименование используемого метода/методики: ГОСТ 12248.4-2020 | [11 empty] | Наименование используемого метода/методики: ГОСТ 12248.3-2020 | [9 empty] | 35 | [7 empty] | 35 | [6 empty] | 35 | [7 empty] | 35
Условия проведения испытания: температура окружающей среды (18 - 25)0С, влажность воздуха (40 - 75)% | [11 empty] | Условия проведения испытания: температура окружающей среды (18 - 25)0С, влажность воздуха (40 - 75)% | [9 empty] | 40 | [7 empty] | 40 | [6 empty] | 40 | [7 empty] | 40
[12 empty] | Дата получение объекта подлежащего испытаниям: 15-06-2023 | [9 empty] | 45 | [7 empty] | 45 | [6 empty] | 45 | [7 empty] | 45
[12 empty] | Дата испытания: 25.10.2022-19.11.2256 | [9 empty] | 50 | [7 empty] | 50 | [6 empty] | 50 | [7 empty] | 50
[22 empty] | 55 | [7 empty] | 55 | [6 empty] | 55 | [7 empty] | 55
Испытание грунтов методом трехосного сжатия | [11 empty] | Испытание грунтов методом трехосного сжатия | [9 empty] | 60 | [7 empty] | 60 | [6 empty] | 60 | [7 empty] | 60
[22 empty] | 65 | [7 empty] | 65 | [6 empty] | 65 | [7 empty] | 65
Лабораторный номер: | [6 empty] | We, д.е. = |  |  |  |  | Лабораторный номер: |  | 1291 |  |  |  | We, д.е. = | 0.606481033 |  |  | 70 | [7 empty] | 70 | [6 empty] | 70 | [7 empty] | 70
Номер скважины: | [6 empty] | ρ, г/см3 = |  |  |  |  | Номер скважины: |  | BH-140 |  |  |  | ρ, г/см3 = | 1.64 |  |  | 75 | [7 empty] | 75 | [6 empty] | 75 | [7 empty] | 75
Глубина отбора, м: | [6 empty] | ρs, г/см3 = |  |  |  |  | Глубина отбора, м: |  | 2.9 |  |  |  | ρs, г/см3 = | 2.71 |  |  | 80 | [7 empty] | 80 | [6 empty] | 80 | [7 empty] | 80
Наименование грунта: | [6 empty] | e, д.е. = |  |  |  |  | Наименование грунта: |  | Суглинок, после оттаивания текучий, легкий пылеватый |  |  |  | e, д.е. = | 1.654612 |  |  | 85 | [7 empty] | 85 | [6 empty] | 85 | [7 empty] | 85
Схема проведения опыта: | [6 empty] | IL, д.е. = |  |  |  |  | Схема проведения опыта: |  | КД |  |  |  | IL, д.е. = | 3.513 |  |  | 90 | [7 empty] | 90 | [6 empty] | 90 | [7 empty] | 90
[22 empty] | 95 | [7 empty] | 95 | [6 empty] | 95 | [7 empty] | 95
[22 empty] | 100 | [7 empty] | 100 | [6 empty] | 100 | [7 empty] | 100
Результаты испытаний | [11 empty] | Результаты испытаний | [9 empty] | 105 | [7 empty] | 105 | [6 empty] | 105 | [7 empty] | 105
[22 empty] | 110 | [7 empty] | 110 | [6 empty] | 110 | [7 empty] | 110
[22 empty] | 115 | [7 empty] | 115 | [6 empty] | 115 | [7 empty] | 115
[22 empty] | 120 | [7 empty] | 120 | [6 empty] | 120 | [7 empty] | 120
[22 empty] | 125 | [7 empty] | 125 | [6 empty] | 125 | [7 empty] | 125
[22 empty] | 130 | [7 empty] | 130 | [6 empty] | 130 | [7 empty] | 130
[22 empty] | 135 | [7 empty] | 135 | [6 empty] | 135 | [7 empty] | 135
[22 empty] | 140 | [7 empty] | 140 | [6 empty] | 140 | [7 empty] | 140
[22 empty] | 145 | [7 empty] | 145 | [6 empty] | 145 | [7 empty] | 145
[22 empty] | 150 | [7 empty] | 150 | [6 empty] | 150 | [7 empty] | 150
[22 empty] | 155 | [7 empty] | 155 | [6 empty] | 155 | [7 empty] | 155
[22 empty] | 160 | [7 empty] | 160 | [6 empty] | 160 | [7 empty] | 160
[22 empty] | 165 | [7 empty] | 165 | [6 empty] | 165 | [7 empty] | 165
[22 empty] | 170 | [7 empty] | 170 | [6 empty] | 170 | [7 empty] | 170
[22 empty] | 175 | [7 empty] | 175 | [6 empty] | 175 | [7 empty] | 175
[22 empty] | 180 | [7 empty] | 180 | [6 empty] | 180 | [7 empty] | 180
[13 empty] | Давление в камере, Мпа σ3 | Вертикальная нагрузка, Мпа σ1 | Поровое давление, Мпа u
| K0, д.е. | 0.7580781 |  |  |  |  | Коэфф. Точки | [5 empty] | 1 | 1.679209 | [5 empty] | 1 | [6 empty] | σ3,кПа | σ1,кПа | u, кПа |  |  |  | 4
| q_zg, МПа | 0.7580781 | [10 empty] | 1.1 | 1.843034 | [27 empty] | δ3, Мпа | δ1-δ3, МПа | δ1, МПа | δ1, КПа
|  |  | Модуль деформации, МПа: | [9 empty] | 1.2 | 2.006859 | [21 empty] | С, МПа:
|  |  | Е0= |  | Точки модуля (полное напр.), МПа |  |  |  | 0.7580781 | 1.212925 | [25 empty] | φ, град:
|  |  | E50 = |  | qf (полное напр.), МПа |  |  |  | 1.818724 | [26 empty] | E, Мпа
|  |  | Коэф. Поперечной деформации, ϑ = | [9 empty] | Эффективные значения угла внутреннего трения и удельного сцепления ϕ', С' | [13 empty] | x | 0
[13 empty] | ϕ', град. = | 14 | [12 empty] | y |  |  |  | С, кПа | φ,°
[13 empty] | С', МПа = | 0.016
| Исполнитель: | [6 empty] | Морозов Д.С. |  |  |  |  | Исполнитель: |  |  |  |  | Морозов Д.С.
| Начальник исп. лаборатории: | [6 empty] | Семиколенова Л.Г. |  |  |  |  | Начальник исп. лаборатории: |  |  |  |  | Семиколенова Л.Г.
Лист 1 , всего листов 2 | [11 empty] | Лист 2 , всего листов 2
Частичное воспроизведение протокола испытаний без письменного разрешения ООО «ИнжГео» ЗАПРЕЩАЕТСЯ | [11 empty] | Частичное воспроизведение протокола испытаний без письменного разрешения ООО «ИнжГео» ЗАПРЕЩАЕТСЯ
[5 empty] | второй график |  | первый график | [9 empty] | К Пуассона
dev50 | epsE50 | ind | devE0 | epsE0 | dev | eps | sigma |  | dev1 | eps1 | dev2 | eps2 | dev3 | eps3 |  | Глины
0.8187244 | 0.009602234 |  |  |  | 0 | 0 |  |  | 0 | 0 | 0 | 0 | 0 | 0 |  | < 0 | 0,20-0,30
ind |  |  |  |  | 0.1202811 | 0.0007533504 |  |  | 0.1149462 | 0.0007376428 | 0.161 | 0.00110748 | 0.16 | 0.0009477403 |  | 0-0,25 | 0,30-0,38
2 |  |  |  |  | 0.2214455 | 0.001506701 |  |  | 0.198 | 0.00139332 | 0.1960667 | 0.001476742 | 0.2120283 | 0.001475288 |  | 0,25< | 0,38-0,45
E0 |  |  |  |  | 0.3213762 | 0.002260051 |  |  | 0.256281 | 0.002212928 | 0.2547258 | 0.002215112 | 0.285468 | 0.002212931 |  | Суглинки | 0,35-0,37
epsE0 | devE0 |  |  |  | 0.4548469 | 0.003200745 |  |  | 0.3001014 | 0.002950571 | 0.3116065 | 0.002953483 | 0.3450071 | 0.002950575 |  | Пески и супеси | 0,30-0,35
0.003200745 | 0.4548469 |  |  |  | 0.4020585 | 0.003766752 |  |  | 0.3396044 | 0.003982977 | 0.3503896 | 0.003691854 | 0.4034294 | 0.003982774
[5 empty] | 0.5256497 | 0.004520103 |  |  | 0.3485243 | 0.004425857 | 0.3715169 | 0.004259293 | 0.4084249 | 0.004425863
График E50 |  | График E |  |  | 0.5242726 | 0.005273453 |  |  | 0.363458 | 0.005163499 | 0.3874364 | 0.005168595 | 0.4302209 | 0.005163507
eps | q | sigma |  |  | 0.5867863 | 0.006026803 |  |  | 0.3784905 | 0.005901142 | 0.4072453 | 0.005906966 | 0.45197 | 0.00590115
Горизонтальная линия E50 |  | Касательная |  |  | 0.6750499 | 0.006780154 |  |  | 0.389524 | 0.006638785 | 0.4262845 | 0.006645337 | 0.4695772 | 0.006638794
0 |  | a | b |  | 0.5979224 | 0.007533504 |  |  | 0.4024602 | 0.007376428 | 0.4360571 | 0.007383708 | 0.4814472 | 0.007376438
|  |  | 0 |  | 0.7232629 | 0.008286855 |  |  | 0.4169013 | 0.008114071 | 0.4570662 | 0.008122078 | 0.5010851 | 0.008114082
Вертикальная линия E50 |  | p1 и p2 |  |  | 0.6949305 | 0.009040205 |  |  | 0.4348491 | 0.008851713 | 0.4706148 | 0.008860449 | 0.5172955 | 0.008851726
| 0 | 0 |  |  | 0.8187244 | 0.009602234 |  |  | 0.4430056 | 0.009589356 | 0.4834062 | 0.00959882 | 0.5307834 | 0.009589369
[5 empty] | 0.8097302 | 0.01054691 |  |  | 0.4584729 | 0.010327 | 0.4962433 | 0.01033719 | 0.5466537 | 0.01032701
Касательная линия E50 |  |  |  |  | 0.8878563 | 0.01130026 |  |  | 0.4736527 | 0.01106464 | 0.5165293 | 0.01107556 | 0.5625111 | 0.01106466
0 | 0 | Горизонтальная 1 |  |  | 0.8671101 | 0.01205361 |  |  | 0.4799472 | 0.01180228 | 0.5245673 | 0.01181393 | 0.5830605 | 0.0118023
[5 empty] | 0.952427 | 0.01280696 |  |  | 0.4916583 | 0.01253993 | 0.5377604 | 0.0125523 | 0.5941068 | 0.01253994
Горизонтальная линия qкр |  |  |  |  | 0.9507426 | 0.01356031 |  |  | 0.506088 | 0.01327757 | 0.5522117 | 0.01329067 | 0.6094548 | 0.01327759
Горизонтальная линия q |  | Горизонтальная 2 |  |  | 1.001993 | 0.01431366 |  |  | 0.5146381 | 0.01401521 | 0.5632242 | 0.01402904 | 0.6213094 | 0.01401523
0 |  | 0 |  |  | 0.9021124 | 0.01506701 |  |  | 0.5250108 | 0.01475286 | 0.5789011 | 0.01476742 | 0.6311754 | 0.01475288
[5 empty] | 0.9980376 | 0.01582036 |  |  | 0.5377078 | 0.0154905 | 0.5870455 | 0.01550579 | 0.6448578 | 0.01549052
Вертикальная линия q |  |  |  |  | 1.043704 | 0.01657371 |  |  | 0.5461313 | 0.01622814 | 0.5947605 | 0.01624416 | 0.6515612 | 0.01622816
| 0 |  |  |  | 1.132046 | 0.01732706 |  |  | 0.5535832 | 0.01696578 | 0.6093491 | 0.01698253 | 0.6629907 | 0.01696581
[5 empty] | 1.070001 | 0.01808041 |  |  | 0.5637654 | 0.01770343 | 0.6215145 | 0.0177209 | 0.675651 | 0.01770345
[5 empty] | 1.167504 | 0.01883376 |  |  | 0.57678 | 0.01844107 | 0.6276598 | 0.01845927 | 0.6878469 | 0.0184411
[5 empty] | 1.16149 | 0.01958711 |  |  | 0.5805288 | 0.01917871 | 0.6388881 | 0.01919764 | 0.7002835 | 0.01917874
[5 empty] | 1.104894 | 0.02034046 |  |  | 0.5872138 | 0.01991636 | 0.6431024 | 0.01993601 | 0.7023654 | 0.01991638
[5 empty] | 1.175653 | 0.02109381 |  |  | 0.5973371 | 0.020654 | 0.6525059 | 0.02067438 | 0.7122976 | 0.02065403
[5 empty] | 1.321702 | 0.02184716 |  |  | 0.6064005 | 0.02139164 | 0.6600016 | 0.02141275 | 0.7253849 | 0.02139167
[5 empty] | 1.299976 | 0.02260051 |  |  | 0.6085061 | 0.02212928 | 0.6731927 | 0.02215112 | 0.7293322 | 0.02212931
[5 empty] | 1.251411 | 0.02335386 |  |  | 0.6183558 | 0.02286693 | 0.6756823 | 0.02288949 | 0.7348443 | 0.02286696
[5 empty] | 1.318943 | 0.02410721 |  |  | 0.6226515 | 0.02360457 | 0.6800734 | 0.02362786 | 0.747426 | 0.0236046
[5 empty] | 1.274507 | 0.02486056 |  |  | 0.6300953 | 0.02434221 | 0.6915692 | 0.02436624 | 0.7519823 | 0.02434225
[5 empty] | 1.424039 | 0.02561391 |  |  | 0.6360891 | 0.02507985 | 0.6935727 | 0.02510461 | 0.7595179 | 0.02507989
[5 empty] | 1.463474 | 0.02636726 |  |  | 0.6375349 | 0.0258175 | 0.7010871 | 0.02584298 | 0.7600378 | 0.02581753
[5 empty] | 1.484748 | 0.02712062 |  |  | 0.6442345 | 0.02655514 | 0.7084154 | 0.02658135 | 0.7710468 | 0.02655518
[5 empty] | 1.470797 | 0.02787397 |  |  | 0.6466901 | 0.02729278 | 0.7146608 | 0.02731972 | 0.7759496 | 0.02729282
[5 empty] | 1.372555 | 0.02862732 |  |  | 0.6568036 | 0.02803043 | 0.7176263 | 0.02805809 | 0.7765513 | 0.02803046
[5 empty] | 1.437959 | 0.02938067 |  |  | 0.6593768 | 0.02876807 | 0.7222151 | 0.02879646 | 0.7841566 | 0.02876811
[5 empty] | 1.462944 | 0.03013402 |  |  | 0.6578119 | 0.02950571 | 0.7232302 | 0.02953483 | 0.7835704 | 0.02950575
[5 empty] | 1.446446 | 0.03088737 |  |  | 0.6603107 | 0.03024335 | 0.7282748 | 0.0302732 | 0.7893975 | 0.0302434
[5 empty] | 1.5914 | 0.03164072 |  |  | 0.6683753 | 0.030981 | 0.7296519 | 0.03101157 | 0.7957428 | 0.03098104
[5 empty] | 1.509742 | 0.03239407 |  |  | 0.6666075 | 0.03171864 | 0.7312647 | 0.03174994 | 0.7931112 | 0.03171868
[5 empty] | 1.492407 | 0.03314742 |  |  | 0.6719094 | 0.03245628 | 0.7348162 | 0.03248831 | 0.8010075 | 0.03245633
[5 empty] | 1.574331 | 0.03390077 |  |  | 0.675483 | 0.03319393 | 0.7358095 | 0.03322668 | 0.7983365 | 0.03319397
[5 empty] | 1.617449 | 0.03465412 |  |  | 0.6769301 | 0.03393157 | 0.7352477 | 0.03396505 | 0.7979031 | 0.03393162
[5 empty] | 1.521698 | 0.03540747 |  |  | 0.6740527 | 0.03466921 | 0.737934 | 0.03470343 | 0.7998122 | 0.03466926
[5 empty] | 1.637449 | 0.03616082 |  |  | 0.6776529 | 0.03540685 | 0.7399715 | 0.0354418 | 0.8042686 | 0.0354069
[5 empty] | 1.508404 | 0.03691417 |  |  | 0.6792087 | 0.0361445 | 0.7430338 | 0.03618017 | 0.8068588 | 0.03614455
[5 empty] | 1.538769 | 0.03766752 |  |  | 0.6779819 | 0.03688214 | 0.7424943 | 0.03691854 | 0.8047267 | 0.03688219
[5 empty] | 1.476412 | 0.03842087 |  |  | 0.6752307 | 0.03761978 | 0.7365706 | 0.03765691 | 0.7990875 | 0.03761983
[5 empty] | 1.623364 | 0.03917422 |  |  | 0.6713425 | 0.03835742 | 0.7367599 | 0.03839528 | 0.8024065 | 0.03835748
[5 empty] | 1.582659 | 0.03992757 |  |  | 0.6720424 | 0.03909507 | 0.7338896 | 0.03913365 | 0.7989135 | 0.03909512
[5 empty] | 1.53733 | 0.04068092 |  |  | 0.6730554 | 0.03983271 | 0.7360872 | 0.03987202 | 0.8008388 | 0.03983277
[5 empty] | 1.593409 | 0.04143427 |  |  | 0.6670067 | 0.04057035 | 0.7329804 | 0.04061039 | 0.7972123 | 0.04057041
[5 empty] | 1.534928 | 0.04218762 |  |  | 0.6635215 | 0.041308 | 0.7296965 | 0.04134876 | 0.7897642 | 0.04130805
[5 empty] | 1.539922 | 0.04294097 |  |  | 0.662325 | 0.04204564 | 0.7237632 | 0.04208713 | 0.7852244 | 0.0420457
[5 empty] | 1.530422 | 0.04369432 |  |  | 0.6595422 | 0.04278328 | 0.7191079 | 0.0428255 | 0.7846229 | 0.04278334
[5 empty] | 1.457462 | 0.04444768 |  |  | 0.6543983 | 0.04352092 | 0.7178581 | 0.04356387 | 0.77569 | 0.04352098
[5 empty] | 1.501074 | 0.04520103 |  |  | 0.6476184 | 0.04425857 | 0.7111414 | 0.04430225 | 0.7707555 | 0.04425863
[5 empty] | 1.582291 | 0.04595438 |  |  | 0.6462277 | 0.04499621 | 0.7029853 | 0.04504062 | 0.7637496 | 0.04499627
[5 empty] | 1.491147 | 0.04670773 |  |  | 0.6432514 | 0.04573385 | 0.6978173 | 0.04577899 | 0.7589023 | 0.04573392
[5 empty] | 1.561673 | 0.04746108 |  |  | 0.6353146 | 0.0464715 | 0.6926649 | 0.04651736 | 0.7571436 | 0.04647156
[5 empty] | 1.405903 | 0.04821443 |  |  | 0.6266423 | 0.04720914 | 0.6896557 | 0.04725573 | 0.7463036 | 0.0472092
[5 empty] | 1.455869 | 0.04896778 |  |  | 0.6226599 | 0.04794678 | 0.6812171 | 0.0479941 | 0.7450124 | 0.04794685
[5 empty] | 1.445604 | 0.04972113 |  |  | 0.6209923 | 0.04868442 | 0.6777767 | 0.04873247 | 0.7313 | 0.04868449
[5 empty] | 1.491142 | 0.05047448 |  |  | 0.6136648 | 0.04942207 | 0.669062 | 0.04947084 | 0.7271964 | 0.04942213
[5 empty] | 1.531514 | 0.05122783 |  |  | 0.6075025 | 0.05015971 | 0.6645005 | 0.05020921 | 0.7176317 | 0.05015978
[5 empty] | 1.366754 | 0.05198118 |  |  | 0.5973306 | 0.05089735 | 0.6541197 | 0.05094758 | 0.710436 | 0.05089742
[5 empty] | 1.447895 | 0.05273453 |  |  | 0.5967741 | 0.05163499 | 0.6490472 | 0.05168595 | 0.7003392 | 0.05163507
[5 empty] | 1.453969 | 0.05348788 |  |  | 0.5847583 | 0.05237264 | 0.6432104 | 0.05242432 | 0.6946715 | 0.05237271
[5 empty] | 1.378009 | 0.05424123 |  |  | 0.5786082 | 0.05311028 | 0.6337369 | 0.05316269 | 0.6874629 | 0.05311035
[5 empty] | 1.401049 | 0.05499458 |  |  | 0.5755491 | 0.05384792 | 0.6283542 | 0.05390107 | 0.6782435 | 0.053848
[5 empty] | 1.44212 | 0.05574793 |  |  | 0.564406 | 0.05458557 | 0.6232899 | 0.05463944 | 0.6764432 | 0.05458564
[5 empty] | 1.351256 | 0.05650128 |  |  | 0.5597041 | 0.05532321 | 0.6153713 | 0.05537781 | 0.6647922 | 0.05532329
[5 empty] | 1.384489 | 0.05725463 |  |  | 0.5536686 | 0.05606085 | 0.6098261 | 0.05611618 | 0.6571205 | 0.05606093
[5 empty] | 1.378853 | 0.05800798 |  |  | 0.5457245 | 0.05679849 | 0.5994818 | 0.05685455 | 0.6493581 | 0.05679857
[5 empty] | 1.40738 | 0.05876133 |  |  | 0.5454971 | 0.05753614 | 0.5926659 | 0.05759292 | 0.6450351 | 0.05753622
[5 empty] | 1.300102 | 0.05951468 |  |  | 0.5378115 | 0.05827378 | 0.5875059 | 0.05833129 | 0.6401816 | 0.05827386
[5 empty] | 1.411054 | 0.06026803 |  |  | 0.5296928 | 0.05901142 | 0.5772293 | 0.05906966 | 0.6259275 | 0.0590115
[5 empty] | 1.394267 | 0.06102138 |  |  | 0.5254661 | 0.05974907 | 0.5737636 | 0.05980803 | 0.622603 | 0.05974915
[5 empty] | 1.372774 | 0.06177473 |  |  | 0.5209567 | 0.06048671 | 0.5657364 | 0.0605464 | 0.6148381 | 0.06048679
[5 empty] | 1.334609 | 0.06252809 |  |  | 0.5118896 | 0.06122435 | 0.5628752 | 0.06128477 | 0.6078628 | 0.06122444
[5 empty] | 1.342804 | 0.06328144 |  |  | 0.50669 | 0.06196199 | 0.5574074 | 0.06202314 | 0.6065072 | 0.06196208
[5 empty] | 1.316392 | 0.06403479 |  |  | 0.5026831 | 0.06269964 | 0.5522607 | 0.06276151 | 0.5973014 | 0.06269972
[5 empty] | 1.318405 | 0.06478814 |  |  | 0.5029939 | 0.06343728 | 0.5489625 | 0.06349989 | 0.5960753 | 0.06343737
[5 empty] | 1.365877 | 0.06554149 |  |  | 0.5000477 | 0.06417492 | 0.5446404 | 0.06423826 | 0.5904591 | 0.06417501
[5 empty] | 1.256769 | 0.06629484 |  |  | 0.4902209 | 0.06491256 | 0.536565 | 0.06497663 | 0.5811246 | 0.06491265
[5 empty] | 1.342651 | 0.06704819 |  |  | 0.4903969 | 0.06565021 | 0.5380889 | 0.065715 | 0.5809935 | 0.0656503
[5 empty] | 1.308452 | 0.06780154 |  |  | 0.4885198 | 0.06638785 | 0.5271546 | 0.06645337 | 0.5765989 | 0.06638794
[5 empty] | 1.218183 | 0.06855489 |  |  | 0.4847966 | 0.06712549 | 0.5298698 | 0.06719174 | 0.5696492 | 0.06712559
[5 empty] | 1.247853 | 0.06930824 |  |  | 0.4797344 | 0.06786314 | 0.5250422 | 0.06793011 | 0.5666529 | 0.06786323
[5 empty] | 1.303474 | 0.07006159 |  |  | 0.4767402 | 0.06860078 | 0.5169796 | 0.06866848 | 0.5642184 | 0.06860087
[5 empty] | 1.289055 | 0.07081494 |  |  | 0.4675211 | 0.06933842 | 0.5154898 | 0.06940685 | 0.5575542 | 0.06933852
[5 empty] | 1.281607 | 0.07156829 |  |  | 0.4656841 | 0.07007606 | 0.5108803 | 0.07014522 | 0.5541685 | 0.07007616
[5 empty] | 1.288139 | 0.07232164 |  |  | 0.4609363 | 0.07081371 | 0.5053591 | 0.07088359 | 0.5512699 | 0.07081381
[5 empty] | 1.247663 | 0.07307499 |  |  | 0.4594847 | 0.07155135 | 0.4990337 | 0.07162196 | 0.5436668 | 0.07155145
[5 empty] | 1.200187 | 0.07382834 |  |  | 0.4536364 | 0.07228899 | 0.4993119 | 0.07236033 | 0.5419676 | 0.07228909
[5 empty] | 1.162724 | 0.07458169 |  |  | 0.4497984 | 0.07302664 | 0.4901015 | 0.07309871 | 0.5384808 | 0.07302674
[5 empty] | 1.306281 | 0.07533504 |  |  | 0.4446778 | 0.07376428 | 0.4906101 | 0.07383708 | 0.5301146 | 0.07376438
[5 empty] | 1.228871 | 0.07608839 |  |  | 0.4419816 | 0.07450192 | 0.4884456 | 0.07457545 | 0.5273777 | 0.07450202
[5 empty] | 1.292503 | 0.07684174 |  |  | 0.4384168 | 0.07523956 | 0.4801156 | 0.07531382 | 0.5243784 | 0.07523967
[5 empty] | 1.200188 | 0.07759509 |  |  | 0.4386906 | 0.07597721 | 0.4760278 | 0.07605219 | 0.513225 | 0.07597731
[5 empty] | 1.232935 | 0.07834844 |  |  | 0.4343099 | 0.07671485 | 0.46989 | 0.07679056 | 0.5095261 | 0.07671496
[5 empty] | 1.235755 | 0.07910179 |  |  | 0.4303818 | 0.07745249 | 0.46531 | 0.07752893 | 0.5049901 | 0.0774526
[5 empty] | 1.169658 | 0.07985515 |  |  | 0.4274133 | 0.07819013 | 0.4662954 | 0.0782673 | 0.5012254 | 0.07819024
[5 empty] | 1.258655 | 0.0806085 |  |  | 0.4245116 | 0.07892778 | 0.458954 | 0.07900567 | 0.4982404 | 0.07892789
[5 empty] | 1.162755 | 0.08136185 |  |  | 0.4170835 | 0.07966542 | 0.4583935 | 0.07974404 | 0.4938435 | 0.07966553
[5 empty] | 1.153969 | 0.0821152 |  |  | 0.4147363 | 0.08040306 | 0.4502216 | 0.08048241 | 0.4923431 | 0.08040317
[5 empty] | 1.171307 | 0.08286855 |  |  | 0.4124769 | 0.08114071 | 0.448646 | 0.08122078 | 0.4913478 | 0.08114082
[5 empty] | 1.174779 | 0.0836219 |  |  | 0.4100125 | 0.08187835 | 0.4450746 | 0.08195915 | 0.4850658 | 0.08187846
[5 empty] | 1.132396 | 0.08437525 |  |  | 0.4046499 | 0.08261599 | 0.443215 | 0.08269753 | 0.4792057 | 0.08261611
[5 empty] | 1.172167 | 0.0851286 |  |  | 0.4038963 | 0.08335363 | 0.4390749 | 0.0834359 | 0.4790758 | 0.08335375
[5 empty] | 1.100104 | 0.08588195 |  |  | 0.4021588 | 0.08409128 | 0.4347621 | 0.08417427 | 0.4707846 | 0.08409139
[5 empty] | 1.090216 | 0.0866353 |  |  | 0.4000443 | 0.08482892 | 0.4352843 | 0.08491264 | 0.4704405 | 0.08482904
[5 empty] | 1.100513 | 0.08738865 |  |  | 0.39176 | 0.08556656 | 0.4321492 | 0.08565101 | 0.4632518 | 0.08556668
[5 empty] | 1.229006 | 0.088142 |  |  | 0.3901128 | 0.08630421 | 0.4257646 | 0.08638938 | 0.4634272 | 0.08630433
[5 empty] | 1.084704 | 0.08889535 |  |  | 0.3926098 | 0.08704185 | 0.4250381 | 0.08712775 | 0.4615749 | 0.08704197
[5 empty] | 1.217619 | 0.0896487 |  |  | 0.3877581 | 0.08777949 | 0.4238776 | 0.08786612 | 0.4579033 | 0.08777961
[5 empty] | 1.16076 | 0.09040205 |  |  | 0.3861648 | 0.08851713 | 0.4234907 | 0.08860449 | 0.459521 | 0.08851726
[5 empty] | 1.134138 | 0.0911554 |  |  | 0.3862368 | 0.08925478 | 0.4198852 | 0.08934286 | 0.4564363 | 0.0892549
[5 empty] | 1.121763 | 0.09190875 |  |  | 0.3844812 | 0.08999242 | 0.4178688 | 0.09008123 | 0.4496577 | 0.08999254
[5 empty] | 1.096645 | 0.0926621 |  |  | 0.378905 | 0.09073006 | 0.4167493 | 0.0908196 | 0.4524935 | 0.09073019
[5 empty] | 1.098794 | 0.09341545 |  |  | 0.3771154 | 0.0914677 | 0.4169343 | 0.09155797 | 0.4490522 | 0.09146783
[5 empty] | 1.19622 | 0.0941688 |  |  | 0.3768193 | 0.09220535 | 0.4132315 | 0.09229634 | 0.4450423 | 0.09220548
[5 empty] | 1.186935 | 0.09492215 |  |  | 0.3757238 | 0.09294299 | 0.4151488 | 0.09303472 | 0.4489721 | 0.09294312
[5 empty] | 1.106947 | 0.0956755 |  |  | 0.377736 | 0.09368063 | 0.4075939 | 0.09377309 | 0.44775 | 0.09368076
[5 empty] | 1.146268 | 0.09642885 |  |  | 0.3754628 | 0.09441828 | 0.4069744 | 0.09451146 | 0.4460845 | 0.09441841
[5 empty] | 1.061907 | 0.09718221 |  |  | 0.3779114 | 0.09515592 | 0.4068981 | 0.09524983 | 0.4410841 | 0.09515605
[5 empty] | 1.136864 | 0.09793556 |  |  | 0.373782 | 0.09589356 | 0.4090654 | 0.0959882 | 0.444049 | 0.09589369
[5 empty] | 1.149055 | 0.09868891 |  |  | 0.3743154 | 0.0966312 | 0.4090114 | 0.09672657 | 0.4446083 | 0.09663134
[5 empty] | 1.12145 | 0.09944226 |  |  | 0.378992 | 0.09736885 | 0.4097149 | 0.09746494 | 0.4474389 | 0.09736898
[5 empty] | 1.114041 | 0.1001956 |  |  | 0.3769067 | 0.09810649 | 0.41407 | 0.09820331 | 0.4495345 | 0.09810663
[5 empty] | 1.073823 | 0.100949 |  |  | 0.3757545 | 0.09884413 | 0.4121713 | 0.09894168 | 0.4494892 | 0.09884427
[5 empty] | 1.171787 | 0.1017023 |  |  | 0.3802302 | 0.09958178 | 0.4104131 | 0.09968005 | 0.4493967 | 0.09958191
[5 empty] | 1.124926 | 0.1024557 |  |  | 0.3801287 | 0.1003194 | 0.4123898 | 0.1004184 | 0.445451 | 0.1003196
[5 empty] | 1.057234 | 0.103209 |  |  | 0.3781448 | 0.1010571 | 0.4157957 | 0.1011568 | 0.452046 | 0.1010572
[5 empty] | 1.199701 | 0.1039624 |  |  | 0.3808736 | 0.1017947 | 0.4175252 | 0.1018952 | 0.4482755 | 0.1017948
[5 empty] | 1.214323 | 0.1047157 |  |  | 0.3826098 | 0.1025323 | 0.4182728 | 0.1026335 | 0.4550334 | 0.1025325
[5 empty] | 1.09309 | 0.1054691 |  |  | 0.3848484 | 0.10327 | 0.4169328 | 0.1033719 | 0.4563136 | 0.1032701
[5 empty] | 1.080996 | 0.1062224 |  |  | 0.3872842 | 0.1040076 | 0.4224995 | 0.1041103 | 0.45701 | 0.1040078
[5 empty] | 1.197033 | 0.1069758 |  |  | 0.3887121 | 0.1047453 | 0.4206674 | 0.1048486 | 0.4534165 | 0.1047454
[5 empty] | 1.101194 | 0.1077291 |  |  | 0.386127 | 0.1054829 | 0.4256308 | 0.105587 | 0.454527 | 0.1054831
[5 empty] | 1.207473 | 0.1084825 |  |  | 0.3884237 | 0.1062206 | 0.4223841 | 0.1063254 | 0.4572354 | 0.1062207
[5 empty] | 1.07486 | 0.1092358 |  |  | 0.3879973 | 0.1069582 | 0.4269217 | 0.1070638 | 0.4602355 | 0.1069584
[5 empty] | 1.11635 | 0.1099892 |  |  | 0.3902425 | 0.1076958 | 0.427338 | 0.1078021 | 0.4625212 | 0.107696
[5 empty] | 1.163935 | 0.1107425 |  |  | 0.3911542 | 0.1084335 | 0.4336273 | 0.1085405 | 0.4679865 | 0.1084336
[5 empty] | 1.086608 | 0.1114959 |  |  | 0.3982274 | 0.1091711 | 0.4335841 | 0.1092789 | 0.4719251 | 0.1091713
[5 empty] | 1.216361 | 0.1122492 |  |  | 0.3959569 | 0.1099088 | 0.4382027 | 0.1100172 | 0.4676311 | 0.1099089
[5 empty] | 1.117187 | 0.1130026 |  |  | 0.3986376 | 0.1106464 | 0.4342774 | 0.1107556 | 0.4702983 | 0.1106466
[5 empty] | 1.203078 | 0.1137559 |  |  | 0.3996643 | 0.1113841 | 0.4389028 | 0.111494 | 0.4746205 | 0.1113842
[5 empty] | 1.144028 | 0.1145093 |  |  | 0.4055321 | 0.1121217 | 0.444773 | 0.1122324 | 0.4803917 | 0.1121219
[5 empty] | 1.11103 | 0.1152626 |  |  | 0.4043356 | 0.1128593 | 0.4457827 | 0.1129707 | 0.4843057 | 0.1128595
[5 empty] | 1.162075 | 0.116016 |  |  | 0.41037 | 0.113597 | 0.448126 | 0.1137091 | 0.4827565 | 0.1135971
[5 empty] | 1.234156 | 0.1167693 |  |  | 0.4080299 | 0.1143346 | 0.4447974 | 0.1144475 | 0.4884378 | 0.1143348
[5 empty] | 1.156267 | 0.1175227 |  |  | 0.4144103 | 0.1150723 | 0.4530912 | 0.1151858 | 0.4875437 | 0.1150724
[5 empty] | 1.2074 | 0.118276 |  |  | 0.4180062 | 0.1158099 | 0.454402 | 0.1159242 | 0.494268 | 0.1158101
[5 empty] | 1.159548 | 0.1190294 |  |  | 0.4171123 | 0.1165476 | 0.4518239 | 0.1166626 | 0.4947046 | 0.1165477
[5 empty] | 1.172703 | 0.1197827 |  |  | 0.4181235 | 0.1172852 | 0.4550514 | 0.117401 | 0.4982473 | 0.1172854
[5 empty] | 1.273858 | 0.1205361 |  |  | 0.4223349 | 0.1180228 | 0.459479 | 0.1181393 | 0.4989901 | 0.118023
[5 empty] | 1.187075 | 0.1212894 |  |  | 0.4237898 | 0.1187605 | 0.4632552 | 0.1188777 | 0.5036851 | 0.1187607
[5 empty] | 1.201497 | 0.1220428 |  |  | 0.4279873 | 0.1194981 | 0.4619883 | 0.1196161 | 0.5057504 | 0.1194983
[5 empty] | 1.182127 | 0.1227961 |  |  | 0.4278311 | 0.1202358 | 0.4681818 | 0.1203544 | 0.5115906 | 0.1202359
[5 empty] | 1.282968 | 0.1235495 |  |  | 0.4296219 | 0.1209734 | 0.4700367 | 0.1210928 | 0.5095063 | 0.1209736
[5 empty] | 1.185019 | 0.1243028 |  |  | 0.4368601 | 0.1217111 | 0.4741534 | 0.1218312 | 0.5155983 | 0.1217112
[5 empty] | 1.283281 | 0.1250562 |  |  | 0.4366465 | 0.1224487 | 0.4743327 | 0.1225695 | 0.5200674 | 0.1224489
[5 empty] | 1.218756 | 0.1258095 |  |  | 0.4378816 | 0.1231863 | 0.4797753 | 0.1233079 | 0.5235143 | 0.1231865
[5 empty] | 1.250444 | 0.1265629 |  |  | 0.4421661 | 0.123924 | 0.4835818 | 0.1240463 | 0.5254397 | 0.1239242
[5 empty] | 1.260346 | 0.1273162 |  |  | 0.4506007 | 0.1246616 | 0.4898529 | 0.1247847 | 0.5327444 | 0.1246618
[5 empty] | 1.312463 | 0.1280696 |  |  | 0.4529858 | 0.1253993 | 0.4915893 | 0.125523 | 0.5331291 | 0.1253994
[5 empty] | 1.158796 | 0.1288229 |  |  | 0.4519222 | 0.1261369 | 0.4996917 | 0.1262614 | 0.5348946 | 0.1261371
[5 empty] | 1.224345 | 0.1295763 |  |  | 0.4562105 | 0.1268746 | 0.4991607 | 0.1269998 | 0.5404415 | 0.1268747
[5 empty] | 1.321112 | 0.1303296 |  |  | 0.4647513 | 0.1276122 | 0.501597 | 0.1277381 | 0.5443708 | 0.1276124
[5 empty] | 1.320098 | 0.131083 |  |  | 0.4664452 | 0.1283498 | 0.5130013 | 0.1284765 | 0.550583 | 0.12835
[5 empty] | 1.266302 | 0.1318363 |  |  | 0.4704929 | 0.1290875 | 0.5140742 | 0.1292149 | 0.561379 | 0.1290877
[5 empty] | 1.247727 | 0.1325897 |  |  | 0.4739949 | 0.1298251 | 0.5226165 | 0.1299533 | 0.5621594 | 0.1298253
[5 empty] | 1.258373 | 0.133343 |  |  | 0.4800519 | 0.1305628 | 0.5241288 | 0.1306916 | 0.5710251 | 0.130563
[5 empty] | 1.289241 | 0.1340964 |  |  | 0.4870645 | 0.1313004 | 0.5314118 | 0.13143 | 0.5716767 | 0.1313006
[5 empty] | 1.319331 | 0.1348497 |  |  | 0.4907333 | 0.1320381 | 0.5348662 | 0.1321684 | 0.5776151 | 0.1320382
[5 empty] | 1.228645 | 0.1356031 |  |  | 0.4952589 | 0.1327757 | 0.5424926 | 0.1329067 | 0.5869409 | 0.1327759
[5 empty] | 1.378184 | 0.1363564 |  |  | 0.4992423 | 0.1335133 | 0.548492 | 0.1336451 | 0.5951551 | 0.1335135
[5 empty] | 1.234234 | 0.1371098 |  |  | 0.5057823 | 0.134251 | 0.5504853 | 0.1343835 | 0.5989956 | 0.1342512
[5 empty] | 1.274019 | 0.1378631 |  |  | 0.515338 | 0.1349886 | 0.5564436 | 0.1351218 | 0.6108525 | 0.1349888
[5 empty] | 1.339506 | 0.1386165 |  |  | 0.5199871 | 0.1357263 | 0.5677426 | 0.1358602 | 0.6166989 | 0.1357265
[5 empty] | 1.368664 | 0.1393698 |  |  | 0.5250072 | 0.1364639 | 0.5776577 | 0.1365986 | 0.6264083 | 0.1364641
[5 empty] | 1.360461 | 0.1401232 |  |  | 0.531676 | 0.1372016 | 0.5832646 | 0.137337 | 0.6342539 | 0.1372017
[5 empty] | 1.317866 | 0.1408765 |  |  | 0.5393712 | 0.1379392 | 0.5953387 | 0.1380753 | 0.6408091 | 0.1379394
[5 empty] | 1.442846 | 0.1416299 |  |  | 0.5510704 | 0.1386768 | 0.6029556 | 0.1388137 | 0.6494472 | 0.138677
[5 empty] | 1.42037 | 0.1423832 |  |  | 0.5588513 | 0.1394145 | 0.6102908 | 0.1395521 | 0.6612415 | 0.1394147
[5 empty] | 1.400405 | 0.1431366 |  |  | 0.5707917 | 0.1401521 | 0.62272 | 0.1402904 | 0.6716653 | 0.1401523
[5 empty] | 1.492921 | 0.1438899 |  |  | 0.579669 | 0.1408898 | 0.6345186 | 0.1410288 | 0.6844919 | 0.14089
[5 empty] | 1.367886 | 0.1446433 |  |  | 0.5888612 | 0.1416274 | 0.6414622 | 0.1417672 | 0.6946947 | 0.1416276
[5 empty] | 1.499267 | 0.1453966 |  |  | 0.5988457 | 0.1423651 | 0.6560264 | 0.1425056 | 0.7090469 | 0.1423653
[5 empty] | 1.497033 | 0.14615 |  |  | 0.6047003 | 0.1431027 | 0.6643867 | 0.1432439 | 0.7178219 | 0.1431029
[5 empty] | 1.431152 | 0.1469033 |  |  | 0.6154026 | 0.1438403 | 0.6790186 | 0.1439823 | 0.736093 | 0.1438405
[5 empty] | 1.534592 | 0.1476567 |  |  | 0.6272304 | 0.144578 | 0.6874977 | 0.1447207 | 0.7444335 | 0.1445782
[5 empty] | 1.470322 | 0.14841 |  |  | 0.6420613 | 0.1453156 | 0.7016996 | 0.145459 | 0.7565168 | 0.1453158
[5 empty] | 1.60231 | 0.1491634 |  |  | 0.6545729 | 0.1460533 | 0.7159998 | 0.1461974 | 0.777416 | 0.1460535
[5 empty] | 1.577524 | 0.1499167 |  |  | 0.662843 | 0.1467909 | 0.7212738 | 0.1469358 | 0.7893046 | 0.1467911