## 1
Общество с ограниченной ответственностью "Инженерная геология" (ООО "ИнжГео") | [11 empty] | Общество с ограниченной ответственностью "Инженерная геология" (ООО "ИнжГео")
Юр. адрес: 117279, г. Москва, ул. Миклухо-Маклая, 36 а, этаж 5, пом. XXIII к. 76-84 | [11 empty] | Юр. адрес: 117279, г. Москва, ул. Миклухо-Маклая, 36 а, этаж 5, пом. XXIII к. 76-84 | [8 empty] | нагр |  |  | X0 | Y0 | R |  | нагр |  |  |  | X0 | Y0 | R | нагр |  |  |  | X0 | Y0 | R |  | нагр |  |  |  | X0 | Y0 | R
Телефон/факс +7 (495) 132-30-00, Адрес электронной почты inbox@inj-geo.ru | [11 empty] | Телефон/факс +7 (495) 132-30-00, Адрес электронной почты inbox@inj-geo.ru | [12 empty] | 0 | [7 empty] | 0 | [6 empty] | 0 | [7 empty] | 0
[21 empty] | девиатор | [6 empty] | девиатор | [6 empty] | девиатор | [7 empty] | девиатор
Испытательная лаборатория ООО «ИнжГео» | [11 empty] | Испытательная лаборатория ООО «ИнжГео» | [8 empty] | x0 | Угол | X | Y |  |  |  | x0 |  | Угол | X | Y |  |  | x0 |  | Угол | X | Y |  |  |  | x0 |  | Угол | X | Y
Адрес места осуществления деятельности лаборатории: г. Москва, просп. Вернадского, д. 51, стр. 1 | [11 empty] | Адрес места осуществления деятельности лаборатории: г. Москва, просп. Вернадского, д. 51, стр. 1 | [9 empty] | 0 | [7 empty] | 0 | [6 empty] | 0 | [7 empty] | 0
Телефон +7(910)4557682, E-mail: slg85@mail.ru | [11 empty] | Телефон +7(910)4557682, E-mail: slg85@mail.ru | [9 empty] | 5 | [7 empty] | 5 | [6 empty] | 5 | [7 empty] | 5
[22 empty] | 10 | [7 empty] | 10 | [6 empty] | 10 | [7 empty] | 10
[12 empty] | Протокол испытаний № 13-63/260 от 16-07-2023 | [9 empty] | 15 | [7 empty] | 15 | [6 empty] | 15 | [7 empty] | 15
[22 empty] | 20 | [7 empty] | 20 | [6 empty] | 20 | [7 empty] | 20
[12 empty] | Наименование и адрес заказчика: Переход трубопровода через р. Енисей | [9 empty] | 25 | [7 empty] | 25 | [6 empty] | 25 | [7 empty] | 25
[12 empty] | Наименование объекта: ООО Регионстрой | [9 empty] | 30 | [7 empty] | 30 | [6 empty] | 30 | [7 empty] | 30
Наименование используемого метода/методики: ГОСТ 12248.4-2020 | [11 empty] | Наименование используемого метода/методики: ГОСТ 12248.3-2020 | [9 empty] | 35 | [7 empty] | 35 | [6 empty] | 35 | [7 empty] | 35
Условия проведения испытания: температура окружающей среды (18 - 25)0С, влажность воздуха (40 - 75)% | [11 empty] | Условия проведения испытания: температура окружающей среды (18 - 25)0С, влажность воздуха (40 - 75)% | [9 empty] | 40 | [7 empty] | 40 | [6 empty] | 40 | [7 empty] | 40
[12 empty] | Дата получение объекта подлежащего испытаниям: 19-06-2023 | [9 empty] | 45 | [7 empty] | 45 | [6 empty] | 45 | [7 empty] | 45
[12 empty] | Дата испытания: 25.10.2022-19.11.2260 | [9 empty] | 50 | [7 empty] | 50 | [6 empty] | 50 | [7 empty] | 50
[22 empty] | 55 | [7 empty] | 55 | [6 empty] | 55 | [7 empty] | 55
Испытание грунтов методом трехосного сжатия | [11 empty] | Испытание грунтов методом трехосного сжатия | [9 empty] | 60 | [7 empty] | 60 | [6 empty] | 60 | [7 empty] | 60
[22 empty] | 65 | [7 empty] | 65 | [6 empty] | 65 | [7 empty] | 65
Лабораторный номер: | [6 empty] | We, д.е. = |  |  |  |  | Лабораторный номер: |  | 1295 |  |  |  | We, д.е. = | 0.442461425 |  |  | 70 | [7 empty] | 70 | [6 empty] | 70 | [7 empty] | 70
Номер скважины: | [6 empty] | ρ, г/см3 = |  |  |  |  | Номер скважины: |  | BH-146 |  |  |  | ρ, г/см3 = | 1.51 |  |  | 75 | [7 empty] | 75 | [6 empty] | 75 | [7 empty] | 75
Глубина отбора, м: | [6 empty] | ρs, г/см3 = |  |  |  |  | Глубина отбора, м: |  | 1.4 |  |  |  | ρs, г/см3 = | 2.71 |  |  | 80 | [7 empty] | 80 | [6 empty] | 80 | [7 empty] | 80
Наименование грунта: | [6 empty] | e, д.е. = |  |  |  |  | Наименование грунта: |  | Суглинок, после оттаивания текучий, легкий песчанистый |  |  |  | e, д.е. = | 1.588788 |  |  | 85 | [7 empty] | 85 | [6 empty] | 85 | [7 empty] | 85
Схема проведения опыта: | [6 empty] | IL, д.е. = |  |  |  |  | Схема проведения опыта: |  | КД |  |  |  | IL, д.е. = | 2.235 |  |  | 90 | [7 empty] | 90 | [6 empty] | 90 | [7 empty] | 90
[22 empty] | 95 | [7 empty] | 95 | [6 empty] | 95 | [7 empty] | 95
[22 empty] | 100 | [7 empty] | 100 | [6 empty] | 100 | [7 empty] | 100
Результаты испытаний | [11 empty] | Результаты испытаний | [9 empty] | 105 | [7 empty] | 105 | [6 empty] | 105 | [7 empty] | 105
[22 empty] | 110 | [7 empty] | 110 | [6 empty] | 110 | [7 empty] | 110
[22 empty] | 115 | [7 empty] | 115 | [6 empty] | 115 | [7 empty] | 115
[22 empty] | 120 | [7 empty] | 120 | [6 empty] | 120 | [7 empty] | 120
[22 empty] | 125 | [7 empty] | 125 | [6 empty] | 125 | [7 empty] | 125
[22 empty] | 130 | [7 empty] | 130 | [6 empty] | 130 | [7 empty] | 130
[22 empty] | 135 | [7 empty] | 135 | [6 empty] | 135 | [7 empty] | 135
[22 empty] | 140 | [7 empty] | 140 | [6 empty] | 140 | [7 empty] | 140
[22 empty] | 145 | [7 empty] | 145 | [6 empty] | 145 | [7 empty] | 145
[22 empty] | 150 | [7 empty] | 150 | [6 empty] | 150 | [7 empty] | 150
[22 empty] | 155 | [7 empty] | 155 | [6 empty] | 155 | [7 empty] | 155
[22 empty] | 160 | [7 empty] | 160 | [6 empty] | 160 | [7 empty] | 160
[22 empty] | 165 | [7 empty] | 165 | [6 empty] | 165 | [7 empty] | 165
[22 empty] | 170 | [7 empty] | 170 | [6 empty] | 170 | [7 empty] | 170
[22 empty] | 175 | [7 empty] | 175 | [6 empty] | 175 | [7 empty] | 175
[22 empty] | 180 | [7 empty] | 180 | [6 empty] | 180 | [7 empty] | 180
[13 empty] | Давление в камере, Мпа σ3 | Вертикальная нагрузка, Мпа σ1 | Поровое давление, Мпа u
| K0, д.е. | 0.741181 |  |  |  |  | Коэфф. Точки | [5 empty] | 1 | 1.760951 | [5 empty] | 1 | [6 empty] | σ3,кПа | σ1,кПа | u, кПа |  |  |  | 4
| q_zg, МПа | 0.741181 | [10 empty] | 1.1 | 1.930791 | [27 empty] | δ3, Мпа | δ1-δ3, МПа | δ1, МПа | δ1, КПа
|  |  | Модуль деформации, МПа: | [9 empty] | 1.2 | 2.10063 | [21 empty] | С, МПа:
|  |  | Е0= |  | Точки модуля (полное напр.), МПа |  |  |  | 0.741181 | 1.18589 | [25 empty] | φ, град:
|  |  | E50 = |  | qf (полное напр.), МПа |  |  |  | 1.800475 | [26 empty] | E, Мпа
|  |  | Коэф. Поперечной деформации, ϑ = | [9 empty] | Эффективные значения угла внутреннего трения и удельного сцепления ϕ', С' | [13 empty] | x | 0
[13 empty] | ϕ', град. = | 15 | [12 empty] | y |  |  |  | С, кПа | φ,°
[13 empty] | С', МПа = | 0.024
| Исполнитель: | [6 empty] | Морозов Д.С. |  |  |  |  | Исполнитель: |  |  |  |  | Морозов Д.С.
| Начальник исп. лаборатории: | [6 empty] | Семиколенова Л.Г. |  |  |  |  | Начальник исп. лаборатории: |  |  |  |  | Семиколенова Л.Г.
Лист 1 , всего листов 2 | [11 empty] | Лист 2 , всего листов 2
Частичное воспроизведение протокола испытаний без письменного разрешения ООО «ИнжГео» ЗАПРЕЩАЕТСЯ | [11 empty] | Частичное воспроизведение протокола испытаний без письменного разрешения ООО «ИнжГео» ЗАПРЕЩАЕТСЯ
[5 empty] | второй график |  | первый график | [9 empty] | К Пуассона
dev50 | epsE50 | ind | devE0 | epsE0 | dev | eps | sigma |  | dev1 | eps1 | dev2 | eps2 | dev3 | eps3 |  | Глины
0.8004754 | 0.01009943 |  |  |  | 0 | 0 |  |  | 0 | 0 | 0 | 0 | 0 | 0 |  | < 0 | 0,20-0,30
ind |  |  |  |  | 0.01165227 | 0.0007548303 |  |  | 0.1126811 | 0.0007397884 | 0.1033103 | 0.0007406921 | 0.17 | 0.001061809 |  | 0-0,25 | 0,30-0,38
2 |  |  |  |  | 0.167289 | 0.001509661 |  |  | 0.217 | 0.001642706 | 0.162 | 0.00119878 | 0.208315 | 0.001478972 |  | 0,25< | 0,38-0,45
E0 |  |  |  |  | 0.2258945 | 0.002264491 |  |  | 0.25709 | 0.002219365 | 0.2505264 | 0.002222076 | 0.2888695 | 0.002218458 |  | Суглинки | 0,35-0,37
epsE0 | devE0 |  |  |  | 0.4447086 | 0.003366478 |  |  | 0.3002578 | 0.002959154 | 0.3062753 | 0.002962768 | 0.3451391 | 0.002957944 |  | Пески и супеси | 0,30-0,35
0.003366478 | 0.4447086 |  |  |  | 0.4720398 | 0.003774152 |  |  | 0.3432555 | 0.003698942 | 0.3550861 | 0.003703461 | 0.3981257 | 0.00369743
[5 empty] | 0.4181918 | 0.004528982 |  |  | 0.3804756 | 0.004800382 | 0.3892553 | 0.004444153 | 0.4503152 | 0.004687734
График E50 |  | График E |  |  | 0.5017162 | 0.005283812 |  |  | 0.3892775 | 0.005178519 | 0.4153954 | 0.005123126 | 0.4639594 | 0.005176403
eps | q | sigma |  |  | 0.5964196 | 0.006038643 |  |  | 0.4058119 | 0.005918307 | 0.4327197 | 0.005925537 | 0.4844068 | 0.005915889
Горизонтальная линия E50 |  | Касательная |  |  | 0.6561088 | 0.006793473 |  |  | 0.4209671 | 0.006658096 | 0.4497523 | 0.006666229 | 0.5014067 | 0.006655375
0 |  | a | b |  | 0.6915904 | 0.007548303 |  |  | 0.4343421 | 0.007397884 | 0.4723221 | 0.007406921 | 0.5256615 | 0.007394861
|  |  | 0 |  | 0.5876711 | 0.008303134 |  |  | 0.4500356 | 0.008137672 | 0.4839292 | 0.008147613 | 0.5365736 | 0.008134347
Вертикальная линия E50 |  | p1 и p2 |  |  | 0.6021576 | 0.009057964 |  |  | 0.4645466 | 0.008877461 | 0.5018739 | 0.008888305 | 0.5610454 | 0.008873833
| 0 | 0 |  |  | 0.8004754 | 0.01009943 |  |  | 0.4844738 | 0.009617249 | 0.5228563 | 0.009628998 | 0.5740794 | 0.009613319
[5 empty] | 0.7435534 | 0.01056762 |  |  | 0.4949162 | 0.01035704 | 0.5353766 | 0.01036969 | 0.5991779 | 0.01035281
Касательная линия E50 |  |  |  |  | 0.7815892 | 0.01132246 |  |  | 0.5114725 | 0.01109683 | 0.5568349 | 0.01111038 | 0.6097434 | 0.01109229
0 | 0 | Горизонтальная 1 |  |  | 0.7699051 | 0.01207729 |  |  | 0.5232417 | 0.01183661 | 0.5693314 | 0.01185107 | 0.6270783 | 0.01183178
[5 empty] | 0.7854289 | 0.01283212 |  |  | 0.5388225 | 0.0125764 | 0.5832662 | 0.01259177 | 0.642085 | 0.01257126
Горизонтальная линия qкр |  |  |  |  | 0.9390886 | 0.01358695 |  |  | 0.5490139 | 0.01331619 | 0.5998396 | 0.01333246 | 0.6572659 | 0.01331075
Горизонтальная линия q |  | Горизонтальная 2 |  |  | 0.8858122 | 0.01434178 |  |  | 0.5663146 | 0.01405598 | 0.6149517 | 0.01407315 | 0.6727234 | 0.01405024
0 |  | 0 |  |  | 0.9985275 | 0.01509661 |  |  | 0.5772236 | 0.01479577 | 0.6281027 | 0.01481384 | 0.6881599 | 0.01478972
[5 empty] | 0.9791625 | 0.01585144 |  |  | 0.5895396 | 0.01553556 | 0.6370927 | 0.01555453 | 0.7068779 | 0.01552921
Вертикальная линия q |  |  |  |  | 1.068645 | 0.01660627 |  |  | 0.5999615 | 0.01627534 | 0.6509219 | 0.01629523 | 0.7210798 | 0.01626869
| 0 |  |  |  | 1.091903 | 0.0173611 |  |  | 0.6108882 | 0.01701513 | 0.6684905 | 0.01703592 | 0.728668 | 0.01700818
[5 empty] | 1.047865 | 0.01811593 |  |  | 0.6219186 | 0.01775492 | 0.6739986 | 0.01777661 | 0.7437449 | 0.01774767
[5 empty] | 1.029458 | 0.01887076 |  |  | 0.6299514 | 0.01849471 | 0.6854464 | 0.0185173 | 0.7541129 | 0.01848715
[5 empty] | 1.130611 | 0.01962559 |  |  | 0.6418855 | 0.0192345 | 0.697434 | 0.019258 | 0.7647744 | 0.01922664
[5 empty] | 1.21525 | 0.02038042 |  |  | 0.6527198 | 0.01997429 | 0.7103617 | 0.01999869 | 0.7741319 | 0.01996612
[5 empty] | 1.179305 | 0.02113525 |  |  | 0.662053 | 0.02071408 | 0.7247297 | 0.02073938 | 0.7849877 | 0.02070561
[5 empty] | 1.250703 | 0.02189008 |  |  | 0.6685842 | 0.02145386 | 0.7340379 | 0.02148007 | 0.7951443 | 0.0214451
[5 empty] | 1.208373 | 0.02264491 |  |  | 0.6758121 | 0.02219365 | 0.7368867 | 0.02222076 | 0.8090041 | 0.02218458
[5 empty] | 1.187241 | 0.02339974 |  |  | 0.6886355 | 0.02293344 | 0.7499762 | 0.02296146 | 0.8164695 | 0.02292407
[5 empty] | 1.333236 | 0.02415457 |  |  | 0.6942534 | 0.02367323 | 0.7559066 | 0.02370215 | 0.8284429 | 0.02366355
[5 empty] | 1.373286 | 0.0249094 |  |  | 0.6984645 | 0.02441302 | 0.761278 | 0.02444284 | 0.8374268 | 0.02440304
[5 empty] | 1.364319 | 0.02566423 |  |  | 0.7047677 | 0.02515281 | 0.7734906 | 0.02518353 | 0.8400235 | 0.02514253
[5 empty] | 1.345263 | 0.02641906 |  |  | 0.7135619 | 0.02589259 | 0.7821445 | 0.02592422 | 0.8512355 | 0.02588201
[5 empty] | 1.446045 | 0.02717389 |  |  | 0.7199459 | 0.02663238 | 0.78704 | 0.02666492 | 0.8574651 | 0.0266215
[5 empty] | 1.351594 | 0.02792872 |  |  | 0.7259185 | 0.02737217 | 0.7943772 | 0.02740561 | 0.8601149 | 0.02736099
[5 empty] | 1.460837 | 0.02868355 |  |  | 0.7316787 | 0.02811196 | 0.7998563 | 0.0281463 | 0.8617871 | 0.02810047
[5 empty] | 1.365703 | 0.02943838 |  |  | 0.7299252 | 0.02885175 | 0.8003774 | 0.02888699 | 0.8719843 | 0.02883996
[5 empty] | 1.48312 | 0.03019321 |  |  | 0.740257 | 0.02959154 | 0.8055407 | 0.02962768 | 0.8774088 | 0.02957944
[5 empty] | 1.465014 | 0.03094804 |  |  | 0.7386728 | 0.03033132 | 0.8071463 | 0.03036838 | 0.8810631 | 0.03031893
[5 empty] | 1.532315 | 0.03170287 |  |  | 0.7449715 | 0.03107111 | 0.8104945 | 0.03110907 | 0.8855495 | 0.03105842
[5 empty] | 1.55795 | 0.0324577 |  |  | 0.7500519 | 0.0318109 | 0.8161854 | 0.03184976 | 0.8836706 | 0.0317979
[5 empty] | 1.494848 | 0.03321254 |  |  | 0.754413 | 0.03255069 | 0.8175191 | 0.03259045 | 0.8848286 | 0.03253739
[5 empty] | 1.447935 | 0.03396737 |  |  | 0.7544535 | 0.03329048 | 0.8182959 | 0.03333115 | 0.892126 | 0.03327687
[5 empty] | 1.59214 | 0.0347222 |  |  | 0.7512723 | 0.03403027 | 0.8237158 | 0.03407184 | 0.8907653 | 0.03401636
[5 empty] | 1.500392 | 0.03547703 |  |  | 0.7565683 | 0.03477006 | 0.8287792 | 0.03481253 | 0.8917488 | 0.03475585
[5 empty] | 1.600951 | 0.03623186 |  |  | 0.7564402 | 0.03550984 | 0.8307908 | 0.03555322 | 0.8911789 | 0.03549533
[5 empty] | 1.546879 | 0.03698669 |  |  | 0.7609512 | 0.03624963 | 0.8243366 | 0.03629391 | 0.9006305 | 0.03623482
[5 empty] | 1.523194 | 0.03774152 |  |  | 0.7553911 | 0.03698942 | 0.8276065 | 0.03703461 | 0.8998649 | 0.0369743
[5 empty] | 1.438809 | 0.03849635 |  |  | 0.7527399 | 0.03772921 | 0.8285664 | 0.0377753 | 0.8910198 | 0.03771379
[5 empty] | 1.471755 | 0.03925118 |  |  | 0.7559338 | 0.038469 | 0.8248214 | 0.03851599 | 0.8949109 | 0.03845328
[5 empty] | 1.573064 | 0.04000601 |  |  | 0.7532989 | 0.03920879 | 0.8203999 | 0.03925668 | 0.8913693 | 0.03919276
[5 empty] | 1.492769 | 0.04076084 |  |  | 0.7549612 | 0.03994857 | 0.8217304 | 0.03999737 | 0.8888262 | 0.03993225
[5 empty] | 1.566901 | 0.04151567 |  |  | 0.7478467 | 0.04068836 | 0.8195411 | 0.04073807 | 0.8891126 | 0.04067173
[5 empty] | 1.453492 | 0.0422705 |  |  | 0.7441815 | 0.04142815 | 0.8145605 | 0.04147876 | 0.8863599 | 0.04141122
[5 empty] | 1.546573 | 0.04302533 |  |  | 0.7443915 | 0.04216794 | 0.8113171 | 0.04221945 | 0.878599 | 0.04215071
[5 empty] | 1.485177 | 0.04378016 |  |  | 0.7414028 | 0.04290773 | 0.8097392 | 0.04296014 | 0.8731612 | 0.04289019
[5 empty] | 1.504336 | 0.04453499 |  |  | 0.7307415 | 0.04364752 | 0.8010553 | 0.04370083 | 0.8663775 | 0.04362968
[5 empty] | 1.42408 | 0.04528982 |  |  | 0.7318335 | 0.0443873 | 0.7961937 | 0.04444153 | 0.8640792 | 0.04436917
[5 empty] | 1.553443 | 0.04604465 |  |  | 0.7267048 | 0.04512709 | 0.7885829 | 0.04518222 | 0.8584974 | 0.04510865
[5 empty] | 1.392456 | 0.04679948 |  |  | 0.7189816 | 0.04586688 | 0.7850512 | 0.04592291 | 0.8487631 | 0.04584814
[5 empty] | 1.41615 | 0.04755431 |  |  | 0.7119898 | 0.04660667 | 0.7781271 | 0.0466636 | 0.8493077 | 0.04658762
[5 empty] | 1.400558 | 0.04830914 |  |  | 0.7095555 | 0.04734646 | 0.775339 | 0.0474043 | 0.8389621 | 0.04732711
[5 empty] | 1.453711 | 0.04906397 |  |  | 0.7022046 | 0.04808625 | 0.7696152 | 0.04814499 | 0.8350576 | 0.0480666
[5 empty] | 1.418642 | 0.0498188 |  |  | 0.6925632 | 0.04882603 | 0.7580842 | 0.04888568 | 0.8279252 | 0.04880608
[5 empty] | 1.368381 | 0.05057363 |  |  | 0.6870574 | 0.04956582 | 0.7528745 | 0.04962637 | 0.8197962 | 0.04954557
[5 empty] | 1.493961 | 0.05132846 |  |  | 0.6834131 | 0.05030561 | 0.7433143 | 0.05036706 | 0.8117017 | 0.05028505
[5 empty] | 1.488414 | 0.05208329 |  |  | 0.6802565 | 0.0510454 | 0.7364322 | 0.05110776 | 0.7992728 | 0.05102454
[5 empty] | 1.404772 | 0.05283812 |  |  | 0.6734134 | 0.05178519 | 0.7277565 | 0.05184845 | 0.7937406 | 0.05176403
[5 empty] | 1.394065 | 0.05359295 |  |  | 0.6629099 | 0.05252498 | 0.7258156 | 0.05258914 | 0.7810364 | 0.05250351
[5 empty] | 1.405327 | 0.05434778 |  |  | 0.6550722 | 0.05326477 | 0.7189379 | 0.05332983 | 0.7806912 | 0.053243
[5 empty] | 1.324589 | 0.05510262 |  |  | 0.6534261 | 0.05400455 | 0.7102519 | 0.05407052 | 0.7727362 | 0.05398248
[5 empty] | 1.367883 | 0.05585745 |  |  | 0.6454977 | 0.05474434 | 0.6996859 | 0.05481122 | 0.7646025 | 0.05472197
[5 empty] | 1.33724 | 0.05661228 |  |  | 0.6404131 | 0.05548413 | 0.6905684 | 0.05555191 | 0.7525214 | 0.05546146
[5 empty] | 1.311693 | 0.05736711 |  |  | 0.6337983 | 0.05622392 | 0.6864277 | 0.0562926 | 0.7442238 | 0.05620094
[5 empty] | 1.290273 | 0.05812194 |  |  | 0.6241792 | 0.05696371 | 0.6769923 | 0.05703329 | 0.732941 | 0.05694043
[5 empty] | 1.311012 | 0.05887677 |  |  | 0.617382 | 0.0577035 | 0.6755906 | 0.05777399 | 0.7307041 | 0.05767991
[5 empty] | 1.260943 | 0.0596316 |  |  | 0.6124326 | 0.05844328 | 0.6681509 | 0.05851468 | 0.7227443 | 0.0584194
[5 empty] | 1.268096 | 0.06038643 |  |  | 0.6036571 | 0.05918307 | 0.6593018 | 0.05925537 | 0.7106927 | 0.05915889
[5 empty] | 1.311503 | 0.06114126 |  |  | 0.5986815 | 0.05992286 | 0.6505715 | 0.05999606 | 0.7107804 | 0.05989837
[5 empty] | 1.289197 | 0.06189609 |  |  | 0.5969318 | 0.06066265 | 0.6450886 | 0.06073675 | 0.7001386 | 0.06063786
[5 empty] | 1.311209 | 0.06265092 |  |  | 0.584334 | 0.06140244 | 0.6390814 | 0.06147745 | 0.6977984 | 0.06137735
[5 empty] | 1.327572 | 0.06340575 |  |  | 0.5827143 | 0.06214223 | 0.6320782 | 0.06221814 | 0.685891 | 0.06211683
[5 empty] | 1.332316 | 0.06416058 |  |  | 0.5813985 | 0.06288201 | 0.6300077 | 0.06295883 | 0.6819476 | 0.06285632
[5 empty] | 1.306474 | 0.06491541 |  |  | 0.5700128 | 0.0636218 | 0.628098 | 0.06369952 | 0.6750991 | 0.0635958
[5 empty] | 1.262077 | 0.06567024 |  |  | 0.5731831 | 0.06436159 | 0.6189777 | 0.06444021 | 0.6678769 | 0.06433529
[5 empty] | 1.34209 | 0.06642507 |  |  | 0.5619856 | 0.06510138 | 0.6130187 | 0.06518091 | 0.6663487 | 0.06507478
[5 empty] | 1.217091 | 0.0671799 |  |  | 0.5640908 | 0.06584117 | 0.6132603 | 0.0659216 | 0.66722 | 0.06581426
[5 empty] | 1.278013 | 0.06793473 |  |  | 0.5588397 | 0.06658096 | 0.60904 | 0.06666229 | 0.6608245 | 0.06655375
[5 empty] | 1.264866 | 0.06868956 |  |  | 0.5528397 | 0.06732074 | 0.6052661 | 0.06740298 | 0.657371 | 0.06729323
[5 empty] | 1.30466 | 0.06944439 |  |  | 0.5505982 | 0.06806053 | 0.5961467 | 0.06814367 | 0.6500684 | 0.06803272
[5 empty] | 1.308404 | 0.07019922 |  |  | 0.5483226 | 0.06880032 | 0.5947898 | 0.06888437 | 0.6413255 | 0.06877221
[5 empty] | 1.28011 | 0.07095405 |  |  | 0.5395205 | 0.06954011 | 0.5917036 | 0.06962506 | 0.6409511 | 0.06951169
[5 empty] | 1.201786 | 0.07170888 |  |  | 0.539599 | 0.0702799 | 0.5895963 | 0.07036575 | 0.632554 | 0.07025118
[5 empty] | 1.202443 | 0.07246371 |  |  | 0.5377658 | 0.07101969 | 0.5791759 | 0.07110644 | 0.6316432 | 0.07099066
[5 empty] | 1.195091 | 0.07321854 |  |  | 0.5271282 | 0.07175948 | 0.5741507 | 0.07184714 | 0.6279273 | 0.07173015
[5 empty] | 1.19474 | 0.07397337 |  |  | 0.5284936 | 0.07249926 | 0.5753286 | 0.07258783 | 0.6212152 | 0.07246964
[5 empty] | 1.1354 | 0.0747282 |  |  | 0.5204694 | 0.07323905 | 0.567018 | 0.07332852 | 0.6128158 | 0.07320912
[5 empty] | 1.203081 | 0.07548303 |  |  | 0.5199631 | 0.07397884 | 0.5681267 | 0.07406921 | 0.607538 | 0.07394861
[5 empty] | 1.119793 | 0.07623787 |  |  | 0.510182 | 0.07471863 | 0.5561631 | 0.0748099 | 0.6080904 | 0.07468809
[5 empty] | 1.154545 | 0.0769927 |  |  | 0.5123336 | 0.07545842 | 0.5567353 | 0.0755506 | 0.598282 | 0.07542758
[5 empty] | 1.195349 | 0.07774753 |  |  | 0.5052252 | 0.07619821 | 0.5528513 | 0.07629129 | 0.5983215 | 0.07616707
[5 empty] | 1.245214 | 0.07850236 |  |  | 0.5060644 | 0.07693799 | 0.5433193 | 0.07703198 | 0.5948179 | 0.07690655
[5 empty] | 1.14215 | 0.07925719 |  |  | 0.5022584 | 0.07767778 | 0.5414474 | 0.07777267 | 0.58998 | 0.07764604
[5 empty] | 1.108166 | 0.08001202 |  |  | 0.4933148 | 0.07841757 | 0.5408438 | 0.07851336 | 0.5821165 | 0.07838553
[5 empty] | 1.122274 | 0.08076685 |  |  | 0.488341 | 0.07915736 | 0.5336165 | 0.07925406 | 0.5771363 | 0.07912501
[5 empty] | 1.169483 | 0.08152168 |  |  | 0.4866443 | 0.07989715 | 0.5275738 | 0.07999475 | 0.5698482 | 0.0798645
[5 empty] | 1.094803 | 0.08227651 |  |  | 0.4873321 | 0.08063694 | 0.5305237 | 0.08073544 | 0.5712611 | 0.08060398
[5 empty] | 1.102244 | 0.08303134 |  |  | 0.4807119 | 0.08137672 | 0.5271743 | 0.08147613 | 0.5669838 | 0.08134347
[5 empty] | 1.125816 | 0.08378617 |  |  | 0.4752912 | 0.08211651 | 0.5185339 | 0.08221683 | 0.5663251 | 0.08208296
[5 empty] | 1.217529 | 0.084541 |  |  | 0.4764772 | 0.0828563 | 0.5160104 | 0.08295752 | 0.5554939 | 0.08282244
[5 empty] | 1.098393 | 0.08529583 |  |  | 0.4709774 | 0.08359609 | 0.5124122 | 0.08369821 | 0.5501989 | 0.08356193
[5 empty] | 1.084418 | 0.08605066 |  |  | 0.4703993 | 0.08433588 | 0.5058472 | 0.0844389 | 0.5539491 | 0.08430141
[5 empty] | 1.128615 | 0.08680549 |  |  | 0.4682502 | 0.08507567 | 0.5058236 | 0.08517959 | 0.5510532 | 0.0850409
[5 empty] | 1.148992 | 0.08756032 |  |  | 0.4654376 | 0.08581546 | 0.5073495 | 0.08592029 | 0.5420201 | 0.08578039
[5 empty] | 1.117561 | 0.08831515 |  |  | 0.4603689 | 0.08655524 | 0.5031331 | 0.08666098 | 0.5415585 | 0.08651987
[5 empty] | 1.178331 | 0.08906998 |  |  | 0.4564514 | 0.08729503 | 0.4952825 | 0.08740167 | 0.5381774 | 0.08725936
[5 empty] | 1.064312 | 0.08982481 |  |  | 0.4521927 | 0.08803482 | 0.4966059 | 0.08814236 | 0.5389856 | 0.08799884
[5 empty] | 1.052514 | 0.09057964 |  |  | 0.4501001 | 0.08877461 | 0.4896112 | 0.08888305 | 0.5291919 | 0.08873833
[5 empty] | 1.087948 | 0.09133447 |  |  | 0.450281 | 0.0895144 | 0.4950068 | 0.08962375 | 0.532705 | 0.08947782
[5 empty] | 1.081622 | 0.0920893 |  |  | 0.4526428 | 0.09025419 | 0.4877006 | 0.09036444 | 0.530134 | 0.0902173
[5 empty] | 1.079548 | 0.09284413 |  |  | 0.444293 | 0.09099397 | 0.4883009 | 0.09110513 | 0.5296875 | 0.09095679
[5 empty] | 1.093736 | 0.09359896 |  |  | 0.445139 | 0.09173376 | 0.4821158 | 0.09184582 | 0.5237744 | 0.09169627
[5 empty] | 1.178194 | 0.09435379 |  |  | 0.4430882 | 0.09247355 | 0.4886533 | 0.09258651 | 0.5268036 | 0.09243576
[5 empty] | 1.028934 | 0.09510862 |  |  | 0.4474479 | 0.09321334 | 0.4847217 | 0.09332721 | 0.5237838 | 0.09317525
[5 empty] | 1.080965 | 0.09586345 |  |  | 0.4430257 | 0.09395313 | 0.487029 | 0.0940679 | 0.5198239 | 0.09391473
[5 empty] | 1.061297 | 0.09661828 |  |  | 0.4409289 | 0.09469292 | 0.4806834 | 0.09480859 | 0.5216328 | 0.09465422
[5 empty] | 1.051941 | 0.09737311 |  |  | 0.4421649 | 0.0954327 | 0.482393 | 0.09554928 | 0.5250192 | 0.09539371
[5 empty] | 1.084896 | 0.09812795 |  |  | 0.4425341 | 0.09617249 | 0.4860583 | 0.09628998 | 0.5228833 | 0.09613319
[5 empty] | 1.119081 | 0.09888278 |  |  | 0.444874 | 0.09691228 | 0.4846111 | 0.09703067 | 0.5207506 | 0.09687268
[5 empty] | 1.049465 | 0.09963761 |  |  | 0.4401642 | 0.09765207 | 0.4845288 | 0.09777136 | 0.5209969 | 0.09761216
[5 empty] | 1.142043 | 0.1003924 |  |  | 0.4428992 | 0.09839186 | 0.4868056 | 0.09851205 | 0.5241157 | 0.09835165
[5 empty] | 1.102806 | 0.1011473 |  |  | 0.4448739 | 0.09913165 | 0.4863355 | 0.09925274 | 0.5189008 | 0.09909114
[5 empty] | 1.104749 | 0.1019021 |  |  | 0.4459827 | 0.09987143 | 0.4819126 | 0.09999344 | 0.5261458 | 0.09983062
[5 empty] | 1.167863 | 0.1026569 |  |  | 0.4451204 | 0.1006112 | 0.483331 | 0.1007341 | 0.5207442 | 0.1005701
[5 empty] | 1.123141 | 0.1034118 |  |  | 0.4504815 | 0.101351 | 0.484785 | 0.1014748 | 0.5284896 | 0.1013096
[5 empty] | 1.092577 | 0.1041666 |  |  | 0.4494607 | 0.1020908 | 0.4897684 | 0.1022155 | 0.5293758 | 0.1020491
[5 empty] | 1.101163 | 0.1049214 |  |  | 0.4480526 | 0.1028306 | 0.4879756 | 0.1029562 | 0.5278962 | 0.1027886
[5 empty] | 1.150891 | 0.1056762 |  |  | 0.4473518 | 0.1035704 | 0.4939005 | 0.1036969 | 0.5260446 | 0.1035281
[5 empty] | 1.058756 | 0.1064311 |  |  | 0.4549531 | 0.1043102 | 0.4945373 | 0.1044376 | 0.5348145 | 0.1042675
[5 empty] | 1.046749 | 0.1071859 |  |  | 0.4568509 | 0.10505 | 0.49538 | 0.1051783 | 0.5332996 | 0.105007
[5 empty] | 1.044864 | 0.1079407 |  |  | 0.45544 | 0.1057897 | 0.4925229 | 0.105919 | 0.5344934 | 0.1057465
[5 empty] | 1.112094 | 0.1086956 |  |  | 0.458915 | 0.1065295 | 0.50046 | 0.1066597 | 0.5336896 | 0.106486
[5 empty] | 1.16843 | 0.1094504 |  |  | 0.4592705 | 0.1072693 | 0.4996854 | 0.1074004 | 0.5370819 | 0.1072255
[5 empty] | 1.152866 | 0.1102052 |  |  | 0.4626011 | 0.1080091 | 0.4972932 | 0.108141 | 0.5379637 | 0.107965
[5 empty] | 1.059396 | 0.1109601 |  |  | 0.4639015 | 0.1087489 | 0.5043775 | 0.1088817 | 0.5428288 | 0.1087045
[5 empty] | 1.057011 | 0.1117149 |  |  | 0.4658664 | 0.1094887 | 0.5089325 | 0.1096224 | 0.5477707 | 0.1094439
[5 empty] | 1.079704 | 0.1124697 |  |  | 0.4696902 | 0.1102285 | 0.5089522 | 0.1103631 | 0.5480831 | 0.1101834
[5 empty] | 1.186469 | 0.1132246 |  |  | 0.4658678 | 0.1109683 | 0.5111307 | 0.1111038 | 0.5503596 | 0.1109229
[5 empty] | 1.204298 | 0.1139794 |  |  | 0.4674937 | 0.111708 | 0.5149622 | 0.1118445 | 0.5516938 | 0.1116624
[5 empty] | 1.206184 | 0.1147342 |  |  | 0.4714625 | 0.1124478 | 0.5164408 | 0.1125852 | 0.5520793 | 0.1124019
[5 empty] | 1.114121 | 0.115489 |  |  | 0.4710689 | 0.1131876 | 0.5202605 | 0.1133259 | 0.5547097 | 0.1131414
[5 empty] | 1.2021 | 0.1162439 |  |  | 0.4788075 | 0.1139274 | 0.5179155 | 0.1140666 | 0.5648787 | 0.1138809
[5 empty] | 1.141114 | 0.1169987 |  |  | 0.4753729 | 0.1146672 | 0.5187999 | 0.1148073 | 0.5647799 | 0.1146203
[5 empty] | 1.173157 | 0.1177535 |  |  | 0.4842598 | 0.115407 | 0.5269078 | 0.115548 | 0.5716068 | 0.1153598
[5 empty] | 1.214221 | 0.1185084 |  |  | 0.4861629 | 0.1161468 | 0.5226333 | 0.1162887 | 0.5727532 | 0.1160993
[5 empty] | 1.1673 | 0.1192632 |  |  | 0.4840766 | 0.1168866 | 0.5304705 | 0.1170294 | 0.5704125 | 0.1168388
[5 empty] | 1.087385 | 0.120018 |  |  | 0.4875958 | 0.1176264 | 0.5353135 | 0.11777 | 0.5725785 | 0.1175783
[5 empty] | 1.10147 | 0.1207729 |  |  | 0.4874149 | 0.1183661 | 0.5328565 | 0.1185107 | 0.5743448 | 0.1183178
[5 empty] | 1.192618 | 0.1215277 |  |  | 0.4922804 | 0.1191059 | 0.5361504 | 0.1192514 | 0.5792647 | 0.1190573
[5 empty] | 1.121964 | 0.1222825 |  |  | 0.4949955 | 0.1198457 | 0.5378083 | 0.1199921 | 0.5824635 | 0.1197967
[5 empty] | 1.194513 | 0.1230373 |  |  | 0.496264 | 0.1205855 | 0.5388339 | 0.1207328 | 0.584946 | 0.1205362
[5 empty] | 1.196267 | 0.1237922 |  |  | 0.5041865 | 0.1213253 | 0.5423282 | 0.1214735 | 0.5920129 | 0.1212757
[5 empty] | 1.211225 | 0.124547 |  |  | 0.5009637 | 0.1220651 | 0.5459917 | 0.1222142 | 0.590765 | 0.1220152
[5 empty] | 1.17539 | 0.1253018 |  |  | 0.5107962 | 0.1228049 | 0.5539253 | 0.1229549 | 0.595003 | 0.1227547
[5 empty] | 1.260762 | 0.1260567 |  |  | 0.5075847 | 0.1235447 | 0.5568297 | 0.1236956 | 0.5995276 | 0.1234942
[5 empty] | 1.232342 | 0.1268115 |  |  | 0.5104299 | 0.1242845 | 0.5620057 | 0.1244363 | 0.6055395 | 0.1242337
[5 empty] | 1.14013 | 0.1275663 |  |  | 0.5177323 | 0.1250242 | 0.5679539 | 0.125177 | 0.6062394 | 0.1249731
[5 empty] | 1.215129 | 0.1283212 |  |  | 0.5214927 | 0.125764 | 0.5677752 | 0.1259177 | 0.6152281 | 0.1257126
[5 empty] | 1.251337 | 0.129076 |  |  | 0.5266116 | 0.1265038 | 0.5704701 | 0.1266584 | 0.6167062 | 0.1264521
[5 empty] | 1.255758 | 0.1298308 |  |  | 0.5270898 | 0.1272436 | 0.5735396 | 0.127399 | 0.6244746 | 0.1271916
[5 empty] | 1.231391 | 0.1305857 |  |  | 0.5315278 | 0.1279834 | 0.5777844 | 0.1281397 | 0.6319338 | 0.1279311
[5 empty] | 1.238237 | 0.1313405 |  |  | 0.5347264 | 0.1287232 | 0.5845051 | 0.1288804 | 0.6334847 | 0.1286706
[5 empty] | 1.210298 | 0.1320953 |  |  | 0.5435862 | 0.129463 | 0.5948025 | 0.1296211 | 0.6431279 | 0.1294101
[5 empty] | 1.286574 | 0.1328501 |  |  | 0.5470077 | 0.1302028 | 0.5982774 | 0.1303618 | 0.6462642 | 0.1301496
[5 empty] | 1.169066 | 0.133605 |  |  | 0.5503918 | 0.1309425 | 0.5993305 | 0.1311025 | 0.6480943 | 0.130889
[5 empty] | 1.224775 | 0.1343598 |  |  | 0.560139 | 0.1316823 | 0.6046625 | 0.1318432 | 0.6606189 | 0.1316285
[5 empty] | 1.210703 | 0.1351146 |  |  | 0.5634499 | 0.1324221 | 0.6160742 | 0.1325839 | 0.6662387 | 0.132368
[5 empty] | 1.299849 | 0.1358695 |  |  | 0.5675253 | 0.1331619 | 0.6154663 | 0.1333246 | 0.6688544 | 0.1331075
[5 empty] | 1.294215 | 0.1366243 |  |  | 0.5764661 | 0.1339017 | 0.6230399 | 0.1340653 | 0.6811672 | 0.133847
[5 empty] | 1.29608 | 0.1373791 |  |  | 0.5806821 | 0.1346415 | 0.631624 | 0.134806 | 0.6856278 | 0.1345865
[5 empty] | 1.240664 | 0.138134 |  |  | 0.5861385 | 0.1353813 | 0.6407012 | 0.1355467 | 0.6870322 | 0.135326
[5 empty] | 1.268937 | 0.1388888 |  |  | 0.5912118 | 0.1361211 | 0.6461459 | 0.1362873 | 0.7001525 | 0.1360654
[5 empty] | 1.371867 | 0.1396436 |  |  | 0.6028787 | 0.1368609 | 0.6562322 | 0.137028 | 0.7058609 | 0.1368049
[5 empty] | 1.347423 | 0.1403984 |  |  | 0.6061157 | 0.1376006 | 0.6656347 | 0.1377687 | 0.7193295 | 0.1375444
[5 empty] | 1.330574 | 0.1411533 |  |  | 0.6193994 | 0.1383404 | 0.6683274 | 0.1385094 | 0.7253305 | 0.1382839
[5 empty] | 1.313289 | 0.1419081 |  |  | 0.6232066 | 0.1390802 | 0.6790849 | 0.1392501 | 0.740836 | 0.1390234
[5 empty] | 1.425537 | 0.1426629 |  |  | 0.6362138 | 0.13982 | 0.6902813 | 0.1399908 | 0.7505182 | 0.1397629
[5 empty] | 1.427286 | 0.1434178 |  |  | 0.6400975 | 0.1405598 | 0.700991 | 0.1407315 | 0.7629493 | 0.1405024
[5 empty] | 1.388505 | 0.1441726 |  |  | 0.6549345 | 0.1412996 | 0.7157883 | 0.1414722 | 0.7685015 | 0.1412418
[5 empty] | 1.347164 | 0.1449274 |  |  | 0.6633013 | 0.1420394 | 0.7250476 | 0.1422129 | 0.7857468 | 0.1419813
[5 empty] | 1.40723 | 0.1456823 |  |  | 0.6779746 | 0.1427792 | 0.735743 | 0.1429536 | 0.7952575 | 0.1427208
[5 empty] | 1.441673 | 0.1464371 |  |  | 0.6893309 | 0.143519 | 0.747449 | 0.1436943 | 0.8135057 | 0.1434603
[5 empty] | 1.367462 | 0.1471919 |  |  | 0.6966468 | 0.1442587 | 0.7594398 | 0.144435 | 0.8199637 | 0.1441998
[5 empty] | 1.433565 | 0.1479467 |  |  | 0.7113991 | 0.1449985 | 0.7721897 | 0.1451757 | 0.8384034 | 0.1449393
[5 empty] | 1.526951 | 0.1487016 |  |  | 0.7207643 | 0.1457383 | 0.7893731 | 0.1459163 | 0.8545972 | 0.1456788
[5 empty] | 1.566589 | 0.1494564 |  |  | 0.7351189 | 0.1464781 | 0.8024643 | 0.146657 | 0.8698172 | 0.1464182
[5 empty] | 1.539448 | 0.1502112 |  |  | 0.7469397 | 0.1472179 | 0.8130376 | 0.1473977 | 0.8807355 | 0.1471577