## 1
Общество с ограниченной ответственностью "Инженерная геология" (ООО "ИнжГео") | [11 empty] | Общество с ограниченной ответственностью "Инженерная геология" (ООО "ИнжГео")
Юр. адрес: 117279, г. Москва, ул. Миклухо-Маклая, 36 а, этаж 5, пом. XXIII к. 76-84 | [11 empty] | Юр. адрес: 117279, г. Москва, ул. Миклухо-Маклая, 36 а, этаж 5, пом. XXIII к. 76-84 | [8 empty] | нагр |  |  | X0 | Y0 | R |  | нагр |  |  |  | X0 | Y0 | R | нагр |  |  |  | X0 | Y0 | R |  | нагр |  |  |  | X0 | Y0 | R
Телефон/факс +7 (495) 132-30-00, Адрес электронной почты inbox@inj-geo.ru | [11 empty] | Телефон/факс +7 (495) 132-30-00, Адрес электронной почты inbox@inj-geo.ru | [12 empty] | 0 | [7 empty] | 0 | [6 empty] | 0 | [7 empty] | 0
[21 empty] | девиатор | [6 empty] | девиатор | [6 empty] | девиатор | [7 empty] | девиатор
Испытательная лаборатория ООО «ИнжГео» | [11 empty] | Испытательная лаборатория ООО «ИнжГео» | [8 empty] | x0 | Угол | X | Y |  |  |  | x0 |  | Угол | X | Y |  |  | x0 |  | Угол | X | Y |  |  |  | x0 |  | Угол | X | Y
Адрес места осуществления деятельности лаборатории: г. Москва, просп. Вернадского, д. 51, стр. 1 | [11 empty] | Адрес места осуществления деятельности лаборатории: г. Москва, просп. Вернадского, д. 51, стр. 1 | [9 empty] | 0 | [7 empty] | 0 | [6 empty] | 0 | [7 empty] | 0
Телефон +7(910)4557682, E-mail: slg85@mail.ru | [11 empty] | Телефон +7(910)4557682, E-mail: slg85@mail.ru | [9 empty] | 5 | [7 empty] | 5 | [6 empty] | 5 | [7 empty] | 5
[22 empty] | 10 | [7 empty] | 10 | [6 empty] | 10 | [7 empty] | 10
[12 empty] | Протокол испытаний № 13-63/265 от 21-07-2023 | [9 empty] | 15 | [7 empty] | 15 | [6 empty] | 15 | [7 empty] | 15
[22 empty] | 20 | [7 empty] | 20 | [6 empty] | 20 | [7 empty] | 20
[12 empty] | Наименование и адрес заказчика: Переход трубопровода через р. Енисей | [9 empty] | 25 | [7 empty] | 25 | [6 empty] | 25 | [7 empty] | 25
[12 empty] | Наименование объекта: ООО Регионстрой | [9 empty] | 30 | [7 empty] | 30 | [6 empty] | 30 | [7 empty] | 30
Наименование используемого метода/методики: ГОСТ 12248.4-2020 | [11 empty] | Наименование используемого метода/методики: ГОСТ 12248.3-2020 | [9 empty] | 35 | [7 empty] | 35 | [6 empty] | 35 | [7 empty] | 35
Условия проведения испытания: температура окружающей среды (18 - 25)0С, влажность воздуха (40 - 75)% | [11 empty] | Условия проведения испытания: температура окружающей среды (18 - 25)0С, влажность воздуха (40 - 75)% | [9 empty] | 40 | [7 empty] | 40 | [6 empty] | 40 | [7 empty] | 40
[12 empty] | Дата получение объекта подлежащего испытаниям: 24-06-2023 | [9 empty] | 45 | [7 empty] | 45 | [6 empty] | 45 | [7 empty] | 45
[12 empty] | Дата испытания: 25.10.2022-19.11.2265 | [9 empty] | 50 | [7 empty] | 50 | [6 empty] | 50 | [7 empty] | 50
[22 empty] | 55 | [7 empty] | 55 | [6 empty] | 55 | [7 empty] | 55
Испытание грунтов методом трехосного сжатия | [11 empty] | Испытание грунтов методом трехосного сжатия | [9 empty] | 60 | [7 empty] | 60 | [6 empty] | 60 | [7 empty] | 60
[22 empty] | 65 | [7 empty] | 65 | [6 empty] | 65 | [7 empty] | 65
Лабораторный номер: | [6 empty] | We, д.е. = |  |  |  |  | Лабораторный номер: |  | 1300 |  |  |  | We, д.е. = | 0.5113382 |  |  | 70 | [7 empty] | 70 | [6 empty] | 70 | [7 empty] | 70
Номер скважины: | [6 empty] | ρ, г/см3 = |  |  |  |  | Номер скважины: |  | BH-149 |  |  |  | ρ, г/см3 = | 1.56 |  |  | 75 | [7 empty] | 75 | [6 empty] | 75 | [7 empty] | 75
Глубина отбора, м: | [6 empty] | ρs, г/см3 = |  |  |  |  | Глубина отбора, м: |  | 1.5 |  |  |  | ρs, г/см3 = | 2.74 |  |  | 80 | [7 empty] | 80 | [6 empty] | 80 | [7 empty] | 80
Наименование грунта: | [6 empty] | e, д.е. = |  |  |  |  | Наименование грунта: |  | Суглинок, после оттаивания текучий, легкий песчанистый |  |  |  | e, д.е. = | 1.65453 |  |  | 85 | [7 empty] | 85 | [6 empty] | 85 | [7 empty] | 85
Схема проведения опыта: | [6 empty] | IL, д.е. = |  |  |  |  | Схема проведения опыта: |  | КД |  |  |  | IL, д.е. = | 3.2 |  |  | 90 | [7 empty] | 90 | [6 empty] | 90 | [7 empty] | 90
[22 empty] | 95 | [7 empty] | 95 | [6 empty] | 95 | [7 empty] | 95
[22 empty] | 100 | [7 empty] | 100 | [6 empty] | 100 | [7 empty] | 100
Результаты испытаний | [11 empty] | Результаты испытаний | [9 empty] | 105 | [7 empty] | 105 | [6 empty] | 105 | [7 empty] | 105
[22 empty] | 110 | [7 empty] | 110 | [6 empty] | 110 | [7 empty] | 110
[22 empty] | 115 | [7 empty] | 115 | [6 empty] | 115 | [7 empty] | 115
[22 empty] | 120 | [7 empty] | 120 | [6 empty] | 120 | [7 empty] | 120
[22 empty] | 125 | [7 empty] | 125 | [6 empty] | 125 | [7 empty] | 125
[22 empty] | 130 | [7 empty] | 130 | [6 empty] | 130 | [7 empty] | 130
[22 empty] | 135 | [7 empty] | 135 | [6 empty] | 135 | [7 empty] | 135
[22 empty] | 140 | [7 empty] | 140 | [6 empty] | 140 | [7 empty] | 140
[22 empty] | 145 | [7 empty] | 145 | [6 empty] | 145 | [7 empty] | 145
[22 empty] | 150 | [7 empty] | 150 | [6 empty] | 150 | [7 empty] | 150
[22 empty] | 155 | [7 empty] | 155 | [6 empty] | 155 | [7 empty] | 155
[22 empty] | 160 | [7 empty] | 160 | [6 empty] | 160 | [7 empty] | 160
[22 empty] | 165 | [7 empty] | 165 | [6 empty] | 165 | [7 empty] | 165
[22 empty] | 170 | [7 empty] | 170 | [6 empty] | 170 | [7 empty] | 170
[22 empty] | 175 | [7 empty] | 175 | [6 empty] | 175 | [7 empty] | 175
[22 empty] | 180 | [7 empty] | 180 | [6 empty] | 180 | [7 empty] | 180
[13 empty] | Давление в камере, Мпа σ3 | Вертикальная нагрузка, Мпа σ1 | Поровое давление, Мпа u
| K0, д.е. | 0.8263518 |  |  |  |  | Коэфф. Точки | [5 empty] | 0.05 | 0.07816435 | [5 empty] | 1 | [6 empty] | σ3,кПа | σ1,кПа | u, кПа |  |  |  | 4
| q_zg, МПа | 0.04131759 | [10 empty] | 0.15 | 0.220192 | [27 empty] | δ3, Мпа | δ1-δ3, МПа | δ1, МПа | δ1, КПа
|  |  | Модуль деформации, МПа: | [9 empty] | 0.25 | 0.3622197 | [21 empty] | С, МПа:
|  |  | Е0= |  | Точки модуля (полное напр.), МПа |  |  |  | 0.04131759 | 0.06610815 | [25 empty] | φ, град:
|  |  | E50 = |  | qf (полное напр.), МПа |  |  |  | 0.06301504 | [26 empty] | E, Мпа
|  |  | Коэф. Поперечной деформации, ϑ = | [9 empty] | Эффективные значения угла внутреннего трения и удельного сцепления ϕ', С' | [13 empty] | x | 0
[13 empty] | ϕ', град. = | 10 | [12 empty] | y |  |  |  | С, кПа | φ,°
[13 empty] | С', МПа = | 0.003
| Исполнитель: | [6 empty] | Морозов Д.С. |  |  |  |  | Исполнитель: |  |  |  |  | Морозов Д.С.
| Начальник исп. лаборатории: | [6 empty] | Семиколенова Л.Г. |  |  |  |  | Начальник исп. лаборатории: |  |  |  |  | Семиколенова Л.Г.
Лист 1 , всего листов 2 | [11 empty] | Лист 2 , всего листов 2
Частичное воспроизведение протокола испытаний без письменного разрешения ООО «ИнжГео» ЗАПРЕЩАЕТСЯ | [11 empty] | Частичное воспроизведение протокола испытаний без письменного разрешения ООО «ИнжГео» ЗАПРЕЩАЕТСЯ
[5 empty] | второй график |  | первый график | [9 empty] | К Пуассона
dev50 | epsE50 | ind | devE0 | epsE0 | dev | eps | sigma |  | dev1 | eps1 | dev2 | eps2 | dev3 | eps3 |  | Глины
0.01301504 | 0.01161186 |  |  |  | 0 | 0 |  |  | 0 | 0 | 0 | 0 | 0 | 0 |  | < 0 | 0,20-0,30
ind |  |  |  |  | 0.0004683972 | 0.0008058502 |  |  | 0.001405179 | 0.0007950572 | 0.003260684 | 0.000722167 | 0.006034194 | 0.0007547606 |  | 0-0,25 | 0,30-0,38
2 |  |  |  |  | 0.0008797337 | 0.0016117 |  |  | 0.002755114 | 0.001590114 | 0.006 | 0.001274554 | 0.013 | 0.001476165 |  | 0,25< | 0,38-0,45
E0 |  |  |  |  | 0.002194858 | 0.00241755 |  |  | 0.004126964 | 0.002385172 | 0.009427714 | 0.002166501 | 0.01847505 | 0.002264282 |  | Суглинки | 0,35-0,37
epsE0 | devE0 |  |  |  | 0.003374619 | 0.003223401 |  |  | 0.005497891 | 0.003180229 | 0.01147381 | 0.002888668 | 0.02276737 | 0.003019043 |  | Пески и супеси | 0,30-0,35
0.003870619 | 0.006197639 |  |  |  | 0.006197639 | 0.003870619 |  |  | 0.006745056 | 0.003975286 | 0.01411175 | 0.003610835 | 0.02782003 | 0.003773803
[5 empty] | 0.005266491 | 0.004835101 |  |  | 0.008 | 0.00499625 | 0.01634841 | 0.004333002 | 0.03263479 | 0.004528564
График E50 |  | График E |  |  | 0.006073291 | 0.005640951 |  |  | 0.008596878 | 0.005565401 | 0.01869066 | 0.005055169 | 0.0366134 | 0.005283324
eps | q | sigma |  |  | 0.007816629 | 0.006446801 |  |  | 0.009151529 | 0.006360458 | 0.02144538 | 0.005777336 | 0.04125761 | 0.006038085
Горизонтальная линия E50 |  | Касательная |  |  | 0.008510642 | 0.007252651 |  |  | 0.009830638 | 0.007155515 | 0.02361945 | 0.006499503 | 0.04496919 | 0.006792846
0 |  | a | b |  | 0.009169467 | 0.008058502 |  |  | 0.01055266 | 0.007950572 | 0.02581975 | 0.00722167 | 0.04814989 | 0.007547606
|  |  | 0 |  | 0.009807238 | 0.008864352 |  |  | 0.01103603 | 0.00874563 | 0.02735314 | 0.007943837 | 0.05160146 | 0.008302367
Вертикальная линия E50 |  | p1 и p2 |  |  | 0.01043809 | 0.009670202 |  |  | 0.01179921 | 0.009540687 | 0.02972651 | 0.008666004 | 0.05610984 | 0.009101909
| 0 | 0 |  |  | 0.01107617 | 0.01047605 |  |  | 0.01216064 | 0.01033574 | 0.03164673 | 0.009388171 | 0.05854819 | 0.009811888
[5 empty] | 0.01301504 | 0.01161186 |  |  | 0.01273878 | 0.0111308 | 0.03352069 | 0.01011034 | 0.06191414 | 0.01056665
Касательная линия E50 |  |  |  |  | 0.0124345 | 0.01208775 |  |  | 0.01345208 | 0.01192586 | 0.03509601 | 0.01065041 | 0.06540602 | 0.01132141
0 | 0 | Горизонтальная 1 |  |  | 0.01419296 | 0.0128936 |  |  | 0.01408218 | 0.01256394 | 0.03713897 | 0.01155467 | 0.0684058 | 0.01207617
[5 empty] | 0.01300169 | 0.01369945 |  |  | 0.01477276 | 0.01351597 | 0.03897906 | 0.01227684 | 0.07129548 | 0.01283093
Горизонтальная линия qкр |  |  |  |  | 0.01484875 | 0.0145053 |  |  | 0.01560912 | 0.01431103 | 0.04076358 | 0.01299901 | 0.07475706 | 0.01358569
Горизонтальная линия q |  | Горизонтальная 2 |  |  | 0.01672223 | 0.01531115 |  |  | 0.0166121 | 0.01510609 | 0.04287706 | 0.01372117 | 0.07697252 | 0.01434045
0 |  | 0 |  |  | 0.01561019 | 0.016117 |  |  | 0.01756507 | 0.01590114 | 0.04490402 | 0.01444334 | 0.08102387 | 0.01509521
[5 empty] | 0.0185007 | 0.01692285 |  |  | 0.01865142 | 0.0166962 | 0.04742899 | 0.01516551 | 0.08349308 | 0.01584997
Вертикальная линия q |  |  |  |  | 0.01938183 | 0.0177287 |  |  | 0.01955456 | 0.01749126 | 0.0490365 | 0.01588767 | 0.08606215 | 0.01660473
| 0 |  |  |  | 0.01824165 | 0.01853455 |  |  | 0.02055787 | 0.01828632 | 0.05101108 | 0.01660984 | 0.08941308 | 0.01735949
[5 empty] | 0.01906825 | 0.0193404 |  |  | 0.02144474 | 0.01908137 | 0.05273725 | 0.01733201 | 0.09192785 | 0.01811426
[5 empty] | 0.01984968 | 0.02014625 |  |  | 0.02249857 | 0.01987643 | 0.05489953 | 0.01805417 | 0.09378846 | 0.01886902
[5 empty] | 0.02257401 | 0.0209521 |  |  | 0.02350274 | 0.02067149 | 0.05678245 | 0.01877634 | 0.09707691 | 0.01962378
[5 empty] | 0.02322933 | 0.02175795 |  |  | 0.02434066 | 0.02146655 | 0.05807054 | 0.01949851 | 0.09827518 | 0.02037854
[5 empty] | 0.02180369 | 0.0225638 |  |  | 0.0248957 | 0.0222616 | 0.05964833 | 0.02022068 | 0.1006653 | 0.0211333
[5 empty] | 0.02328518 | 0.02336965 |  |  | 0.02555126 | 0.02305666 | 0.06170034 | 0.02094284 | 0.1022291 | 0.02188806
[5 empty] | 0.02266186 | 0.0241755 |  |  | 0.02619074 | 0.02385172 | 0.06291109 | 0.02166501 | 0.1036488 | 0.02264282
[5 empty] | 0.0239218 | 0.02498135 |  |  | 0.02669753 | 0.02464677 | 0.06366511 | 0.02238718 | 0.1051063 | 0.02339758
[5 empty] | 0.02305308 | 0.0257872 |  |  | 0.02695501 | 0.02544183 | 0.06484694 | 0.02310934 | 0.1054836 | 0.02415234
[5 empty] | 0.02405557 | 0.02659305 |  |  | 0.02684658 | 0.02623689 | 0.06524109 | 0.02383151 | 0.1056626 | 0.0249071
[5 empty] | 0.02298178 | 0.02739891 |  |  | 0.02701533 | 0.02703195 | 0.06623209 | 0.02455368 | 0.1067254 | 0.02566186
[5 empty] | 0.02384683 | 0.02820476 |  |  | 0.02672376 | 0.027827 | 0.06640447 | 0.02527584 | 0.1065192 | 0.02641662
[5 empty] | 0.02265926 | 0.02901061 |  |  | 0.02657865 | 0.02862206 | 0.06674275 | 0.02599801 | 0.1059672 | 0.02717138
[5 empty] | 0.0244276 | 0.02981646 |  |  | 0.02658672 | 0.02941712 | 0.0668891 | 0.02672018 | 0.1053258 | 0.02792614
[5 empty] | 0.02416036 | 0.03062231 |  |  | 0.02615474 | 0.03021218 | 0.06621801 | 0.02744234 | 0.1037586 | 0.0286809
[5 empty] | 0.02186608 | 0.03142816 |  |  | 0.02588944 | 0.03100723 | 0.06614025 | 0.02816451 | 0.1016292 | 0.02943566
[5 empty] | 0.02155328 | 0.03223401 |  |  | 0.02569757 | 0.03180229 | 0.06546631 | 0.02888668 | 0.1000012 | 0.03019043
[5 empty] | 0.02123049 | 0.03303986 |  |  | 0.02538588 | 0.03259735 | 0.06550671 | 0.02960885 | 0.09863814 | 0.03094519
[5 empty] | 0.02290622 | 0.03384571 |  |  | 0.0251611 | 0.0333924 | 0.06507196 | 0.03033101 | 0.0965036 | 0.03169995
[5 empty] | 0.02258902 | 0.03465156 |  |  | 0.02462999 | 0.03418746 | 0.06437256 | 0.03105318 | 0.09456115 | 0.03245471
[5 empty] | 0.0222874 | 0.03545741 |  |  | 0.02449929 | 0.03498252 | 0.06321901 | 0.03177535 | 0.09287439 | 0.03320947
[5 empty] | 0.02200989 | 0.03626326 |  |  | 0.02417575 | 0.03577758 | 0.06252183 | 0.03249751 | 0.0908069 | 0.03396423
[5 empty] | 0.02076502 | 0.03706911 |  |  | 0.02376611 | 0.03657263 | 0.06189151 | 0.03321968 | 0.08982225 | 0.03471899
[5 empty] | 0.02156131 | 0.03787496 |  |  | 0.02357711 | 0.03736769 | 0.06163858 | 0.03394185 | 0.08838403 | 0.03547375
[5 empty] | 0.02040729 | 0.03868081 |  |  | 0.0233155 | 0.03816275 | 0.06087353 | 0.03466401 | 0.08735581 | 0.03622851
[5 empty] | 0.02131148 | 0.03948666 |  |  | 0.02288803 | 0.0389578 | 0.05960686 | 0.03538618 | 0.08660117 | 0.03698327
[5 empty] | 0.01928222 | 0.04029251 |  |  | 0.02270144 | 0.03975286 | 0.05884909 | 0.03610835 | 0.08558334 | 0.03773803
[5 empty] | 0.02030164 | 0.04109836 |  |  | 0.02266248 | 0.04054792 | 0.05821073 | 0.03683052 | 0.08596211 | 0.03849279
[5 empty] | 0.02135204 | 0.04190421 |  |  | 0.02267789 | 0.04134298 | 0.05790228 | 0.03755268 | 0.08647913 | 0.03924755
[5 empty] | 0.02143118 | 0.04271006 |  |  | 0.0226543 | 0.04213803 | 0.05673424 | 0.03827485 | 0.08642523 | 0.04000231
[5 empty] | 0.02053681 | 0.04351591 |  |  | 0.02258898 | 0.04293309 | 0.05631712 | 0.03899702 | 0.08729123 | 0.04075707
[5 empty] | 0.02066668 | 0.04432176 |  |  | 0.02267448 | 0.04372815 | 0.05566144 | 0.03971918 | 0.08756797 | 0.04151183
[5 empty] | 0.01981856 | 0.04512761 |  |  | 0.02290619 | 0.04452321 | 0.05497769 | 0.04044135 | 0.08814626 | 0.0422666
[5 empty] | 0.02099018 | 0.04593346 |  |  | 0.02287948 | 0.04531826 | 0.05497638 | 0.04116352 | 0.08971694 | 0.04302136
[5 empty] | 0.02017932 | 0.04673931 |  |  | 0.02308975 | 0.04611332 | 0.05476802 | 0.04188568 | 0.09037083 | 0.04377612
[5 empty] | 0.02238373 | 0.04754516 |  |  | 0.02333236 | 0.04690838 | 0.05466312 | 0.04260785 | 0.09139876 | 0.04453088
[5 empty] | 0.02060115 | 0.04835101 |  |  | 0.0238027 | 0.04770343 | 0.05407218 | 0.04333002 | 0.09259156 | 0.04528564
[5 empty] | 0.02282935 | 0.04915686 |  |  | 0.02399614 | 0.04849849 | 0.05400288 | 0.04405219 | 0.09324006 | 0.0460404
[5 empty] | 0.02306607 | 0.04996271 |  |  | 0.02420807 | 0.04929355 | 0.05454913 | 0.04477435 | 0.09363508 | 0.04679516
[5 empty] | 0.02330908 | 0.05076856 |  |  | 0.02473387 | 0.05008861 | 0.05510221 | 0.04549652 | 0.09516745 | 0.04754992
[5 empty] | 0.02255613 | 0.05157441 |  |  | 0.02486891 | 0.05088366 | 0.05495346 | 0.04621869 | 0.09642799 | 0.04830468
[5 empty] | 0.02380498 | 0.05238026 |  |  | 0.02520858 | 0.05167872 | 0.05559427 | 0.04694085 | 0.09720755 | 0.04905944
[5 empty] | 0.02305337 | 0.05318611 |  |  | 0.02574826 | 0.05247378 | 0.055716 | 0.04766302 | 0.09919693 | 0.0498142
[5 empty] | 0.02229906 | 0.05399196 |  |  | 0.02608332 | 0.05326883 | 0.05641 | 0.04838519 | 0.09948698 | 0.05056896
[5 empty] | 0.02353982 | 0.05479781 |  |  | 0.02640915 | 0.05406389 | 0.05726766 | 0.04910735 | 0.1014685 | 0.05132372
[5 empty] | 0.02277339 | 0.05560366 |  |  | 0.02672113 | 0.05485895 | 0.05838033 | 0.04982952 | 0.1021324 | 0.05207848
[5 empty] | 0.02299752 | 0.05640951 |  |  | 0.02701463 | 0.05565401 | 0.05913937 | 0.05055169 | 0.1030694 | 0.05283324
[5 empty] | 0.02420998 | 0.05721536 |  |  | 0.02728504 | 0.05644906 | 0.05983617 | 0.05127385 | 0.1050703 | 0.053588
[5 empty] | 0.02440852 | 0.05802121 |  |  | 0.02752773 | 0.05724412 | 0.06026207 | 0.05199602 | 0.1054261 | 0.05434277
[5 empty] | 0.02559088 | 0.05882706 |  |  | 0.02753809 | 0.05803918 | 0.06160845 | 0.05271819 | 0.1069275 | 0.05509753
[5 empty] | 0.02475484 | 0.05963291 |  |  | 0.0277115 | 0.05883424 | 0.06216668 | 0.05344036 | 0.1075653 | 0.05585229
[5 empty] | 0.02489814 | 0.06043876 |  |  | 0.02784333 | 0.05962929 | 0.06262811 | 0.05416252 | 0.1079304 | 0.05660705
[5 empty] | 0.02603008 | 0.06124461 |  |  | 0.02816435 | 0.06042435 | 0.06408412 | 0.05488469 | 0.1090136 | 0.05736181
[5 empty] | 0.02512432 | 0.06205046 |  |  | 0.0279638 | 0.06121941 | 0.06452607 | 0.05560686 | 0.1098058 | 0.05811657
[5 empty] | 0.02423025 | 0.06285631 |  |  | 0.02816371 | 0.06201446 | 0.06534533 | 0.05632902 | 0.1105977 | 0.05887133
[5 empty] | 0.02433623 | 0.06366216 |  |  | 0.02796138 | 0.06280952 | 0.06653326 | 0.05705119 | 0.1106802 | 0.05962609
[5 empty] | 0.02544202 | 0.06446801 |  |  | 0.02805737 | 0.06360458 | 0.06738122 | 0.05777336 | 0.1108442 | 0.06038085
[5 empty] | 0.02554737 | 0.06527386 |  |  | 0.02795172 | 0.06439964 | 0.0678806 | 0.05849552 | 0.1122197 | 0.06113561
[5 empty] | 0.02465203 | 0.06607971 |  |  | 0.02794449 | 0.06519469 | 0.06802274 | 0.05921769 | 0.1118175 | 0.06189037
[5 empty] | 0.02575577 | 0.06688556 |  |  | 0.02793569 | 0.06598975 | 0.06909902 | 0.05993986 | 0.1115467 | 0.06264513
[5 empty] | 0.02585834 | 0.06769141 |  |  | 0.02792538 | 0.06678481 | 0.06980079 | 0.06066203 | 0.1121724 | 0.06339989
[5 empty] | 0.02695949 | 0.06849726 |  |  | 0.02811359 | 0.06757987 | 0.07019202 | 0.06138419 | 0.1118945 | 0.06415465
[5 empty] | 0.02605898 | 0.06930311 |  |  | 0.02790036 | 0.06837492 | 0.07040094 | 0.06210636 | 0.1118128 | 0.06490941
[5 empty] | 0.02615657 | 0.07010896 |  |  | 0.02808573 | 0.06916998 | 0.07078255 | 0.06282853 | 0.1124273 | 0.06566417
[5 empty] | 0.02625201 | 0.07091481 |  |  | 0.02786974 | 0.06996504 | 0.07126401 | 0.06355069 | 0.1121378 | 0.06641894
[5 empty] | 0.02534505 | 0.07172066 |  |  | 0.02795243 | 0.07076009 | 0.07174483 | 0.06427286 | 0.1121442 | 0.0671737
[5 empty] | 0.02643546 | 0.07252651 |  |  | 0.02803384 | 0.07155515 | 0.0717245 | 0.06499503 | 0.1126463 | 0.06792846
[5 empty] | 0.02552298 | 0.07333236 |  |  | 0.02801401 | 0.07235021 | 0.07210253 | 0.06571719 | 0.113144 | 0.06868322
[5 empty] | 0.02660737 | 0.07413821 |  |  | 0.02789297 | 0.07314527 | 0.0724784 | 0.06643936 | 0.1134372 | 0.06943798
[5 empty] | 0.0276884 | 0.07494406 |  |  | 0.02797077 | 0.07394032 | 0.07315163 | 0.06716153 | 0.1129258 | 0.07019274
[5 empty] | 0.0257658 | 0.07574991 |  |  | 0.02784744 | 0.07473538 | 0.0730217 | 0.0678837 | 0.1133097 | 0.0709475
[5 empty] | 0.02683935 | 0.07655576 |  |  | 0.02792303 | 0.07553044 | 0.07398813 | 0.06860586 | 0.1136886 | 0.07170226
[5 empty] | 0.02790879 | 0.07736161 |  |  | 0.02789757 | 0.07632549 | 0.07405041 | 0.06932803 | 0.1133625 | 0.07245702
[5 empty] | 0.02797389 | 0.07816746 |  |  | 0.0277711 | 0.07712055 | 0.07430803 | 0.0700502 | 0.1133313 | 0.07321178
[5 empty] | 0.02703439 | 0.07897331 |  |  | 0.02774366 | 0.07791561 | 0.0745605 | 0.07077236 | 0.1127948 | 0.07396654
[5 empty] | 0.02609005 | 0.07977916 |  |  | 0.0276153 | 0.07871067 | 0.07470732 | 0.07149453 | 0.1138529 | 0.0747213
[5 empty] | 0.02614063 | 0.08058502 |  |  | 0.02778604 | 0.07950572 | 0.07574798 | 0.0722167 | 0.1138055 | 0.07547606
[5 empty] | 0.02618588 | 0.08139087 |  |  | 0.02775594 | 0.08030078 | 0.07558199 | 0.07293886 | 0.1131524 | 0.07623082
[5 empty] | 0.02722556 | 0.08219672 |  |  | 0.02772502 | 0.08109584 | 0.07620884 | 0.07366103 | 0.1138936 | 0.07698558
[5 empty] | 0.02625942 | 0.08300257 |  |  | 0.02769333 | 0.0818909 | 0.07622803 | 0.0743832 | 0.1141288 | 0.07774034
[5 empty] | 0.02728723 | 0.08380842 |  |  | 0.02756091 | 0.08268595 | 0.07683907 | 0.07510537 | 0.114158 | 0.07849511
[5 empty] | 0.02630872 | 0.08461427 |  |  | 0.02752779 | 0.08348101 | 0.07704145 | 0.07582753 | 0.114181 | 0.07924987
[5 empty] | 0.02732367 | 0.08542012 |  |  | 0.02749402 | 0.08427607 | 0.07733467 | 0.0765497 | 0.1139978 | 0.08000463
[5 empty] | 0.02833183 | 0.08622597 |  |  | 0.02745964 | 0.08507112 | 0.07741824 | 0.07727187 | 0.1141081 | 0.08075939
[5 empty] | 0.02733187 | 0.08703182 |  |  | 0.02732467 | 0.08586618 | 0.07769164 | 0.07799403 | 0.1137119 | 0.08151415
[5 empty] | 0.0273107 | 0.08783767 |  |  | 0.02738917 | 0.08666124 | 0.07825438 | 0.0787162 | 0.1134926 | 0.08226891
[5 empty] | 0.02626565 | 0.08864352 |  |  | 0.02735318 | 0.0874563 | 0.07850596 | 0.07943837 | 0.1141299 | 0.08302367
[5 empty] | 0.02719816 | 0.08944937 |  |  | 0.02741672 | 0.08825135 | 0.07884588 | 0.08016053 | 0.1131253 | 0.08377843
[5 empty] | 0.02610965 | 0.09025522 |  |  | 0.02717984 | 0.08904641 | 0.07897363 | 0.0808827 | 0.1132805 | 0.08453319
[5 empty] | 0.02700154 | 0.09106107 |  |  | 0.02714107 | 0.08984147 | 0.07908873 | 0.08160487 | 0.113697 | 0.08528795
[5 empty] | 0.02787527 | 0.09186692 |  |  | 0.02719549 | 0.09063653 | 0.07959065 | 0.08232703 | 0.1123765 | 0.08604271
[5 empty] | 0.02773226 | 0.09267277 |  |  | 0.02704306 | 0.09143158 | 0.07977891 | 0.0830492 | 0.1121206 | 0.08679747
[5 empty] | 0.02657393 | 0.09347862 |  |  | 0.02708419 | 0.09222664 | 0.07995301 | 0.08377137 | 0.1125308 | 0.08755223
[5 empty] | 0.02740172 | 0.09428447 |  |  | 0.02701926 | 0.0930217 | 0.07981244 | 0.08449354 | 0.1120089 | 0.08830699
[5 empty] | 0.02721704 | 0.09509032 |  |  | 0.02684866 | 0.09381675 | 0.0798567 | 0.0852157 | 0.1113564 | 0.08906175
[5 empty] | 0.02602133 | 0.09589617 |  |  | 0.02687278 | 0.09461181 | 0.07988529 | 0.08593787 | 0.1115749 | 0.08981652
[5 empty] | 0.02481602 | 0.09670202 |  |  | 0.02669202 | 0.09540687 | 0.07989771 | 0.08666004 | 0.111466 | 0.09057128
[5 empty] | 0.02560252 | 0.09750787 |  |  | 0.02670677 | 0.09620193 | 0.07999347 | 0.0873822 | 0.1100314 | 0.09132604
[5 empty] | 0.02638227 | 0.09831372 |  |  | 0.02661741 | 0.09699698 | 0.08067205 | 0.08810437 | 0.1099726 | 0.0920808
[5 empty] | 0.02515669 | 0.09911957 |  |  | 0.02652434 | 0.09779204 | 0.08023297 | 0.08882654 | 0.1092914 | 0.09283556
[5 empty] | 0.02592721 | 0.09992542 |  |  | 0.02642795 | 0.0985871 | 0.08007571 | 0.0895487 | 0.1093892 | 0.09359032
[5 empty] | 0.02469525 | 0.1007313 |  |  | 0.02632863 | 0.09938215 | 0.08069977 | 0.09027087 | 0.1082677 | 0.09434508
[5 empty] | 0.02346225 | 0.1015371 |  |  | 0.02612677 | 0.1001772 | 0.08030165 | 0.09099304 | 0.1085286 | 0.09509984
[5 empty] | 0.02422962 | 0.102343 |  |  | 0.02622276 | 0.1009723 | 0.08071532 | 0.09171521 | 0.1076734 | 0.0958546
[5 empty] | 0.0239988 | 0.1031488 |  |  | 0.026117 | 0.1017673 | 0.08001932 | 0.09243737 | 0.1074037 | 0.09660936
[5 empty] | 0.02277121 | 0.1039547 |  |  | 0.02580987 | 0.1025624 | 0.08022073 | 0.09315954 | 0.1063212 | 0.09736412
[5 empty] | 0.02454828 | 0.1047605 |  |  | 0.02580176 | 0.1033574 | 0.07912662 | 0.09388171 | 0.1061274 | 0.09811888
[5 empty] | 0.02433144 | 0.1055664 |  |  | 0.02559308 | 0.1041525 | 0.07924406 | 0.09460387 | 0.1053241 | 0.09887364
[5 empty] | 0.02212211 | 0.1063722 |  |  | 0.0255842 | 0.1049476 | 0.07808012 | 0.09532604 | 0.1043127 | 0.0996284
[5 empty] | 0.02192171 | 0.1071781 |  |  | 0.02537552 | 0.1057426 | 0.07754188 | 0.09604821 | 0.103395 | 0.1003832
[5 empty] | 0.02273168 | 0.1079839 |  |  | 0.02536743 | 0.1065377 | 0.0769364 | 0.09677037 | 0.1036724 | 0.1011379
[5 empty] | 0.02355344 | 0.1087898 |  |  | 0.02526032 | 0.1073327 | 0.07647077 | 0.09749254 | 0.1021467 | 0.1018927
[5 empty] | 0.02238842 | 0.1095956 |  |  | 0.02515458 | 0.1081278 | 0.07545206 | 0.09821471 | 0.1015195 | 0.1026474
[5 empty] | 0.02123805 | 0.1104015 |  |  | 0.02515061 | 0.1089228 | 0.07458733 | 0.09893688 | 0.1011923 | 0.1034022
[5 empty] | 0.02109868 | 0.1112073 |  |  | 0.02504879 | 0.1097179 | 0.07358367 | 0.09965904 | 0.1007668 | 0.104157
[5 empty] | 0.02196013 | 0.1120132 |  |  | 0.02484951 | 0.110513 | 0.07254813 | 0.1003812 | 0.1004446 | 0.1049117
[5 empty] | 0.02182206 | 0.112819 |  |  | 0.02465293 | 0.111308 | 0.0717878 | 0.1011034 | 0.09892723 | 0.1056665
[5 empty] | 0.02268449 | 0.1136249 |  |  | 0.02455677 | 0.1121031 | 0.07080976 | 0.1018255 | 0.09861642 | 0.1064212
[5 empty] | 0.02154745 | 0.1144307 |  |  | 0.02466039 | 0.1128981 | 0.06962106 | 0.1025477 | 0.09821374 | 0.107176
[5 empty] | 0.02241097 | 0.1152366 |  |  | 0.0243638 | 0.1136932 | 0.06852879 | 0.1032699 | 0.09792079 | 0.1079308
[5 empty] | 0.02227505 | 0.1160424 |  |  | 0.02446699 | 0.1144882 | 0.06794001 | 0.103992 | 0.0971392 | 0.1086855
[5 empty] | 0.02213973 | 0.1168483 |  |  | 0.02416995 | 0.1152833 | 0.06686181 | 0.1047142 | 0.09647058 | 0.1094403
[5 empty] | 0.02000502 | 0.1176541 |  |  | 0.02427269 | 0.1160784 | 0.06560124 | 0.1054364 | 0.09580657 | 0.1101951
[5 empty] | 0.02187096 | 0.11846 |  |  | 0.02397521 | 0.1168734 | 0.0653654 | 0.1061585 | 0.09583573 | 0.1109498
[5 empty] | 0.02173755 | 0.1192658 |  |  | 0.02407749 | 0.1176685 | 0.06406134 | 0.1068807 | 0.09445804 | 0.1117046
[5 empty] | 0.02160483 | 0.1200717 |  |  | 0.02397955 | 0.1184635 | 0.06329614 | 0.1076029 | 0.09417353 | 0.1124593
[5 empty] | 0.02147281 | 0.1208775 |  |  | 0.02388137 | 0.1192586 | 0.06217688 | 0.108325 | 0.09408224 | 0.1132141
[5 empty] | 0.01934153 | 0.1216834 |  |  | 0.02378296 | 0.1200536 | 0.06141062 | 0.1090472 | 0.09308419 | 0.1139689
[5 empty] | 0.01921099 | 0.1224892 |  |  | 0.02358432 | 0.1208487 | 0.06070445 | 0.1097694 | 0.0922794 | 0.1147236
[5 empty] | 0.02008122 | 0.1232951 |  |  | 0.02338543 | 0.1216438 | 0.06015729 | 0.1104915 | 0.0912679 | 0.1154784
[5 empty] | 0.01895225 | 0.1241009 |  |  | 0.02328631 | 0.1224388 | 0.06002163 | 0.1112137 | 0.09144972 | 0.1162331
[5 empty] | 0.01882409 | 0.1249068 |  |  | 0.02328695 | 0.1232339 | 0.05908865 | 0.1119359 | 0.09002489 | 0.1169879
[5 empty] | 0.01969678 | 0.1257126 |  |  | 0.02308734 | 0.1240289 | 0.05805842 | 0.112658 | 0.08959343 | 0.1177427
[5 empty] | 0.01957032 | 0.1265185 |  |  | 0.02318748 | 0.124824 | 0.05773104 | 0.1133802 | 0.08875537 | 0.1184974
[5 empty] | 0.02044475 | 0.1273243 |  |  | 0.02288738 | 0.125619 | 0.05690659 | 0.1141024 | 0.08911074 | 0.1192522
[5 empty] | 0.01932009 | 0.1281302 |  |  | 0.02278703 | 0.1264141 | 0.05678517 | 0.1148245 | 0.08825955 | 0.1200069
[5 empty] | 0.01819635 | 0.128936 |  |  | 0.02278642 | 0.1272092 | 0.05626687 | 0.1155467 | 0.08750185 | 0.1207617
[5 empty] | 0.01907357 | 0.1297419 |  |  | 0.02258557 | 0.1280042 | 0.05505177 | 0.1162689 | 0.08633766 | 0.1215165
[5 empty] | 0.01895175 | 0.1305477 |  |  | 0.02258445 | 0.1287993 | 0.05443996 | 0.116991 | 0.085767 | 0.1222712
[5 empty] | 0.01983094 | 0.1313536 |  |  | 0.02238308 | 0.1295943 | 0.05443153 | 0.1177132 | 0.0848899 | 0.123026
[5 empty] | 0.01971114 | 0.1321594 |  |  | 0.02248145 | 0.1303894 | 0.05372658 | 0.1184354 | 0.08490639 | 0.1237807
[5 empty] | 0.01959237 | 0.1329653 |  |  | 0.02227956 | 0.1311844 | 0.05272519 | 0.1191576 | 0.08381649 | 0.1245355
[5 empty] | 0.01847467 | 0.1337711 |  |  | 0.0221774 | 0.1319795 | 0.05202745 | 0.1198797 | 0.08362023 | 0.1252903
[5 empty] | 0.01835806 | 0.134577 |  |  | 0.02217498 | 0.1327746 | 0.05193344 | 0.1206019 | 0.08301764 | 0.126045
[5 empty] | 0.01724255 | 0.1353828 |  |  | 0.0218723 | 0.1335696 | 0.05094327 | 0.1213241 | 0.08140875 | 0.1267998
[5 empty] | 0.01712817 | 0.1361887 |  |  | 0.02186934 | 0.1343647 | 0.05055701 | 0.1220462 | 0.08109357 | 0.1275545
[5 empty] | 0.01901494 | 0.1369945 |  |  | 0.02186611 | 0.1351597 | 0.05017477 | 0.1227684 | 0.08047215 | 0.1283093
[5 empty] | 0.01690288 | 0.1378004 |  |  | 0.02156261 | 0.1359548 | 0.04909661 | 0.1234906 | 0.0791445 | 0.1290641
[5 empty] | 0.01679202 | 0.1386062 |  |  | 0.02155883 | 0.1367498 | 0.04882265 | 0.1242127 | 0.07891065 | 0.1298188
[5 empty] | 0.01868238 | 0.1394121 |  |  | 0.02155477 | 0.1375449 | 0.04785295 | 0.1249349 | 0.07767063 | 0.1305736
[5 empty] | 0.01657398 | 0.1402179 |  |  | 0.02135044 | 0.13834 | 0.04748763 | 0.1256571 | 0.07762447 | 0.1313283
[5 empty] | 0.01746684 | 0.1410238 |  |  | 0.02134582 | 0.139135 | 0.04732675 | 0.1263792 | 0.07637219 | 0.1320831
[5 empty] | 0.01636098 | 0.1418296 |  |  | 0.02114093 | 0.1399301 | 0.04637042 | 0.1271014 | 0.07631382 | 0.1328379
[5 empty] | 0.01625643 | 0.1426355 |  |  | 0.02113574 | 0.1407251 | 0.04591872 | 0.1278236 | 0.07474939 | 0.1335926
[5 empty] | 0.01715321 | 0.1434413 |  |  | 0.02103027 | 0.1415202 | 0.04577174 | 0.1285457 | 0.07407891 | 0.1343474
[5 empty] | 0.01705134 | 0.1442472 |  |  | 0.02072451 | 0.1423152 | 0.04472957 | 0.1292679 | 0.07400243 | 0.1351022
[5 empty] | 0.01795084 | 0.145053 |  |  | 0.02071846 | 0.1431103 | 0.04399231 | 0.1299901 | 0.07331997 | 0.1358569
[5 empty] | 0.01685174 | 0.1458589 |  |  | 0.02061211 | 0.1439054 | 0.04406002 | 0.1307122 | 0.07183155 | 0.1366117
[5 empty] | 0.01575406 | 0.1466647 |  |  | 0.02040547 | 0.1447004 | 0.04343282 | 0.1314344 | 0.0709372 | 0.1373664
[5 empty] | 0.01565782 | 0.1474706 |  |  | 0.02029854 | 0.1454955 | 0.04241079 | 0.1321566 | 0.07063695 | 0.1381212
[5 empty] | 0.01756304 | 0.1482764 |  |  | 0.0203913 | 0.1462905 | 0.04219401 | 0.1328787 | 0.06973082 | 0.138876
[5 empty] | 0.01646975 | 0.1490823 |  |  | 0.02028377 | 0.1470856 | 0.04168258 | 0.1336009 | 0.06911884 | 0.1396307
[5 empty] | 0.01737796 | 0.1498881 |  |  | 0.02007593 | 0.1478806 | 0.04157658 | 0.1343231 | 0.06750104 | 0.1403855
[5 empty] | 0.0152877 | 0.150694 |  |  | 0.02006778 | 0.1486757 | 0.04067611 | 0.1350452 | 0.06677745 | 0.1411402
[5 empty] | 0.016199 | 0.1514998 |  |  | 0.01975933 | 0.1494708 | 0.04048125 | 0.1357674 | 0.06594809 | 0.141895
[5 empty] | 0.01611187 | 0.1523057 |  |  | 0.01985057 | 0.1502658 | 0.03999209 | 0.1364896 | 0.06541298 | 0.1426498
[5 empty] | 0.01502633 | 0.1531115 |  |  | 0.0195415 | 0.1510609 | 0.03960872 | 0.1372117 | 0.06487216 | 0.1434045
[5 empty] | 0.01594241 | 0.1539174 |  |  | 0.01963212 | 0.1518559 | 0.03843124 | 0.1379339 | 0.06442566 | 0.1441593
[5 empty] | 0.01686014 | 0.1547232 |  |  | 0.01952242 | 0.152651 | 0.03855972 | 0.1386561 | 0.06277349 | 0.144914
[5 empty] | 0.01677953 | 0.1555291 |  |  | 0.0192124 | 0.153446 | 0.03789427 | 0.1393782 | 0.06271569 | 0.1456688
[5 empty] | 0.0167006 | 0.1563349 |  |  | 0.01920207 | 0.1542411 | 0.03773496 | 0.1401004 | 0.06145228 | 0.1464236
[5 empty] | 0.01662338 | 0.1571408 |  |  | 0.01909141 | 0.1550362 | 0.0369819 | 0.1408226 | 0.06018329 | 0.1471783
[5 empty] | 0.01654789 | 0.1579466 |  |  | 0.01898044 | 0.1558312 | 0.03653516 | 0.1415447 | 0.05990875 | 0.1479331
[5 empty] | 0.01447415 | 0.1587525 |  |  | 0.01886913 | 0.1566263 | 0.03599483 | 0.1422669 | 0.05912868 | 0.1486878
[5 empty] | 0.01440218 | 0.1595583 |  |  | 0.01885751 | 0.1574213 | 0.03596101 | 0.1429891 | 0.05834311 | 0.1494426
[5 empty] | 0.01633202 | 0.1603642 |  |  | 0.01874555 | 0.1582164 | 0.03543379 | 0.1437112 | 0.05735206 | 0.1501974