## 1
Общество с ограниченной ответственностью "Инженерная геология" (ООО "ИнжГео") | [11 empty] | Общество с ограниченной ответственностью "Инженерная геология" (ООО "ИнжГео")
Юр. адрес: 117279, г. Москва, ул. Миклухо-Маклая, 36 а, этаж 5, пом. XXIII к. 76-84 | [11 empty] | Юр. адрес: 117279, г. Москва, ул. Миклухо-Маклая, 36 а, этаж 5, пом. XXIII к. 76-84 | [8 empty] | нагр |  |  | X0 | Y0 | R |  | нагр |  |  |  | X0 | Y0 | R | нагр |  |  |  | X0 | Y0 | R |  | нагр |  |  |  | X0 | Y0 | R
Телефон/факс +7 (495) 132-30-00, Адрес электронной почты inbox@inj-geo.ru | [11 empty] | Телефон/факс +7 (495) 132-30-00, Адрес электронной почты inbox@inj-geo.ru | [12 empty] | 0 | [7 empty] | 0 | [6 empty] | 0 | [7 empty] | 0
[21 empty] | девиатор | [6 empty] | девиатор | [6 empty] | девиатор | [7 empty] | девиатор
Испытательная лаборатория ООО «ИнжГео» | [11 empty] | Испытательная лаборатория ООО «ИнжГео» | [8 empty] | x0 | Угол | X | Y |  |  |  | x0 |  | Угол | X | Y |  |  | x0 |  | Угол | X | Y |  |  |  | x0 |  | Угол | X | Y
Адрес места осуществления деятельности лаборатории: г. Москва, просп. Вернадского, д. 51, стр. 1 | [11 empty] | Адрес места осуществления деятельности лаборатории: г. Москва, просп. Вернадского, д. 51, стр. 1 | [9 empty] | 0 | [7 empty] | 0 | [6 empty] | 0 | [7 empty] | 0
Телефон +7(910)4557682, E-mail: slg85@mail.ru | [11 empty] | Телефон +7(910)4557682, E-mail: slg85@mail.ru | [9 empty] | 5 | [7 empty] | 5 | [6 empty] | 5 | [7 empty] | 5
[22 empty] | 10 | [7 empty] | 10 | [6 empty] | 10 | [7 empty] | 10
[12 empty] | Протокол испытаний № 13-63/268 от 24-07-2023 | [9 empty] | 15 | [7 empty] | 15 | [6 empty] | 15 | [7 empty] | 15
[22 empty] | 20 | [7 empty] | 20 | [6 empty] | 20 | [7 empty] | 20
[12 empty] | Наименование и адрес заказчика: Переход трубопровода через р. Енисей | [9 empty] | 25 | [7 empty] | 25 | [6 empty] | 25 | [7 empty] | 25
[12 empty] | Наименование объекта: ООО Регионстрой | [9 empty] | 30 | [7 empty] | 30 | [6 empty] | 30 | [7 empty] | 30
Наименование используемого метода/методики: ГОСТ 12248.4-2020 | [11 empty] | Наименование используемого метода/методики: ГОСТ 12248.3-2020 | [9 empty] | 35 | [7 empty] | 35 | [6 empty] | 35 | [7 empty] | 35
Условия проведения испытания: температура окружающей среды (18 - 25)0С, влажность воздуха (40 - 75)% | [11 empty] | Условия проведения испытания: температура окружающей среды (18 - 25)0С, влажность воздуха (40 - 75)% | [9 empty] | 40 | [7 empty] | 40 | [6 empty] | 40 | [7 empty] | 40
[12 empty] | Дата получение объекта подлежащего испытаниям: 27-06-2023 | [9 empty] | 45 | [7 empty] | 45 | [6 empty] | 45 | [7 empty] | 45
[12 empty] | Дата испытания: 25.10.2022-19.11.2268 | [9 empty] | 50 | [7 empty] | 50 | [6 empty] | 50 | [7 empty] | 50
[22 empty] | 55 | [7 empty] | 55 | [6 empty] | 55 | [7 empty] | 55
Испытание грунтов методом трехосного сжатия | [11 empty] | Испытание грунтов методом трехосного сжатия | [9 empty] | 60 | [7 empty] | 60 | [6 empty] | 60 | [7 empty] | 60
[22 empty] | 65 | [7 empty] | 65 | [6 empty] | 65 | [7 empty] | 65
Лабораторный номер: | [6 empty] | We, д.е. = |  |  |  |  | Лабораторный номер: |  | 1303 |  |  |  | We, д.е. = | 0.564831432 |  |  | 70 | [7 empty] | 70 | [6 empty] | 70 | [7 empty] | 70
Номер скважины: | [6 empty] | ρ, г/см3 = |  |  |  |  | Номер скважины: |  | BH-152 |  |  |  | ρ, г/см3 = | 1.53 |  |  | 75 | [7 empty] | 75 | [6 empty] | 75 | [7 empty] | 75
Глубина отбора, м: | [6 empty] | ρs, г/см3 = |  |  |  |  | Глубина отбора, м: |  | 0.3 |  |  |  | ρs, г/см3 = | 2.72 |  |  | 80 | [7 empty] | 80 | [6 empty] | 80 | [7 empty] | 80
Наименование грунта: | [6 empty] | e, д.е. = |  |  |  |  | Наименование грунта: |  | Суглинок, после оттаивания текучий, легкий песчанистый |  |  |  | e, д.е. = | 1.781923 |  |  | 85 | [7 empty] | 85 | [6 empty] | 85 | [7 empty] | 85
Схема проведения опыта: | [6 empty] | IL, д.е. = |  |  |  |  | Схема проведения опыта: |  | КД |  |  |  | IL, д.е. = | 3.067 |  |  | 90 | [7 empty] | 90 | [6 empty] | 90 | [7 empty] | 90
[22 empty] | 95 | [7 empty] | 95 | [6 empty] | 95 | [7 empty] | 95
[22 empty] | 100 | [7 empty] | 100 | [6 empty] | 100 | [7 empty] | 100
Результаты испытаний | [11 empty] | Результаты испытаний | [9 empty] | 105 | [7 empty] | 105 | [6 empty] | 105 | [7 empty] | 105
[22 empty] | 110 | [7 empty] | 110 | [6 empty] | 110 | [7 empty] | 110
[22 empty] | 115 | [7 empty] | 115 | [6 empty] | 115 | [7 empty] | 115
[22 empty] | 120 | [7 empty] | 120 | [6 empty] | 120 | [7 empty] | 120
[22 empty] | 125 | [7 empty] | 125 | [6 empty] | 125 | [7 empty] | 125
[22 empty] | 130 | [7 empty] | 130 | [6 empty] | 130 | [7 empty] | 130
[22 empty] | 135 | [7 empty] | 135 | [6 empty] | 135 | [7 empty] | 135
[22 empty] | 140 | [7 empty] | 140 | [6 empty] | 140 | [7 empty] | 140
[22 empty] | 145 | [7 empty] | 145 | [6 empty] | 145 | [7 empty] | 145
[22 empty] | 150 | [7 empty] | 150 | [6 empty] | 150 | [7 empty] | 150
[22 empty] | 155 | [7 empty] | 155 | [6 empty] | 155 | [7 empty] | 155
[22 empty] | 160 | [7 empty] | 160 | [6 empty] | 160 | [7 empty] | 160
[22 empty] | 165 | [7 empty] | 165 | [6 empty] | 165 | [7 empty] | 165
[22 empty] | 170 | [7 empty] | 170 | [6 empty] | 170 | [7 empty] | 170
[22 empty] | 175 | [7 empty] | 175 | [6 empty] | 175 | [7 empty] | 175
[22 empty] | 180 | [7 empty] | 180 | [6 empty] | 180 | [7 empty] | 180
[13 empty] | Давление в камере, Мпа σ3 | Вертикальная нагрузка, Мпа σ1 | Поровое давление, Мпа u
| K0, д.е. | 0.809191 |  |  |  |  | Коэфф. Точки | [5 empty] | 0.05 | 0.08813738 | [5 empty] | 1 | [6 empty] | σ3,кПа | σ1,кПа | u, кПа |  |  |  | 4
| q_zg, МПа | 0.04045955 | [10 empty] | 0.15 | 0.2352978 | [27 empty] | δ3, Мпа | δ1-δ3, МПа | δ1, МПа | δ1, КПа
|  |  | Модуль деформации, МПа: | [9 empty] | 0.25 | 0.3824582 | [21 empty] | С, МПа:
|  |  | Е0= |  | Точки модуля (полное напр.), МПа |  |  |  | 0.04045955 | 0.06473528 | [25 empty] | φ, град:
|  |  | E50 = |  | qf (полное напр.), МПа |  |  |  | 0.06092408 | [26 empty] | E, Мпа
|  |  | Коэф. Поперечной деформации, ϑ = | [9 empty] | Эффективные значения угла внутреннего трения и удельного сцепления ϕ', С' | [13 empty] | x | 0
[13 empty] | ϕ', град. = | 11 | [12 empty] | y |  |  |  | С, кПа | φ,°
[13 empty] | С', МПа = | 0.006
| Исполнитель: | [6 empty] | Морозов Д.С. |  |  |  |  | Исполнитель: |  |  |  |  | Морозов Д.С.
| Начальник исп. лаборатории: | [6 empty] | Семиколенова Л.Г. |  |  |  |  | Начальник исп. лаборатории: |  |  |  |  | Семиколенова Л.Г.
Лист 1 , всего листов 2 | [11 empty] | Лист 2 , всего листов 2
Частичное воспроизведение протокола испытаний без письменного разрешения ООО «ИнжГео» ЗАПРЕЩАЕТСЯ | [11 empty] | Частичное воспроизведение протокола испытаний без письменного разрешения ООО «ИнжГео» ЗАПРЕЩАЕТСЯ
[5 empty] | второй график |  | первый график | [9 empty] | К Пуассона
dev50 | epsE50 | ind | devE0 | epsE0 | dev | eps | sigma |  | dev1 | eps1 | dev2 | eps2 | dev3 | eps3 |  | Глины
0.01092408 | 0.01137071 |  |  |  | 0 | 0 |  |  | 0 | 0 | 0 | 0 | 0 | 0 |  | < 0 | 0,20-0,30
ind |  |  |  |  | 0.0004445188 | 0.0007568184 |  |  | 0.001550177 | 0.0007894124 | 0.004022364 | 0.0007282727 | 0.007324082 | 0.0007705581 |  | 0-0,25 | 0,30-0,38
2 |  |  |  |  | 0.002831059 | 0.001513637 |  |  | 0.00316698 | 0.001578825 | 0.008709658 | 0.001456545 | 0.01584937 | 0.001541116 |  | 0,25< | 0,38-0,45
E0 |  |  |  |  | 0.002101641 | 0.002270455 |  |  | 0.004736103 | 0.002368237 | 0.01337346 | 0.002184818 | 0.02355596 | 0.002311674 |  | Суглинки | 0,35-0,37
epsE0 | devE0 |  |  |  | 0.005198287 | 0.003027273 |  |  | 0.006143242 | 0.00315765 | 0.01692536 | 0.002913091 | 0.03112395 | 0.003082232 |  | Пески и супеси | 0,30-0,35
0.003790238 | 0.006068933 |  |  |  | 0.006068933 | 0.003790238 |  |  | 0.007674091 | 0.003947062 | 0.02087692 | 0.003641364 | 0.03723347 | 0.00385279
[5 empty] | 0.005743712 | 0.00454091 |  |  | 0.009114344 | 0.004736475 | 0.02443974 | 0.004369636 | 0.04346459 | 0.004623348
График E50 |  | График E |  |  | 0.005340161 | 0.005297729 |  |  | 0.0100497 | 0.005525887 | 0.028 | 0.005397184 | 0.04789744 | 0.005393906
eps | q | sigma |  |  | 0.005867645 | 0.006054547 |  |  | 0.01116584 | 0.0063153 | 0.02841932 | 0.005826182 | 0.05231211 | 0.006164465
Горизонтальная линия E50 |  | Касательная |  |  | 0.008341436 | 0.006811365 |  |  | 0.01234847 | 0.007104712 | 0.03060622 | 0.006554455 | 0.055 | 0.006939236
0 |  | a | b |  | 0.007776809 | 0.007568184 |  |  | 0.01318329 | 0.007894124 | 0.03206547 | 0.007282727 | 0.05622746 | 0.007705581
|  |  | 0 |  | 0.009189036 | 0.008325002 |  |  | 0.014 | 0.0087434375 | 0.03334433 | 0.008011 | 0.05728321 | 0.008476139
Вертикальная линия E50 |  | p1 и p2 |  |  | 0.007593393 | 0.00908182 |  |  | 0.01438916 | 0.009472949 | 0.03449007 | 0.008739273 | 0.05855539 | 0.009246697
| 0 | 0 |  |  | 0.009005151 | 0.009838639 |  |  | 0.01463582 | 0.01026236 | 0.03554994 | 0.009467545 | 0.06014339 | 0.01001725
[5 empty] | 0.01043958 | 0.01059546 |  |  | 0.01521106 | 0.01105177 | 0.03607121 | 0.01019582 | 0.06024661 | 0.01078781
Касательная линия E50 |  |  |  |  | 0.01092408 | 0.01137071 |  |  | 0.01552975 | 0.01184119 | 0.03710113 | 0.01092409 | 0.06126444 | 0.01155837
0 | 0 | Горизонтальная 1 |  |  | 0.01043523 | 0.01210909 |  |  | 0.01580676 | 0.0126306 | 0.03868698 | 0.01165236 | 0.06259629 | 0.01232893
[5 empty] | 0.01000665 | 0.01286591 |  |  | 0.01615697 | 0.01342001 | 0.03947599 | 0.01238064 | 0.06344155 | 0.01309949
Горизонтальная линия qкр |  |  |  |  | 0.01061784 | 0.01362273 |  |  | 0.01619524 | 0.01420942 | 0.04081545 | 0.01310891 | 0.06622912 | 0.01392665
Горизонтальная линия q |  | Горизонтальная 2 |  |  | 0.01126038 | 0.01437955 |  |  | 0.01643647 | 0.01499884 | 0.04264891 | 0.01370143 | 0.06706798 | 0.0146406
0 |  | 0 |  |  | 0.01392586 | 0.01513637 |  |  | 0.0165955 | 0.01578825 | 0.04432722 | 0.01456545 | 0.0699655 | 0.01541116
[5 empty] | 0.01260587 | 0.01589319 |  |  | 0.01718723 | 0.01657766 | 0.04663965 | 0.01529373 | 0.0741624 | 0.01618172
Вертикальная линия q |  |  |  |  | 0.01529201 | 0.01665 |  |  | 0.01742652 | 0.01736707 | 0.04923514 | 0.016022 | 0.07842743 | 0.01695228
| 0 |  |  |  | 0.01497588 | 0.01740682 |  |  | 0.01772825 | 0.01815649 | 0.05215608 | 0.01675027 | 0.08322936 | 0.01772284
[5 empty] | 0.01564906 | 0.01816364 |  |  | 0.01820728 | 0.0189459 | 0.05434481 | 0.01747855 | 0.08763693 | 0.01849339
[5 empty] | 0.01730314 | 0.01892046 |  |  | 0.01906869 | 0.01984832 | 0.05814371 | 0.01820682 | 0.09411892 | 0.01926395
[5 empty] | 0.01592972 | 0.01967728 |  |  | 0.01965143 | 0.02052472 | 0.06119514 | 0.01893509 | 0.09904407 | 0.02003451
[5 empty] | 0.01752039 | 0.0204341 |  |  | 0.02170119 | 0.02131414 | 0.06364148 | 0.01966336 | 0.1039811 | 0.02080507
[5 empty] | 0.01706674 | 0.02119091 |  |  | 0.02400889 | 0.02210355 | 0.06642508 | 0.02039164 | 0.1082989 | 0.02157563
[5 empty] | 0.01756037 | 0.02194773 |  |  | 0.02644657 | 0.02289296 | 0.06968832 | 0.02111991 | 0.1127661 | 0.02234618
[5 empty] | 0.01999287 | 0.02270455 |  |  | 0.02938629 | 0.02368237 | 0.07277356 | 0.02184818 | 0.1174515 | 0.02311674
[5 empty] | 0.01835582 | 0.02346137 |  |  | 0.0319001 | 0.02447179 | 0.07482316 | 0.02257645 | 0.1210239 | 0.0238873
[5 empty] | 0.02064083 | 0.02421819 |  |  | 0.03406004 | 0.0252612 | 0.0766795 | 0.02330473 | 0.1231519 | 0.02465786
[5 empty] | 0.01983948 | 0.02497501 |  |  | 0.03563817 | 0.02605061 | 0.07848494 | 0.024033 | 0.1255045 | 0.02542842
[5 empty] | 0.02094337 | 0.02573182 |  |  | 0.03650653 | 0.02684002 | 0.08008185 | 0.02476127 | 0.1257503 | 0.02619897
[5 empty] | 0.01994956 | 0.02648864 |  |  | 0.03656823 | 0.02762944 | 0.08111259 | 0.02548955 | 0.1259777 | 0.02696953
[5 empty] | 0.01988959 | 0.02724546 |  |  | 0.03682089 | 0.02841885 | 0.08131954 | 0.02621782 | 0.1261987 | 0.02774009
[5 empty] | 0.01877583 | 0.02800228 |  |  | 0.03673549 | 0.02920826 | 0.08107177 | 0.02694609 | 0.1243853 | 0.02851065
[5 empty] | 0.01961542 | 0.0287591 |  |  | 0.03631537 | 0.02999767 | 0.08092753 | 0.02767436 | 0.1240851 | 0.02928121
[5 empty] | 0.0194155 | 0.02951592 |  |  | 0.03636385 | 0.03078709 | 0.0804163 | 0.02840264 | 0.1224452 | 0.03005176
[5 empty] | 0.01818319 | 0.03027273 |  |  | 0.03628427 | 0.0315765 | 0.08005876 | 0.02913091 | 0.1215133 | 0.03082232
[5 empty] | 0.01892563 | 0.03102955 |  |  | 0.03597996 | 0.03236591 | 0.07947559 | 0.02985918 | 0.1189366 | 0.03159288
[5 empty] | 0.01864995 | 0.03178637 |  |  | 0.03555425 | 0.03315532 | 0.07918745 | 0.03058745 | 0.1180627 | 0.03236344
[5 empty] | 0.01736329 | 0.03254319 |  |  | 0.03561047 | 0.03394473 | 0.07791502 | 0.03131573 | 0.1158388 | 0.033134
[5 empty] | 0.01707277 | 0.03330001 |  |  | 0.03525194 | 0.03473415 | 0.07657897 | 0.032044 | 0.1143124 | 0.03390455
[5 empty] | 0.01778552 | 0.03405683 |  |  | 0.03508201 | 0.03552356 | 0.07629999 | 0.03277227 | 0.112531 | 0.03467511
[5 empty] | 0.01650869 | 0.03481365 |  |  | 0.034504 | 0.03631297 | 0.07459873 | 0.03350055 | 0.1098418 | 0.03544567
[5 empty] | 0.0182494 | 0.03557046 |  |  | 0.03442124 | 0.03710238 | 0.07419588 | 0.03422882 | 0.1090923 | 0.03621623
[5 empty] | 0.01801479 | 0.03632728 |  |  | 0.03403706 | 0.0378918 | 0.07321211 | 0.03495709 | 0.10683 | 0.03698679
[5 empty] | 0.01681198 | 0.0370841 |  |  | 0.0337548 | 0.03868121 | 0.0723681 | 0.03568536 | 0.1063022 | 0.03775735
[5 empty] | 0.01764812 | 0.03784092 |  |  | 0.03347779 | 0.03947062 | 0.07078451 | 0.03641364 | 0.1052563 | 0.0385279
[5 empty] | 0.01653033 | 0.03859774 |  |  | 0.03320935 | 0.04026003 | 0.07078202 | 0.03714191 | 0.1053397 | 0.03929846
[5 empty] | 0.01746574 | 0.03935456 |  |  | 0.03315281 | 0.04104945 | 0.07008131 | 0.03787018 | 0.1050972 | 0.04006902
[5 empty] | 0.01745773 | 0.04011137 |  |  | 0.03281152 | 0.04183886 | 0.06880305 | 0.03859845 | 0.1045183 | 0.04083958
[5 empty] | 0.01648013 | 0.04086819 |  |  | 0.03238879 | 0.04262827 | 0.0690679 | 0.03932673 | 0.1056151 | 0.04161014
[5 empty] | 0.01652526 | 0.04162501 |  |  | 0.03218796 | 0.04341768 | 0.06869656 | 0.040055 | 0.1058745 | 0.04238069
[5 empty] | 0.01559166 | 0.04238183 |  |  | 0.03231236 | 0.0442071 | 0.06820954 | 0.04078327 | 0.1056834 | 0.04315125
[5 empty] | 0.01767785 | 0.04313865 |  |  | 0.03206532 | 0.04499651 | 0.0683775 | 0.04151155 | 0.1066288 | 0.04392181
[5 empty] | 0.01778236 | 0.04389547 |  |  | 0.03175018 | 0.04578592 | 0.06856062 | 0.04223982 | 0.1083976 | 0.04469237
[5 empty] | 0.01690369 | 0.04465228 |  |  | 0.03187025 | 0.04657533 | 0.06895009 | 0.04296809 | 0.1086769 | 0.04546293
[5 empty] | 0.01804039 | 0.0454091 |  |  | 0.03192888 | 0.04736475 | 0.06963711 | 0.04369636 | 0.1099535 | 0.04623348
[5 empty] | 0.01619097 | 0.04616592 |  |  | 0.03173967 | 0.04815416 | 0.06951287 | 0.04442464 | 0.1108145 | 0.04700404
[5 empty] | 0.01735396 | 0.04692274 |  |  | 0.03195869 | 0.04894357 | 0.06986857 | 0.04515291 | 0.1120468 | 0.0477746
[5 empty] | 0.01652788 | 0.04767956 |  |  | 0.03218162 | 0.04973298 | 0.0706954 | 0.04588118 | 0.1132373 | 0.04854516
[5 empty] | 0.01771125 | 0.04843638 |  |  | 0.03239379 | 0.0505224 | 0.07178455 | 0.04660945 | 0.1145731 | 0.04931572
[5 empty] | 0.01690259 | 0.04919319 |  |  | 0.03298055 | 0.05131181 | 0.07272723 | 0.04733773 | 0.115941 | 0.05008627
[5 empty] | 0.01710044 | 0.04995001 |  |  | 0.03332727 | 0.05210122 | 0.07351461 | 0.048066 | 0.1174281 | 0.05085683
[5 empty] | 0.0173033 | 0.05070683 |  |  | 0.03381929 | 0.05289063 | 0.07363791 | 0.04879427 | 0.1196212 | 0.05162739
[5 empty] | 0.01850972 | 0.05146365 |  |  | 0.03414195 | 0.05368005 | 0.0744883 | 0.04952255 | 0.1199074 | 0.05239795
[5 empty] | 0.0187182 | 0.05222047 |  |  | 0.03468062 | 0.05446946 | 0.075457 | 0.05025082 | 0.1222737 | 0.05316851
[5 empty] | 0.01892727 | 0.05297729 |  |  | 0.03552063 | 0.05525887 | 0.07663518 | 0.05097909 | 0.1231069 | 0.05393906
[5 empty] | 0.02013547 | 0.0537341 |  |  | 0.03594735 | 0.05604828 | 0.07751405 | 0.05170736 | 0.124694 | 0.05470962
[5 empty] | 0.0183413 | 0.05449092 |  |  | 0.03634611 | 0.0568377 | 0.07818479 | 0.05243564 | 0.125922 | 0.05548018
[5 empty] | 0.01954329 | 0.05524774 |  |  | 0.03670228 | 0.05762711 | 0.07903861 | 0.05316391 | 0.1273779 | 0.05625074
[5 empty] | 0.01873997 | 0.05600456 |  |  | 0.03710119 | 0.05841652 | 0.08036669 | 0.05389218 | 0.1286486 | 0.0570213
[5 empty] | 0.01892986 | 0.05676138 |  |  | 0.03742821 | 0.05920593 | 0.08086024 | 0.05462045 | 0.1293211 | 0.05779185
[5 empty] | 0.02011148 | 0.0575182 |  |  | 0.03796868 | 0.05999535 | 0.08161044 | 0.05534873 | 0.1297823 | 0.05856241
[5 empty] | 0.02128336 | 0.05827501 |  |  | 0.03813738 | 0.06078476 | 0.08260849 | 0.056077 | 0.1305192 | 0.05933297
[5 empty] | 0.02044402 | 0.05903183 |  |  | 0.03783718 | 0.06157417 | 0.08274559 | 0.05680527 | 0.1312188 | 0.06010353
[5 empty] | 0.01959198 | 0.05978865 |  |  | 0.03803383 | 0.06236358 | 0.08331292 | 0.05753355 | 0.131168 | 0.06087409
[5 empty] | 0.01972576 | 0.06054547 |  |  | 0.03802643 | 0.063153 | 0.08390168 | 0.05826182 | 0.1324582 | 0.06164465
[5 empty] | 0.02184816 | 0.06130229 |  |  | 0.03791514 | 0.06394241 | 0.08390307 | 0.05899009 | 0.1315336 | 0.0624152
[5 empty] | 0.02195377 | 0.06205911 |  |  | 0.03810011 | 0.06473182 | 0.08450828 | 0.05971836 | 0.1319948 | 0.06318576
[5 empty] | 0.02206499 | 0.06281592 |  |  | 0.03778146 | 0.06552123 | 0.08529782 | 0.06044664 | 0.1333511 | 0.06395632
[5 empty] | 0.02017733 | 0.06357274 |  |  | 0.03785935 | 0.06631064 | 0.08509494 | 0.06117491 | 0.1326024 | 0.06472688
[5 empty] | 0.02029055 | 0.06432956 |  |  | 0.03803393 | 0.06710006 | 0.08449444 | 0.06190318 | 0.1330485 | 0.06549744
[5 empty] | 0.02140442 | 0.06508638 |  |  | 0.03790533 | 0.06788947 | 0.08478059 | 0.06263145 | 0.1328894 | 0.06626799
[5 empty] | 0.02151867 | 0.0658432 |  |  | 0.03767369 | 0.06867888 | 0.08505642 | 0.06335973 | 0.1336251 | 0.06703855
[5 empty] | 0.02163307 | 0.06660002 |  |  | 0.03763917 | 0.06946829 | 0.08502236 | 0.064088 | 0.1343553 | 0.06780911
[5 empty] | 0.02274738 | 0.06735684 |  |  | 0.0376019 | 0.07025771 | 0.08457883 | 0.06481627 | 0.13348 | 0.06857967
[5 empty] | 0.02086135 | 0.06811365 |  |  | 0.03756203 | 0.07104712 | 0.08442626 | 0.06554455 | 0.134199 | 0.06935023
[5 empty] | 0.02297474 | 0.06887047 |  |  | 0.0375197 | 0.07183653 | 0.08456507 | 0.06627282 | 0.1342124 | 0.07012078
[5 empty] | 0.0210873 | 0.06962729 |  |  | 0.03777506 | 0.07262594 | 0.08459568 | 0.06700109 | 0.13542 | 0.07089134
[5 empty] | 0.02119879 | 0.07038411 |  |  | 0.03772825 | 0.07341536 | 0.08471852 | 0.06772936 | 0.1346216 | 0.0716619
[5 empty] | 0.02130897 | 0.07114093 |  |  | 0.03757941 | 0.07420477 | 0.08403401 | 0.06845764 | 0.1357172 | 0.07243246
[5 empty] | 0.0214176 | 0.07189775 |  |  | 0.03752869 | 0.07499418 | 0.08404257 | 0.06918591 | 0.1358067 | 0.07320302
[5 empty] | 0.02152442 | 0.07265456 |  |  | 0.03757622 | 0.07578359 | 0.08454463 | 0.06991418 | 0.13599 | 0.07397357
[5 empty] | 0.0216292 | 0.07341138 |  |  | 0.03742216 | 0.07657301 | 0.08374061 | 0.07064245 | 0.1361669 | 0.07474413
[5 empty] | 0.02373169 | 0.0741682 |  |  | 0.03716665 | 0.07736242 | 0.08413093 | 0.07137073 | 0.1363375 | 0.07551469
[5 empty] | 0.02383165 | 0.07492502 |  |  | 0.03710983 | 0.07815183 | 0.08351601 | 0.072099 | 0.1360015 | 0.07628525
[5 empty] | 0.02192884 | 0.07568184 |  |  | 0.03735184 | 0.07894124 | 0.08409629 | 0.07282727 | 0.1367589 | 0.07705581
[5 empty] | 0.02202301 | 0.07643866 |  |  | 0.03709283 | 0.07973066 | 0.08407218 | 0.07355555 | 0.1359096 | 0.07782636
[5 empty] | 0.02211391 | 0.07719547 |  |  | 0.03703294 | 0.08052007 | 0.08354411 | 0.07428382 | 0.1363535 | 0.07859692
[5 empty] | 0.02220131 | 0.07795229 |  |  | 0.03717232 | 0.08130948 | 0.0836125 | 0.07501209 | 0.1371905 | 0.07936748
[5 empty] | 0.02328496 | 0.07870911 |  |  | 0.0370111 | 0.08209889 | 0.08327777 | 0.07574036 | 0.1364204 | 0.08013804
[5 empty] | 0.02236462 | 0.07946593 |  |  | 0.03684944 | 0.08288831 | 0.08284034 | 0.07646864 | 0.1365432 | 0.0809086
[5 empty] | 0.02244004 | 0.08022275 |  |  | 0.03688747 | 0.08367772 | 0.08320065 | 0.07719691 | 0.1366588 | 0.08167916
[5 empty] | 0.02251098 | 0.08097957 |  |  | 0.03682535 | 0.08446713 | 0.08315912 | 0.07792518 | 0.1365671 | 0.08244971
[5 empty] | 0.02357719 | 0.08173638 |  |  | 0.0367632 | 0.08525654 | 0.08291615 | 0.07865345 | 0.1371679 | 0.08322027
[5 empty] | 0.02463844 | 0.0824932 |  |  | 0.03660118 | 0.08604596 | 0.0824722 | 0.07938173 | 0.1377613 | 0.08399083
[5 empty] | 0.02369448 | 0.08325002 |  |  | 0.03643943 | 0.08683537 | 0.08282766 | 0.08011 | 0.137747 | 0.08476139
[5 empty] | 0.02274506 | 0.08400684 |  |  | 0.0365781 | 0.08762478 | 0.08208297 | 0.08083827 | 0.138125 | 0.08553195
[5 empty] | 0.02278994 | 0.08476366 |  |  | 0.03631732 | 0.08841419 | 0.08193855 | 0.08156654 | 0.1373951 | 0.0863025
[5 empty] | 0.02382888 | 0.08552048 |  |  | 0.03655724 | 0.08920361 | 0.08209483 | 0.08229482 | 0.1382574 | 0.08707306
[5 empty] | 0.02486163 | 0.08627729 |  |  | 0.03639801 | 0.08999302 | 0.08175223 | 0.08302309 | 0.1378116 | 0.08784362
[5 empty] | 0.02488796 | 0.08703411 |  |  | 0.03633976 | 0.09078243 | 0.08171116 | 0.08375136 | 0.1381577 | 0.08861418
[5 empty] | 0.02290761 | 0.08779093 |  |  | 0.03608265 | 0.09157184 | 0.08177206 | 0.08447964 | 0.1373956 | 0.08938474
[5 empty] | 0.02492034 | 0.08854775 |  |  | 0.03602681 | 0.09236126 | 0.08173535 | 0.08520791 | 0.1373251 | 0.09015529
[5 empty] | 0.02392591 | 0.08930457 |  |  | 0.03607164 | 0.09315067 | 0.08110124 | 0.08593618 | 0.1379463 | 0.09092585
[5 empty] | 0.02291513 | 0.09006139 |  |  | 0.03601612 | 0.09394008 | 0.08125882 | 0.08666445 | 0.1380589 | 0.09169641
[5 empty] | 0.02486688 | 0.0908182 |  |  | 0.03586018 | 0.09472949 | 0.08080245 | 0.08739273 | 0.1382627 | 0.09246697
[5 empty] | 0.02278285 | 0.09157502 |  |  | 0.03580376 | 0.09551891 | 0.08123321 | 0.088121 | 0.1372881 | 0.09323753
[5 empty] | 0.02366585 | 0.09233184 |  |  | 0.03574682 | 0.09630832 | 0.08075217 | 0.08884927 | 0.1381817 | 0.09400808
[5 empty] | 0.02451867 | 0.09308866 |  |  | 0.0359893 | 0.09709773 | 0.08036041 | 0.08957754 | 0.1374517 | 0.09477864
[5 empty] | 0.0243441 | 0.09384548 |  |  | 0.03583115 | 0.09788714 | 0.08025898 | 0.09030582 | 0.1368068 | 0.0955492
[5 empty] | 0.02214494 | 0.0946023 |  |  | 0.03567231 | 0.09867655 | 0.08024898 | 0.09103409 | 0.1362551 | 0.09631976
[5 empty] | 0.023924 | 0.09535912 |  |  | 0.03551274 | 0.09946597 | 0.08003147 | 0.09176236 | 0.1356052 | 0.09709032
[5 empty] | 0.02368406 | 0.09611593 |  |  | 0.03545236 | 0.1002554 | 0.07950752 | 0.09249064 | 0.1346653 | 0.09786087
[5 empty] | 0.02342792 | 0.09687275 |  |  | 0.03569114 | 0.1010448 | 0.0794782 | 0.09321891 | 0.134444 | 0.09863143
[5 empty] | 0.02215838 | 0.09762957 |  |  | 0.03552902 | 0.1018342 | 0.07894459 | 0.09394718 | 0.1328495 | 0.09940199
[5 empty] | 0.02287824 | 0.09838639 |  |  | 0.03546594 | 0.1026236 | 0.07850777 | 0.09467545 | 0.1316902 | 0.1001725
[5 empty] | 0.02059029 | 0.09914321 |  |  | 0.03550185 | 0.103413 | 0.07846879 | 0.09540373 | 0.1312747 | 0.1009431
[5 empty] | 0.02029733 | 0.09990003 |  |  | 0.03543671 | 0.1042024 | 0.07822875 | 0.096132 | 0.1297111 | 0.1017137
[5 empty] | 0.02000215 | 0.1006568 |  |  | 0.03517044 | 0.1049919 | 0.0778887 | 0.09686027 | 0.129308 | 0.1024842
[5 empty] | 0.02170756 | 0.1014137 |  |  | 0.035203 | 0.1057813 | 0.07804972 | 0.09758854 | 0.1281737 | 0.1032548
[5 empty] | 0.01941635 | 0.1021705 |  |  | 0.03503435 | 0.1065707 | 0.07811289 | 0.09831682 | 0.1262166 | 0.1040253
[5 empty] | 0.01913131 | 0.1029273 |  |  | 0.03506441 | 0.1073601 | 0.07737927 | 0.09904509 | 0.1250451 | 0.1047959
[5 empty] | 0.02085525 | 0.1036841 |  |  | 0.03489314 | 0.1081495 | 0.07724994 | 0.09977336 | 0.1246676 | 0.1055665
[5 empty] | 0.01959096 | 0.1044409 |  |  | 0.03482049 | 0.1089389 | 0.07672597 | 0.1005016 | 0.1231925 | 0.106337
[5 empty] | 0.01934124 | 0.1051978 |  |  | 0.0347464 | 0.1097283 | 0.07720843 | 0.1012299 | 0.122028 | 0.1071076
[5 empty] | 0.02010888 | 0.1059546 |  |  | 0.03487081 | 0.1105177 | 0.07619841 | 0.1019582 | 0.1214828 | 0.1078781
[5 empty] | 0.01889668 | 0.1067114 |  |  | 0.03479369 | 0.1113072 | 0.07629696 | 0.1026865 | 0.1196651 | 0.1086487
[5 empty] | 0.01970743 | 0.1074682 |  |  | 0.03451496 | 0.1120966 | 0.07590516 | 0.1034147 | 0.1187833 | 0.1094192
[5 empty] | 0.01754394 | 0.108225 |  |  | 0.03463458 | 0.112886 | 0.07572409 | 0.104143 | 0.1172458 | 0.1101898
[5 empty] | 0.01740901 | 0.1089818 |  |  | 0.03435249 | 0.1136754 | 0.07595481 | 0.1048713 | 0.117061 | 0.1109604
[5 empty] | 0.01730541 | 0.1097387 |  |  | 0.03436864 | 0.1144648 | 0.0760984 | 0.1055995 | 0.1163368 | 0.1117309
[5 empty] | 0.01823595 | 0.1104955 |  |  | 0.03428299 | 0.1152542 | 0.07555594 | 0.1063278 | 0.1147387 | 0.1125015
[5 empty] | 0.0171839 | 0.1112523 |  |  | 0.03419554 | 0.1160436 | 0.07572849 | 0.1070561 | 0.11364 | 0.113272
[5 empty] | 0.01713272 | 0.1120091 |  |  | 0.03400631 | 0.116833 | 0.07511712 | 0.1077844 | 0.1131407 | 0.1140426
[5 empty] | 0.01708241 | 0.1127659 |  |  | 0.0340153 | 0.1176225 | 0.07532292 | 0.1085126 | 0.1118409 | 0.1148132
[5 empty] | 0.01903298 | 0.1135228 |  |  | 0.03402252 | 0.1184119 | 0.07554695 | 0.1092409 | 0.1115404 | 0.1155837
[5 empty] | 0.01798443 | 0.1142796 |  |  | 0.03382798 | 0.1192013 | 0.07529028 | 0.1099692 | 0.1107393 | 0.1163543
[5 empty] | 0.01893677 | 0.1150364 |  |  | 0.03353167 | 0.1199907 | 0.07465399 | 0.1106975 | 0.1093377 | 0.1171248
[5 empty] | 0.01789 | 0.1157932 |  |  | 0.03373362 | 0.1207801 | 0.07463915 | 0.1114257 | 0.1089354 | 0.1178954
[5 empty] | 0.01784413 | 0.11655 |  |  | 0.03343382 | 0.1215695 | 0.07523981 | 0.112154 | 0.1075325 | 0.1186659
[5 empty] | 0.01679916 | 0.1173068 |  |  | 0.03343228 | 0.1223589 | 0.07524362 | 0.1128823 | 0.1070289 | 0.1194365
[5 empty] | 0.01775509 | 0.1180637 |  |  | 0.03332901 | 0.1231483 | 0.07535044 | 0.1136105 | 0.1062247 | 0.1202071
[5 empty] | 0.01871194 | 0.1188205 |  |  | 0.03332401 | 0.1239378 | 0.07516043 | 0.1143388 | 0.1043199 | 0.1209776
[5 empty] | 0.0166697 | 0.1195773 |  |  | 0.0330173 | 0.1247272 | 0.07467374 | 0.1150671 | 0.1034144 | 0.1217482
[5 empty] | 0.01762838 | 0.1203341 |  |  | 0.03310888 | 0.1255166 | 0.07499049 | 0.1157954 | 0.1030082 | 0.1225187
[5 empty] | 0.01858799 | 0.1210909 |  |  | 0.03279875 | 0.126306 | 0.07541085 | 0.1165236 | 0.1022014 | 0.1232893
[5 empty] | 0.01854853 | 0.1218478 |  |  | 0.03268693 | 0.1270954 | 0.07513496 | 0.1172519 | 0.1011939 | 0.1240598
[5 empty] | 0.01751 | 0.1226046 |  |  | 0.03257341 | 0.1278848 | 0.07506295 | 0.1179802 | 0.09988571 | 0.1248304
[5 empty] | 0.01747242 | 0.1233614 |  |  | 0.03235821 | 0.1286742 | 0.07499498 | 0.1187085 | 0.09987682 | 0.125601
[5 empty] | 0.01743577 | 0.1241182 |  |  | 0.03254133 | 0.1294636 | 0.0750312 | 0.1194367 | 0.09876723 | 0.1263715
[5 empty] | 0.01640008 | 0.124875 |  |  | 0.03212278 | 0.1302531 | 0.07567174 | 0.120165 | 0.09755692 | 0.1271421
[5 empty] | 0.01736534 | 0.1256318 |  |  | 0.03220257 | 0.1310425 | 0.07511675 | 0.1208933 | 0.0966459 | 0.1279126
[5 empty] | 0.01633156 | 0.1263887 |  |  | 0.0319807 | 0.1318319 | 0.07506639 | 0.1216215 | 0.09593416 | 0.1286832
[5 empty] | 0.01729875 | 0.1271455 |  |  | 0.03195718 | 0.1326213 | 0.07502078 | 0.1223498 | 0.09522168 | 0.1294538
[5 empty] | 0.0182669 | 0.1279023 |  |  | 0.03183202 | 0.1334107 | 0.07588009 | 0.1230781 | 0.09340845 | 0.1302243
[5 empty] | 0.01723603 | 0.1286591 |  |  | 0.03170522 | 0.1342001 | 0.07584444 | 0.1238064 | 0.09239448 | 0.1309949
[5 empty] | 0.01720613 | 0.1294159 |  |  | 0.03157679 | 0.1349895 | 0.075514 | 0.1245346 | 0.09217976 | 0.1317654
[5 empty] | 0.01617722 | 0.1301728 |  |  | 0.03144674 | 0.1357789 | 0.0754889 | 0.1252629 | 0.09096426 | 0.132536
[5 empty] | 0.01714929 | 0.1309296 |  |  | 0.03121507 | 0.1365684 | 0.0756693 | 0.1259912 | 0.089648 | 0.1333065
[5 empty] | 0.01712236 | 0.1316864 |  |  | 0.03108179 | 0.1373578 | 0.07555532 | 0.1267195 | 0.08963095 | 0.1340771
[5 empty] | 0.01709643 | 0.1324432 |  |  | 0.0310469 | 0.1381472 | 0.07554713 | 0.1274477 | 0.08791311 | 0.1348477
[5 empty] | 0.0180715 | 0.1332 |  |  | 0.03071042 | 0.1389366 | 0.07574486 | 0.128176 | 0.08729448 | 0.1356182
[5 empty] | 0.01704757 | 0.1339569 |  |  | 0.03057235 | 0.139726 | 0.07634867 | 0.1289043 | 0.08657505 | 0.1363888
[5 empty] | 0.01802466 | 0.1347137 |  |  | 0.0305327 | 0.1405154 | 0.07585869 | 0.1296325 | 0.0856548 | 0.1371593
[5 empty] | 0.01700276 | 0.1354705 |  |  | 0.03039147 | 0.1413048 | 0.07627507 | 0.1303608 | 0.08533374 | 0.1379299
[5 empty] | 0.01598189 | 0.1362273 |  |  | 0.03024868 | 0.1420942 | 0.07629796 | 0.1310891 | 0.08341185 | 0.1387005
[5 empty] | 0.01596204 | 0.1369841 |  |  | 0.03030432 | 0.1428837 | 0.0769275 | 0.1318174 | 0.08308912 | 0.139471
[5 empty] | 0.01594322 | 0.1377409 |  |  | 0.0300584 | 0.1436731 | 0.07676384 | 0.1325456 | 0.08136555 | 0.1402416
[5 empty] | 0.01792544 | 0.1384978 |  |  | 0.02991094 | 0.1444625 | 0.07680712 | 0.1332739 | 0.08054113 | 0.1410121
[5 empty] | 0.01590869 | 0.1392546 |  |  | 0.02966193 | 0.1452519 | 0.07725749 | 0.1340022 | 0.08051585 | 0.1417827
[5 empty] | 0.015893 | 0.1400114 |  |  | 0.02941138 | 0.1460413 | 0.07721509 | 0.1347305 | 0.07898971 | 0.1425532
[5 empty] | 0.01587835 | 0.1407682 |  |  | 0.02935931 | 0.1468307 | 0.07718008 | 0.1354587 | 0.07866269 | 0.1433238
[5 empty] | 0.01686476 | 0.141525 |  |  | 0.02940572 | 0.1476201 | 0.07735258 | 0.136187 | 0.07773479 | 0.1440944
[5 empty] | 0.01785223 | 0.1422819 |  |  | 0.02915061 | 0.1484095 | 0.07733276 | 0.1369153 | 0.075806 | 0.1448649
[5 empty] | 0.01584076 | 0.1430387 |  |  | 0.02909399 | 0.149199 | 0.07782075 | 0.1376435 | 0.07567632 | 0.1456355
[5 empty] | 0.01783036 | 0.1437955 |  |  | 0.02893587 | 0.1499884 | 0.0784167 | 0.1383718 | 0.07424573 | 0.146406
[5 empty] | 0.01782104 | 0.1445523 |  |  | 0.02847625 | 0.1507778 | 0.07812076 | 0.1391001 | 0.07371422 | 0.1471766
[5 empty] | 0.01581279 | 0.1453091 |  |  | 0.02861515 | 0.1515672 | 0.07853307 | 0.1398284 | 0.0725818 | 0.1479471
[5 empty] | 0.01580563 | 0.1460659 |  |  | 0.02825257 | 0.1523566 | 0.07855377 | 0.1405566 | 0.07204845 | 0.1487177
[5 empty] | 0.01779956 | 0.1468228 |  |  | 0.02818851 | 0.153146 | 0.07928302 | 0.1412849 | 0.07071416 | 0.1494883
[5 empty] | 0.01779458 | 0.1475796 |  |  | 0.02812298 | 0.1539354 | 0.07942095 | 0.1420132 | 0.07057893 | 0.1502588
[5 empty] | 0.0177907 | 0.1483364 |  |  | 0.02785599 | 0.1547248 | 0.07946771 | 0.1427415 | 0.06874275 | 0.1510294
[5 empty] | 0.01778792 | 0.1490932 |  |  | 0.02768754 | 0.1555143 | 0.07982345 | 0.1434697 | 0.06790561 | 0.1517999
[5 empty] | 0.01778625 | 0.14985 |  |  | 0.02751765 | 0.1563037 | 0.08038832 | 0.144198 | 0.0675675 | 0.1525705
[5 empty] | 0.01578569 | 0.1506069 |  |  | 0.02744632 | 0.1570931 | 0.08026245 | 0.1449263 | 0.06602841 | 0.1533411