## 1
Общество с ограниченной ответственностью "Инженерная геология" (ООО "ИнжГео") | [11 empty] | Общество с ограниченной ответственностью "Инженерная геология" (ООО "ИнжГео")
Юр. адрес: 117279, г. Москва, ул. Миклухо-Маклая, 36 а, этаж 5, пом. XXIII к. 76-84 | [11 empty] | Юр. адрес: 117279, г. Москва, ул. Миклухо-Маклая, 36 а, этаж 5, пом. XXIII к. 76-84 | [8 empty] | нагр |  |  | X0 | Y0 | R |  | нагр |  |  |  | X0 | Y0 | R | нагр |  |  |  | X0 | Y0 | R |  | нагр |  |  |  | X0 | Y0 | R
Телефон/факс +7 (495) 132-30-00, Адрес электронной почты inbox@inj-geo.ru | [11 empty] | Телефон/факс +7 (495) 132-30-00, Адрес электронной почты inbox@inj-geo.ru | [12 empty] | 0 | [7 empty] | 0 | [6 empty] | 0 | [7 empty] | 0
[21 empty] | девиатор | [6 empty] | девиатор | [6 empty] | девиатор | [7 empty] | девиатор
Испытательная лаборатория ООО «ИнжГео» | [11 empty] | Испытательная лаборатория ООО «ИнжГео» | [8 empty] | x0 | Угол | X | Y |  |  |  | x0 |  | Угол | X | Y |  |  | x0 |  | Угол | X | Y |  |  |  | x0 |  | Угол | X | Y
Адрес места осуществления деятельности лаборатории: г. Москва, просп. Вернадского, д. 51, стр. 1 | [11 empty] | Адрес места осуществления деятельности лаборатории: г. Москва, просп. Вернадского, д. 51, стр. 1 | [9 empty] | 0 | [7 empty] | 0 | [6 empty] | 0 | [7 empty] | 0
Телефон +7(910)4557682, E-mail: slg85@mail.ru | [11 empty] | Телефон +7(910)4557682, E-mail: slg85@mail.ru | [9 empty] | 5 | [7 empty] | 5 | [6 empty] | 5 | [7 empty] | 5
[22 empty] | 10 | [7 empty] | 10 | [6 empty] | 10 | [7 empty] | 10
[12 empty] | Протокол испытаний № 13-63/269 от 25-07-2023 | [9 empty] | 15 | [7 empty] | 15 | [6 empty] | 15 | [7 empty] | 15
[22 empty] | 20 | [7 empty] | 20 | [6 empty] | 20 | [7 empty] | 20
[12 empty] | Наименование и адрес заказчика: Переход трубопровода через р. Енисей | [9 empty] | 25 | [7 empty] | 25 | [6 empty] | 25 | [7 empty] | 25
[12 empty] | Наименование объекта: ООО Регионстрой | [9 empty] | 30 | [7 empty] | 30 | [6 empty] | 30 | [7 empty] | 30
Наименование используемого метода/методики: ГОСТ 12248.4-2020 | [11 empty] | Наименование используемого метода/методики: ГОСТ 12248.3-2020 | [9 empty] | 35 | [7 empty] | 35 | [6 empty] | 35 | [7 empty] | 35
Условия проведения испытания: температура окружающей среды (18 - 25)0С, влажность воздуха (40 - 75)% | [11 empty] | Условия проведения испытания: температура окружающей среды (18 - 25)0С, влажность воздуха (40 - 75)% | [9 empty] | 40 | [7 empty] | 40 | [6 empty] | 40 | [7 empty] | 40
[12 empty] | Дата получение объекта подлежащего испытаниям: 28-06-2023 | [9 empty] | 45 | [7 empty] | 45 | [6 empty] | 45 | [7 empty] | 45
[12 empty] | Дата испытания: 25.10.2022-19.11.2269 | [9 empty] | 50 | [7 empty] | 50 | [6 empty] | 50 | [7 empty] | 50
[22 empty] | 55 | [7 empty] | 55 | [6 empty] | 55 | [7 empty] | 55
Испытание грунтов методом трехосного сжатия | [11 empty] | Испытание грунтов методом трехосного сжатия | [9 empty] | 60 | [7 empty] | 60 | [6 empty] | 60 | [7 empty] | 60
[22 empty] | 65 | [7 empty] | 65 | [6 empty] | 65 | [7 empty] | 65
Лабораторный номер: | [6 empty] | We, д.е. = |  |  |  |  | Лабораторный номер: |  | 1304 |  |  |  | We, д.е. = | 0.57936486 |  |  | 70 | [7 empty] | 70 | [6 empty] | 70 | [7 empty] | 70
Номер скважины: | [6 empty] | ρ, г/см3 = |  |  |  |  | Номер скважины: |  | BH-152 |  |  |  | ρ, г/см3 = | 1.54 |  |  | 75 | [7 empty] | 75 | [6 empty] | 75 | [7 empty] | 75
Глубина отбора, м: | [6 empty] | ρs, г/см3 = |  |  |  |  | Глубина отбора, м: |  | 1.6 |  |  |  | ρs, г/см3 = | 2.71 |  |  | 80 | [7 empty] | 80 | [6 empty] | 80 | [7 empty] | 80
Наименование грунта: | [6 empty] | e, д.е. = |  |  |  |  | Наименование грунта: |  | Суглинок, после оттаивания текучий, тяжелый пылеватый |  |  |  | e, д.е. = | 1.779272 |  |  | 85 | [7 empty] | 85 | [6 empty] | 85 | [7 empty] | 85
Схема проведения опыта: | [6 empty] | IL, д.е. = |  |  |  |  | Схема проведения опыта: |  | КД |  |  |  | IL, д.е. = | 2.716 |  |  | 90 | [7 empty] | 90 | [6 empty] | 90 | [7 empty] | 90
[22 empty] | 95 | [7 empty] | 95 | [6 empty] | 95 | [7 empty] | 95
[22 empty] | 100 | [7 empty] | 100 | [6 empty] | 100 | [7 empty] | 100
Результаты испытаний | [11 empty] | Результаты испытаний | [9 empty] | 105 | [7 empty] | 105 | [6 empty] | 105 | [7 empty] | 105
[22 empty] | 110 | [7 empty] | 110 | [6 empty] | 110 | [7 empty] | 110
[22 empty] | 115 | [7 empty] | 115 | [6 empty] | 115 | [7 empty] | 115
[22 empty] | 120 | [7 empty] | 120 | [6 empty] | 120 | [7 empty] | 120
[22 empty] | 125 | [7 empty] | 125 | [6 empty] | 125 | [7 empty] | 125
[22 empty] | 130 | [7 empty] | 130 | [6 empty] | 130 | [7 empty] | 130
[22 empty] | 135 | [7 empty] | 135 | [6 empty] | 135 | [7 empty] | 135
[22 empty] | 140 | [7 empty] | 140 | [6 empty] | 140 | [7 empty] | 140
[22 empty] | 145 | [7 empty] | 145 | [6 empty] | 145 | [7 empty] | 145
[22 empty] | 150 | [7 empty] | 150 | [6 empty] | 150 | [7 empty] | 150
[22 empty] | 155 | [7 empty] | 155 | [6 empty] | 155 | [7 empty] | 155
[22 empty] | 160 | [7 empty] | 160 | [6 empty] | 160 | [7 empty] | 160
[22 empty] | 165 | [7 empty] | 165 | [6 empty] | 165 | [7 empty] | 165
[22 empty] | 170 | [7 empty] | 170 | [6 empty] | 170 | [7 empty] | 170
[22 empty] | 175 | [7 empty] | 175 | [6 empty] | 175 | [7 empty] | 175
[22 empty] | 180 | [7 empty] | 180 | [6 empty] | 180 | [7 empty] | 180
[13 empty] | Давление в камере, Мпа σ3 | Вертикальная нагрузка, Мпа σ1 | Поровое давление, Мпа u
| K0, д.е. | 0.690983 |  |  |  |  | Коэфф. Точки | [5 empty] | 0.15 | 0.3227028 | [5 empty] | 1 | [6 empty] | σ3,кПа | σ1,кПа | u, кПа |  |  |  | 4
| q_zg, МПа | 0.1036475 | [10 empty] | 0.25 | 0.5121455 | [27 empty] | δ3, Мпа | δ1-δ3, МПа | δ1, МПа | δ1, КПа
|  |  | Модуль деформации, МПа: | [9 empty] | 0.35 | 0.7015882 | [21 empty] | С, МПа:
|  |  | Е0= |  | Точки модуля (полное напр.), МПа |  |  |  | 0.1036475 | 0.1658359 | [25 empty] | φ, град:
|  |  | E50 = |  | qf (полное напр.), МПа |  |  |  | 0.2619392 | [26 empty] | E, Мпа
|  |  | Коэф. Поперечной деформации, ϑ = | [9 empty] | Эффективные значения угла внутреннего трения и удельного сцепления ϕ', С' | [13 empty] | x | 0
[13 empty] | ϕ', град. = | 18 | [12 empty] | y |  |  |  | С, кПа | φ,°
[13 empty] | С', МПа = | 0.014
| Исполнитель: | [6 empty] | Морозов Д.С. |  |  |  |  | Исполнитель: |  |  |  |  | Морозов Д.С.
| Начальник исп. лаборатории: | [6 empty] | Семиколенова Л.Г. |  |  |  |  | Начальник исп. лаборатории: |  |  |  |  | Семиколенова Л.Г.
Лист 1 , всего листов 2 | [11 empty] | Лист 2 , всего листов 2
Частичное воспроизведение протокола испытаний без письменного разрешения ООО «ИнжГео» ЗАПРЕЩАЕТСЯ | [11 empty] | Частичное воспроизведение протокола испытаний без письменного разрешения ООО «ИнжГео» ЗАПРЕЩАЕТСЯ
[5 empty] | второй график |  | первый график | [9 empty] | К Пуассона
dev50 | epsE50 | ind | devE0 | epsE0 | dev | eps | sigma |  | dev1 | eps1 | dev2 | eps2 | dev3 | eps3 |  | Глины
0.1119392 | 0.001607116 |  |  |  | 0 | 0 |  |  | 0.009 | 7.752802e-05 | 0 | 0 | 0.042 | 0.0001649532 |  | < 0 | 0,20-0,30
ind |  |  |  |  | 0.06218847 | 0.0005357054 |  |  | 0.06467026 | 0.0007305698 | 0.1310727 | 0.001065179 | 0.1395203 | 0.0007304087 |  | 0-0,25 | 0,30-0,38
2 |  |  |  |  | 0.1119392 | 0.001607116 |  |  | 0.08635139 | 0.00123975 | 0.134963 | 0.00146031 | 0.1757941 | 0.001150707 |  | 0,25< | 0,38-0,45
E0 |  |  |  |  | 0.1037028 | 0.002194574 |  |  | 0.09170868 | 0.002191709 | 0.1400503 | 0.002190464 | 0.1877897 | 0.002191226 |  | Суглинки | 0,35-0,37
epsE0 | devE0 |  |  |  | 0.1094483 | 0.002926099 |  |  | 0.09673245 | 0.002922279 | 0.1470801 | 0.002920619 | 0.1975702 | 0.002921635 |  | Пески и супеси | 0,30-0,35
0.0005357054 | 0.06218847 |  |  |  | 0.1229904 | 0.003657624 |  |  | 0.1003848 | 0.003652849 | 0.1551572 | 0.003650774 | 0.2064011 | 0.003652044
[5 empty] | 0.1263328 | 0.004389148 |  |  | 0.1041689 | 0.004383419 | 0.1605863 | 0.004380929 | 0.2156889 | 0.004382452
График E50 |  | График E |  |  | 0.1314789 | 0.005120673 |  |  | 0.109388 | 0.005113989 | 0.1665722 | 0.005111084 | 0.2227404 | 0.005112861
eps | q | sigma |  |  | 0.1394322 | 0.005852198 |  |  | 0.1120455 | 0.005844558 | 0.1726197 | 0.005841239 | 0.2307622 | 0.00584327
Горизонтальная линия E50 |  | Касательная |  |  | 0.1291963 | 0.006583722 |  |  | 0.1161446 | 0.006575128 | 0.1777335 | 0.006571393 | 0.2367611 | 0.006573678
0 |  | a | b |  | 0.1447746 | 0.007315247 |  |  | 0.1201886 | 0.007305698 | 0.1828184 | 0.007301548 | 0.2436438 | 0.007304087
|  |  | 0 |  | 0.1411707 | 0.008046772 |  |  | 0.1231807 | 0.008036268 | 0.1873791 | 0.008031703 | 0.250217 | 0.008034496
Вертикальная линия E50 |  | p1 и p2 |  |  | 0.149388 | 0.008778297 |  |  | 0.1264241 | 0.008766838 | 0.1918203 | 0.008761858 | 0.2583874 | 0.008764905
| 0 | 0 |  |  | 0.1534301 | 0.009509821 |  |  | 0.1290222 | 0.009497408 | 0.1982469 | 0.009492013 | 0.2658616 | 0.009495313
[5 empty] | 0.1473005 | 0.01024135 |  |  | 0.1326783 | 0.01022798 | 0.2013635 | 0.01022217 | 0.2698465 | 0.01022572
Касательная линия E50 |  |  |  |  | 0.1610026 | 0.01097287 |  |  | 0.1347955 | 0.01095855 | 0.2065749 | 0.01095232 | 0.2776486 | 0.01095613
0 | 0 | Горизонтальная 1 |  |  | 0.1575401 | 0.0117044 |  |  | 0.1386771 | 0.01168912 | 0.208886 | 0.01168248 | 0.2804747 | 0.01168654
[5 empty] | 0.1669164 | 0.01243592 |  |  | 0.1410265 | 0.01241969 | 0.2133013 | 0.01241263 | 0.2858315 | 0.01241695
Горизонтальная линия qкр |  |  |  |  | 0.169135 | 0.01316744 |  |  | 0.1438468 | 0.01315026 | 0.2173258 | 0.01314279 | 0.2911257 | 0.01314736
Горизонтальная линия q |  | Горизонтальная 2 |  |  | 0.1811994 | 0.01389897 |  |  | 0.1461414 | 0.01388083 | 0.219864 | 0.01387294 | 0.294864 | 0.01387777
0 |  | 0 |  |  | 0.1871132 | 0.01463049 |  |  | 0.1473134 | 0.0146114 | 0.2231209 | 0.0146031 | 0.3003531 | 0.01460817
[5 empty] | 0.1768799 | 0.01536202 |  |  | 0.1503663 | 0.01534197 | 0.2259011 | 0.01533325 | 0.3039996 | 0.01533858
Вертикальная линия q |  |  |  |  | 0.1835028 | 0.01609354 |  |  | 0.1507031 | 0.01607254 | 0.2302094 | 0.01606341 | 0.3097104 | 0.01606899
| 0 |  |  |  | 0.1919857 | 0.01682507 |  |  | 0.1527273 | 0.01680311 | 0.2338506 | 0.01679356 | 0.3135921 | 0.0167994
[5 empty] | 0.199332 | 0.01755659 |  |  | 0.155742 | 0.01753368 | 0.2352293 | 0.01752372 | 0.3159514 | 0.01752981
[5 empty] | 0.1795451 | 0.01828812 |  |  | 0.1574505 | 0.01826425 | 0.2388504 | 0.01825387 | 0.318995 | 0.01826022
[5 empty] | 0.1826286 | 0.01901964 |  |  | 0.1574561 | 0.01899482 | 0.2412186 | 0.01898403 | 0.3216296 | 0.01899063
[5 empty] | 0.1865861 | 0.01975117 |  |  | 0.1593621 | 0.01972538 | 0.2422387 | 0.01971418 | 0.3266619 | 0.01972104
[5 empty] | 0.2014209 | 0.02048269 |  |  | 0.1608716 | 0.02045595 | 0.2450154 | 0.02044434 | 0.3263987 | 0.02045144
[5 empty] | 0.1891367 | 0.02121422 |  |  | 0.1628881 | 0.02118652 | 0.2467534 | 0.02117449 | 0.3305465 | 0.02118185
[5 empty] | 0.2057369 | 0.02194574 |  |  | 0.1625146 | 0.02191709 | 0.2475576 | 0.02190464 | 0.3325122 | 0.02191226
[5 empty] | 0.1912251 | 0.02267727 |  |  | 0.1635546 | 0.02264766 | 0.2483326 | 0.0226348 | 0.3350023 | 0.02264267
[5 empty] | 0.2106047 | 0.02340879 |  |  | 0.1655113 | 0.02337823 | 0.2511832 | 0.02336495 | 0.3368237 | 0.02337308
[5 empty] | 0.2008793 | 0.02414032 |  |  | 0.1662879 | 0.0241088 | 0.2530143 | 0.02409511 | 0.338383 | 0.02410349
[5 empty] | 0.1970524 | 0.02487184 |  |  | 0.1667877 | 0.02483937 | 0.2538304 | 0.02482526 | 0.341187 | 0.0248339
[5 empty] | 0.2041275 | 0.02560337 |  |  | 0.1667139 | 0.02556994 | 0.2549365 | 0.02555542 | 0.3415422 | 0.02556431
[5 empty] | 0.213108 | 0.02633489 |  |  | 0.1684699 | 0.02630051 | 0.2554371 | 0.02628557 | 0.3429555 | 0.02629471
[5 empty] | 0.2139976 | 0.02706641 |  |  | 0.1690588 | 0.02703108 | 0.2565372 | 0.02701573 | 0.3433335 | 0.02702512
[5 empty] | 0.2037996 | 0.02779794 |  |  | 0.168584 | 0.02776165 | 0.2558414 | 0.02774588 | 0.344883 | 0.02775553
[5 empty] | 0.2015177 | 0.02852946 |  |  | 0.1694488 | 0.02849222 | 0.2582545 | 0.02847604 | 0.3468106 | 0.02848594
[5 empty] | 0.2161554 | 0.02926099 |  |  | 0.1702563 | 0.02922279 | 0.2587812 | 0.02920619 | 0.344823 | 0.02921635
[5 empty] | 0.2127161 | 0.02999251 |  |  | 0.1709098 | 0.02995336 | 0.2585264 | 0.02993635 | 0.348227 | 0.02994676
[5 empty] | 0.2202033 | 0.03072404 |  |  | 0.1707127 | 0.03068393 | 0.2586947 | 0.0306665 | 0.3484292 | 0.03067717
[5 empty] | 0.2086206 | 0.03145556 |  |  | 0.1709681 | 0.0314145 | 0.2598909 | 0.03139666 | 0.3486363 | 0.03140757
[5 empty] | 0.2229715 | 0.03218709 |  |  | 0.1717794 | 0.03214507 | 0.2594197 | 0.03212681 | 0.3489551 | 0.03213798
[5 empty] | 0.2142594 | 0.03291861 |  |  | 0.1709498 | 0.03287564 | 0.259286 | 0.03285697 | 0.3499922 | 0.03286839
[5 empty] | 0.214488 | 0.03365014 |  |  | 0.1712825 | 0.03360621 | 0.2615944 | 0.03358712 | 0.3483544 | 0.0335988
[5 empty] | 0.2126606 | 0.03438166 |  |  | 0.1713809 | 0.03433678 | 0.2612497 | 0.03431728 | 0.3487483 | 0.03432921
[5 empty] | 0.2017809 | 0.03511319 |  |  | 0.1718482 | 0.03506735 | 0.2615568 | 0.03504743 | 0.3499806 | 0.03505962
[5 empty] | 0.2238785 | 0.03584471 |  |  | 0.1727028 | 0.03579792 | 0.2621455 | 0.03577759 | 0.3515882 | 0.03579003
[5 empty] | 0.2058783 | 0.03657624 |  |  | 0.1719025 | 0.03652849 | 0.2605448 | 0.03650774 | 0.3510875 | 0.03652044
[5 empty] | 0.2088338 | 0.03730776 |  |  | 0.1718648 | 0.03725906 | 0.2601891 | 0.0372379 | 0.3502077 | 0.03725084
[5 empty] | 0.2106803 | 0.03803929 |  |  | 0.17232 | 0.03798963 | 0.2595636 | 0.03796805 | 0.3481951 | 0.03798125
[5 empty] | 0.2194226 | 0.03877081 |  |  | 0.1712718 | 0.0387202 | 0.2606734 | 0.03869821 | 0.3473573 | 0.03871166
[5 empty] | 0.2210657 | 0.03950233 |  |  | 0.1706253 | 0.03945077 | 0.2608265 | 0.03942836 | 0.3468053 | 0.03944207
[5 empty] | 0.2126147 | 0.04023386 |  |  | 0.1699853 | 0.04018134 | 0.259731 | 0.04015852 | 0.34735 | 0.04017248
[5 empty] | 0.2080747 | 0.04096538 |  |  | 0.1696572 | 0.04091191 | 0.2581947 | 0.04088867 | 0.3444025 | 0.04090289
[5 empty] | 0.2184507 | 0.04169691 |  |  | 0.1689457 | 0.04164248 | 0.2581259 | 0.04161883 | 0.3439736 | 0.0416333
[5 empty] | 0.2087479 | 0.04242843 |  |  | 0.169656 | 0.04237305 | 0.2553325 | 0.04234898 | 0.3415744 | 0.04236371
[5 empty] | 0.2049714 | 0.04315996 |  |  | 0.1683932 | 0.04310362 | 0.2538226 | 0.04307913 | 0.3410159 | 0.04309411
[5 empty] | 0.2191262 | 0.04389148 |  |  | 0.1665622 | 0.04383419 | 0.2523041 | 0.04380929 | 0.338009 | 0.04382452
[5 empty] | 0.2012174 | 0.04462301 |  |  | 0.1662682 | 0.04456476 | 0.2532852 | 0.04453944 | 0.3369648 | 0.04455493
[5 empty] | 0.2012502 | 0.04535453 |  |  | 0.1654161 | 0.04529533 | 0.2493737 | 0.0452696 | 0.3360941 | 0.04528534
[5 empty] | 0.2002296 | 0.04608606 |  |  | 0.164911 | 0.0460259 | 0.2485779 | 0.04599975 | 0.3320081 | 0.04601575
[5 empty] | 0.2061607 | 0.04681758 |  |  | 0.163358 | 0.04675647 | 0.2478057 | 0.04672991 | 0.3330176 | 0.04674616
[5 empty] | 0.1930486 | 0.04754911 |  |  | 0.161562 | 0.04748704 | 0.2463651 | 0.04746006 | 0.3300337 | 0.04747657
[5 empty] | 0.1918984 | 0.04828063 |  |  | 0.1615281 | 0.04821761 | 0.2445641 | 0.04819022 | 0.3252673 | 0.04820698
[5 empty] | 0.1997151 | 0.04901216 |  |  | 0.1604614 | 0.04894818 | 0.2408109 | 0.04892037 | 0.3224294 | 0.04893738
[5 empty] | 0.1995039 | 0.04974368 |  |  | 0.159467 | 0.04967875 | 0.2390134 | 0.04965053 | 0.320931 | 0.04966779
[5 empty] | 0.1882699 | 0.05047521 |  |  | 0.1567497 | 0.05040932 | 0.2386796 | 0.05038068 | 0.318683 | 0.0503982
[5 empty] | 0.1870181 | 0.05120673 |  |  | 0.1559148 | 0.05113989 | 0.2368176 | 0.05111084 | 0.3175966 | 0.05112861
[5 empty] | 0.1877537 | 0.05193825 |  |  | 0.1553672 | 0.05187046 | 0.2347355 | 0.05184099 | 0.3145825 | 0.05185902
[5 empty] | 0.1894816 | 0.05266978 |  |  | 0.1540119 | 0.05260103 | 0.2316412 | 0.05257115 | 0.3089519 | 0.05258943
[5 empty] | 0.1932071 | 0.0534013 |  |  | 0.1516541 | 0.0533316 | 0.2296427 | 0.0533013 | 0.3081157 | 0.05331984
[5 empty] | 0.1819352 | 0.05413283 |  |  | 0.1506987 | 0.05406217 | 0.2284482 | 0.05403146 | 0.3043848 | 0.05405025
[5 empty] | 0.189671 | 0.05486435 |  |  | 0.1508508 | 0.05479274 | 0.2248656 | 0.05476161 | 0.3027704 | 0.05478065
[5 empty] | 0.1914196 | 0.05559588 |  |  | 0.1492155 | 0.05552331 | 0.224703 | 0.05549177 | 0.2990832 | 0.05551106
[5 empty] | 0.197186 | 0.0563274 |  |  | 0.1471977 | 0.05625388 | 0.2233684 | 0.05622192 | 0.2955344 | 0.05624147
[5 empty] | 0.1809754 | 0.05705893 |  |  | 0.1455026 | 0.05698445 | 0.2194698 | 0.05695208 | 0.2955349 | 0.05697188
[5 empty] | 0.1817929 | 0.05779045 |  |  | 0.1457351 | 0.05771501 | 0.2191152 | 0.05768223 | 0.2926957 | 0.05770229
[5 empty] | 0.1876435 | 0.05852198 |  |  | 0.1446004 | 0.05844558 | 0.2165128 | 0.05841239 | 0.2887277 | 0.0584327
[5 empty] | 0.1945324 | 0.0592535 |  |  | 0.1435034 | 0.05917615 | 0.2161704 | 0.05914254 | 0.288242 | 0.05916311
[5 empty] | 0.1764645 | 0.05998503 |  |  | 0.1412491 | 0.05990672 | 0.2135963 | 0.0598727 | 0.2853495 | 0.05989351
[5 empty] | 0.1864451 | 0.06071655 |  |  | 0.1405428 | 0.06063729 | 0.2108983 | 0.06060285 | 0.2839613 | 0.06062392
[5 empty] | 0.1894792 | 0.06144808 |  |  | 0.1406892 | 0.06136786 | 0.2100845 | 0.06133301 | 0.2800882 | 0.06135433
[5 empty] | 0.1705719 | 0.0621796 |  |  | 0.1396936 | 0.06209843 | 0.2076629 | 0.06206316 | 0.2794413 | 0.06208474
[5 empty] | 0.1707282 | 0.06291113 |  |  | 0.137761 | 0.062829 | 0.2083416 | 0.06279332 | 0.2784316 | 0.06281515
[5 empty] | 0.1699534 | 0.06364265 |  |  | 0.1374963 | 0.06355957 | 0.2059287 | 0.06352347 | 0.2759699 | 0.06354556
[5 empty] | 0.1812426 | 0.06437418 |  |  | 0.1370953 | 0.06429014 | 0.2044163 | 0.06425363 | 0.274946 | 0.06427597
[5 empty] | 0.1665328 | 0.0651057 |  |  | 0.1368956 | 0.06502071 | 0.2051054 | 0.06498378 | 0.2709241 | 0.06500638
[5 empty] | 0.172813 | 0.06583722 |  |  | 0.135886 | 0.06575128 | 0.2040789 | 0.06571393 | 0.2693807 | 0.06573678
[5 empty] | 0.1640845 | 0.06656875 |  |  | 0.1339678 | 0.06648185 | 0.2005389 | 0.06644409 | 0.2698188 | 0.06646719
[5 empty] | 0.1753486 | 0.06730027 |  |  | 0.1345425 | 0.06721242 | 0.2004876 | 0.06717424 | 0.2670413 | 0.0671976
[5 empty] | 0.1776068 | 0.0680318 |  |  | 0.1332113 | 0.06794299 | 0.1986271 | 0.0679044 | 0.2655512 | 0.06792801
[5 empty] | 0.1808604 | 0.06876332 |  |  | 0.1329757 | 0.06867356 | 0.1987595 | 0.06863455 | 0.2637512 | 0.06865842
[5 empty] | 0.1781107 | 0.06949485 |  |  | 0.1314368 | 0.06940413 | 0.196887 | 0.06936471 | 0.2622445 | 0.06938883
[5 empty] | 0.1703592 | 0.07022637 |  |  | 0.1309961 | 0.0701347 | 0.1951116 | 0.07009486 | 0.2611338 | 0.07011924
[5 empty] | 0.1616071 | 0.0709579 |  |  | 0.129455 | 0.07086527 | 0.1957355 | 0.07082502 | 0.2580221 | 0.07084965
[5 empty] | 0.1728559 | 0.07168942 |  |  | 0.1298146 | 0.07159584 | 0.1922608 | 0.07155517 | 0.2589124 | 0.07158005
[5 empty] | 0.1681069 | 0.07242095 |  |  | 0.1286765 | 0.07232641 | 0.1923897 | 0.07228533 | 0.2543074 | 0.07231046
[5 empty] | 0.1583615 | 0.07315247 |  |  | 0.128042 | 0.07305698 | 0.1907242 | 0.07301548 | 0.2554102 | 0.07304087
[5 empty] | 0.171621 | 0.073884 |  |  | 0.1264123 | 0.07378755 | 0.1889665 | 0.07374564 | 0.2515237 | 0.07377128
[5 empty] | 0.1648869 | 0.07461552 |  |  | 0.1257888 | 0.07451812 | 0.1883187 | 0.07447579 | 0.2498507 | 0.07450169
[5 empty] | 0.1571603 | 0.07534705 |  |  | 0.1255729 | 0.07524869 | 0.186883 | 0.07520595 | 0.2479943 | 0.0752321
[5 empty] | 0.1644428 | 0.07607857 |  |  | 0.1259659 | 0.07597926 | 0.1876614 | 0.0759361 | 0.2474572 | 0.07596251
[5 empty] | 0.1607357 | 0.0768101 |  |  | 0.1249691 | 0.07670983 | 0.1859561 | 0.07666626 | 0.2474425 | 0.07669292
[5 empty] | 0.1730403 | 0.07754162 |  |  | 0.124584 | 0.0774404 | 0.1834692 | 0.07739641 | 0.246553 | 0.07742332
[5 empty] | 0.1583581 | 0.07827314 |  |  | 0.1230117 | 0.07817097 | 0.1821029 | 0.07812657 | 0.2447917 | 0.07815373
[5 empty] | 0.1736903 | 0.07900467 |  |  | 0.1219537 | 0.07890154 | 0.1828592 | 0.07885672 | 0.2439615 | 0.07888414
[5 empty] | 0.1650383 | 0.07973619 |  |  | 0.1211114 | 0.07963211 | 0.1820403 | 0.07958688 | 0.2425652 | 0.07961455
[5 empty] | 0.1624036 | 0.08046772 |  |  | 0.121186 | 0.08036268 | 0.1798483 | 0.08031703 | 0.2400059 | 0.08034496
[5 empty] | 0.1617874 | 0.08119924 |  |  | 0.1201789 | 0.08109325 | 0.1800854 | 0.08104719 | 0.2382864 | 0.08107537
[5 empty] | 0.1491911 | 0.08193077 |  |  | 0.1201914 | 0.08182382 | 0.1779536 | 0.08177734 | 0.2372097 | 0.08180578
[5 empty] | 0.1606161 | 0.08266229 |  |  | 0.1198249 | 0.08255439 | 0.1781551 | 0.0825075 | 0.2362786 | 0.08253619
[5 empty] | 0.1630638 | 0.08339382 |  |  | 0.1191807 | 0.08328496 | 0.175892 | 0.08323765 | 0.2356961 | 0.08326659
[5 empty] | 0.1645355 | 0.08412534 |  |  | 0.1189602 | 0.08401553 | 0.1762665 | 0.08396781 | 0.231765 | 0.083997
[5 empty] | 0.1520325 | 0.08485687 |  |  | 0.1183647 | 0.0847461 | 0.1758806 | 0.08469796 | 0.2331885 | 0.08472741
[5 empty] | 0.1585563 | 0.08558839 |  |  | 0.1179955 | 0.08547667 | 0.1739365 | 0.08542812 | 0.2315692 | 0.08545782
[5 empty] | 0.1471082 | 0.08631992 |  |  | 0.117354 | 0.08620724 | 0.1729364 | 0.08615827 | 0.2292102 | 0.08618823
[5 empty] | 0.1456896 | 0.08705144 |  |  | 0.1169415 | 0.08693781 | 0.1733822 | 0.08688842 | 0.2311143 | 0.08691864
[5 empty] | 0.1643017 | 0.08778297 |  |  | 0.1167595 | 0.08766838 | 0.1734762 | 0.08761858 | 0.2268845 | 0.08764905
[5 empty] | 0.1639461 | 0.08851449 |  |  | 0.1151091 | 0.08839895 | 0.1706206 | 0.08834873 | 0.2291237 | 0.08837945
[5 empty] | 0.162624 | 0.08924602 |  |  | 0.1162917 | 0.08912952 | 0.1721173 | 0.08907889 | 0.2264349 | 0.08910986
[5 empty] | 0.1593368 | 0.08997754 |  |  | 0.1148088 | 0.08986009 | 0.1701686 | 0.08980904 | 0.2265209 | 0.08984027
[5 empty] | 0.165086 | 0.09070907 |  |  | 0.1156616 | 0.09059066 | 0.1706765 | 0.0905392 | 0.2256846 | 0.09057068
[5 empty] | 0.1538727 | 0.09144059 |  |  | 0.1147514 | 0.09132123 | 0.1698432 | 0.09126935 | 0.2272289 | 0.09130109
[5 empty] | 0.1436984 | 0.09217211 |  |  | 0.1144797 | 0.0920518 | 0.1689708 | 0.09199951 | 0.2237569 | 0.0920315
[5 empty] | 0.1545646 | 0.09290364 |  |  | 0.1141477 | 0.09278237 | 0.1709615 | 0.09272966 | 0.2249714 | 0.09276191
[5 empty] | 0.1474724 | 0.09363516 |  |  | 0.1144569 | 0.09351294 | 0.1687173 | 0.09345982 | 0.2251753 | 0.09349232
[5 empty] | 0.1614233 | 0.09436669 |  |  | 0.1150085 | 0.09424351 | 0.1696405 | 0.09418997 | 0.2228715 | 0.09422272
[5 empty] | 0.1484174 | 0.09509821 |  |  | 0.1140026 | 0.09497408 | 0.1701311 | 0.09492013 | 0.22546 | 0.09495313
[5 empty] | 0.1444433 | 0.09582974 |  |  | 0.115028 | 0.09570464 | 0.1692714 | 0.09565028 | 0.2253162 | 0.09568354
[5 empty] | 0.1504972 | 0.09656126 |  |  | 0.113581 | 0.09643521 | 0.1699554 | 0.09638044 | 0.2257323 | 0.09641395
[5 empty] | 0.159578 | 0.09729279 |  |  | 0.1150605 | 0.09716578 | 0.1683816 | 0.09711059 | 0.224406 | 0.09714436
[5 empty] | 0.1596848 | 0.09802431 |  |  | 0.1136656 | 0.09789635 | 0.1695484 | 0.09784075 | 0.2262352 | 0.09787477
[5 empty] | 0.1438166 | 0.09875584 |  |  | 0.1142952 | 0.09862692 | 0.1699542 | 0.0985709 | 0.2254179 | 0.09860518
[5 empty] | 0.1519724 | 0.09948736 |  |  | 0.1152485 | 0.09935749 | 0.1713976 | 0.09930106 | 0.2271518 | 0.09933559
[5 empty] | 0.1541512 | 0.1002189 |  |  | 0.1150244 | 0.1000881 | 0.1714768 | 0.1000312 | 0.2264349 | 0.100066
[5 empty] | 0.1563519 | 0.1009504 |  |  | 0.115122 | 0.1008186 | 0.1718905 | 0.1007614 | 0.226665 | 0.1007964
[5 empty] | 0.1575736 | 0.1016819 |  |  | 0.1150402 | 0.1015492 | 0.1700369 | 0.1014915 | 0.2260399 | 0.1015268
[5 empty] | 0.1588153 | 0.1024135 |  |  | 0.115778 | 0.1022798 | 0.1712145 | 0.1022217 | 0.2269576 | 0.1022572
[5 empty] | 0.163076 | 0.103145 |  |  | 0.1155346 | 0.1030103 | 0.1713219 | 0.1029518 | 0.2275158 | 0.1029876
[5 empty] | 0.1613547 | 0.1038765 |  |  | 0.1169089 | 0.1037409 | 0.1721573 | 0.103682 | 0.2274125 | 0.103718
[5 empty] | 0.1676503 | 0.104608 |  |  | 0.1164999 | 0.1044715 | 0.1716193 | 0.1044121 | 0.2293455 | 0.1044484
[5 empty] | 0.159962 | 0.1053396 |  |  | 0.1166066 | 0.1052021 | 0.1746063 | 0.1051423 | 0.2317128 | 0.1051789
[5 empty] | 0.1542886 | 0.1060711 |  |  | 0.1179281 | 0.1059326 | 0.1740167 | 0.1058725 | 0.229712 | 0.1059093
[5 empty] | 0.1546292 | 0.1068026 |  |  | 0.1173634 | 0.1066632 | 0.175749 | 0.1066026 | 0.2329412 | 0.1066397
[5 empty] | 0.1659827 | 0.1075341 |  |  | 0.1179115 | 0.1073938 | 0.1743016 | 0.1073328 | 0.2339982 | 0.1073701
[5 empty] | 0.1593483 | 0.1082657 |  |  | 0.1187714 | 0.1081243 | 0.175073 | 0.1080629 | 0.2315808 | 0.1081005
[5 empty] | 0.1487248 | 0.1089972 |  |  | 0.1179421 | 0.1088549 | 0.1757615 | 0.1087931 | 0.2352869 | 0.1088309
[5 empty] | 0.1541113 | 0.1097287 |  |  | 0.1183226 | 0.1095855 | 0.1757657 | 0.1095232 | 0.2331144 | 0.1095613
[5 empty] | 0.1585069 | 0.1104602 |  |  | 0.120012 | 0.110316 | 0.1780839 | 0.1102534 | 0.2351611 | 0.1102917
[5 empty] | 0.1689103 | 0.1111918 |  |  | 0.1205093 | 0.1110466 | 0.1790146 | 0.1109835 | 0.2368249 | 0.1110221
[5 empty] | 0.1703208 | 0.1119233 |  |  | 0.1194135 | 0.1117772 | 0.1774563 | 0.1117137 | 0.2359037 | 0.1117525
[5 empty] | 0.1617373 | 0.1126548 |  |  | 0.1205236 | 0.1125078 | 0.1803073 | 0.1124438 | 0.2383953 | 0.1124829
[5 empty] | 0.1691587 | 0.1133863 |  |  | 0.1203386 | 0.1132383 | 0.1812662 | 0.113174 | 0.2407977 | 0.1132134
[5 empty] | 0.1715842 | 0.1141179 |  |  | 0.1209576 | 0.1139689 | 0.1813313 | 0.1139042 | 0.2415086 | 0.1139438
[5 empty] | 0.1620126 | 0.1148494 |  |  | 0.1224795 | 0.1146995 | 0.1816011 | 0.1146343 | 0.2393259 | 0.1146742
[5 empty] | 0.160443 | 0.1155809 |  |  | 0.1213034 | 0.11543 | 0.1831741 | 0.1153645 | 0.2424475 | 0.1154046
[5 empty] | 0.1698744 | 0.1163124 |  |  | 0.1217283 | 0.1161606 | 0.1817486 | 0.1160946 | 0.2435712 | 0.116135
[5 empty] | 0.1713057 | 0.117044 |  |  | 0.1223533 | 0.1168912 | 0.1843231 | 0.1168248 | 0.243695 | 0.1168654
[5 empty] | 0.1707458 | 0.1177755 |  |  | 0.1234864 | 0.1176217 | 0.1846109 | 0.1175549 | 0.2442371 | 0.1175958
[5 empty] | 0.1722136 | 0.118507 |  |  | 0.1230468 | 0.1183523 | 0.1854421 | 0.1182851 | 0.2453389 | 0.1183262
[5 empty] | 0.1747099 | 0.1192385 |  |  | 0.1242352 | 0.1190829 | 0.1852179 | 0.1190152 | 0.2469018 | 0.1190566
[5 empty] | 0.1622347 | 0.1199701 |  |  | 0.1245519 | 0.1198134 | 0.1872385 | 0.1197454 | 0.2495261 | 0.119787
[5 empty] | 0.1697883 | 0.1207016 |  |  | 0.1246969 | 0.120544 | 0.1865041 | 0.1204755 | 0.2501121 | 0.1205174
[5 empty] | 0.1713708 | 0.1214331 |  |  | 0.1267703 | 0.1212746 | 0.1877148 | 0.1212057 | 0.2503599 | 0.1212478
[5 empty] | 0.1629822 | 0.1221646 |  |  | 0.1270722 | 0.1220052 | 0.1883709 | 0.1219359 | 0.2525699 | 0.1219783
[5 empty] | 0.1616227 | 0.1228962 |  |  | 0.1277029 | 0.1227357 | 0.1887726 | 0.122666 | 0.2519424 | 0.1227087
[5 empty] | 0.1672925 | 0.1236277 |  |  | 0.1280624 | 0.1234663 | 0.19122 | 0.1233962 | 0.2559775 | 0.1234391
[5 empty] | 0.1689915 | 0.1243592 |  |  | 0.1291508 | 0.1241969 | 0.1916133 | 0.1241263 | 0.2544755 | 0.1241695
[5 empty] | 0.1777201 | 0.1250907 |  |  | 0.1291683 | 0.1249274 | 0.1942528 | 0.1248565 | 0.2577367 | 0.1248999
[5 empty] | 0.1654783 | 0.1258223 |  |  | 0.129715 | 0.125658 | 0.1939386 | 0.1255866 | 0.2580614 | 0.1256303
[5 empty] | 0.1722662 | 0.1265538 |  |  | 0.131191 | 0.1263886 | 0.1961709 | 0.1263168 | 0.2589498 | 0.1263607
[5 empty] | 0.1750839 | 0.1272853 |  |  | 0.1316964 | 0.1271191 | 0.1980499 | 0.1270469 | 0.2614021 | 0.1270911
[5 empty] | 0.1819316 | 0.1280168 |  |  | 0.1318314 | 0.1278497 | 0.1983758 | 0.1277771 | 0.2637187 | 0.1278215
[5 empty] | 0.1768095 | 0.1287484 |  |  | 0.1338961 | 0.1285803 | 0.1998488 | 0.1285073 | 0.2678997 | 0.1285519
[5 empty] | 0.1637175 | 0.1294799 |  |  | 0.1336906 | 0.1293109 | 0.201769 | 0.1292374 | 0.2688455 | 0.1292823
[5 empty] | 0.1756559 | 0.1302114 |  |  | 0.134815 | 0.1300414 | 0.2034368 | 0.1299676 | 0.2691563 | 0.1300128
[5 empty] | 0.1676248 | 0.1309429 |  |  | 0.1353695 | 0.130772 | 0.2048521 | 0.1306977 | 0.2732323 | 0.1307432
[5 empty] | 0.1846243 | 0.1316744 |  |  | 0.1372542 | 0.1315026 | 0.2060154 | 0.1314279 | 0.2733739 | 0.1314736
[5 empty] | 0.1816546 | 0.132406 |  |  | 0.1373693 | 0.1322331 | 0.2060267 | 0.132158 | 0.2761813 | 0.132204
[5 empty] | 0.1707545 | 0.1331375 |  |  | 0.1389521 | 0.1329637 | 0.2084467 | 0.1328882 | 0.280138 | 0.1329344
[5 empty] | 0.185955 | 0.133869 |  |  | 0.1404344 | 0.1336943 | 0.209624 | 0.1336183 | 0.2824101 | 0.1336648
[5 empty] | 0.1802518 | 0.1346005 |  |  | 0.1413117 | 0.1344248 | 0.2132519 | 0.1343485 | 0.2845882 | 0.1343952
[5 empty] | 0.1746405 | 0.1353321 |  |  | 0.1433799 | 0.1351554 | 0.2150234 | 0.1350786 | 0.287463 | 0.1351256
[5 empty] | 0.1951167 | 0.1360636 |  |  | 0.1442345 | 0.135886 | 0.2186319 | 0.1358088 | 0.2893253 | 0.135856
[5 empty] | 0.1926761 | 0.1367951 |  |  | 0.1453713 | 0.1366166 | 0.2200704 | 0.136539 | 0.2936656 | 0.1365864
[5 empty] | 0.1823143 | 0.1375266 |  |  | 0.148286 | 0.1373471 | 0.2227322 | 0.1372691 | 0.2985747 | 0.1373168
[5 empty] | 0.191027 | 0.1382582 |  |  | 0.1499742 | 0.1380777 | 0.2242105 | 0.1379993 | 0.3026432 | 0.1380472
[5 empty] | 0.1878098 | 0.1389897 |  |  | 0.1513316 | 0.1388083 | 0.2284984 | 0.1387294 | 0.3033618 | 0.1387777
[5 empty] | 0.1906584 | 0.1397212 |  |  | 0.153054 | 0.1395388 | 0.2295892 | 0.1394596 | 0.3080212 | 0.1395081
[5 empty] | 0.1865684 | 0.1404527 |  |  | 0.154037 | 0.1402694 | 0.2324759 | 0.1401897 | 0.3119121 | 0.1402385
[5 empty] | 0.2015354 | 0.1411843 |  |  | 0.1561763 | 0.141 | 0.2355519 | 0.1409199 | 0.3156251 | 0.1409689
[5 empty] | 0.194555 | 0.1419158 |  |  | 0.1585676 | 0.1417305 | 0.2396103 | 0.14165 | 0.3195509 | 0.1416993
[5 empty] | 0.193623 | 0.1426473 |  |  | 0.1615066 | 0.1424611 | 0.2423442 | 0.1423802 | 0.3265802 | 0.1424297
[5 empty] | 0.201735 | 0.1433788 |  |  | 0.161989 | 0.1431917 | 0.2463469 | 0.1431103 | 0.3310036 | 0.1431601
[5 empty] | 0.2128865 | 0.1441104 |  |  | 0.1646105 | 0.1439223 | 0.2488116 | 0.1438405 | 0.3356119 | 0.1438905
[5 empty] | 0.2190733 | 0.1448419 |  |  | 0.1679667 | 0.1446528 | 0.2546314 | 0.1445707 | 0.3412957 | 0.1446209
[5 empty] | 0.201291 | 0.1455734 |  |  | 0.1696534 | 0.1453834 | 0.2577995 | 0.1453008 | 0.3440457 | 0.1453513