## 1
Общество с ограниченной ответственностью "Инженерная геология" (ООО "ИнжГео") | [11 empty] | Общество с ограниченной ответственностью "Инженерная геология" (ООО "ИнжГео")
Юр. адрес: 117279, г. Москва, ул. Миклухо-Маклая, 36 а, этаж 5, пом. XXIII к. 76-84 | [11 empty] | Юр. адрес: 117279, г. Москва, ул. Миклухо-Маклая, 36 а, этаж 5, пом. XXIII к. 76-84 | [8 empty] | нагр |  |  | X0 | Y0 | R |  | нагр |  |  |  | X0 | Y0 | R | нагр |  |  |  | X0 | Y0 | R |  | нагр |  |  |  | X0 | Y0 | R
Телефон/факс +7 (495) 132-30-00, Адрес электронной почты inbox@inj-geo.ru | [11 empty] | Телефон/факс +7 (495) 132-30-00, Адрес электронной почты inbox@inj-geo.ru | [12 empty] | 0 | [7 empty] | 0 | [6 empty] | 0 | [7 empty] | 0
[21 empty] | девиатор | [6 empty] | девиатор | [6 empty] | девиатор | [7 empty] | девиатор
Испытательная лаборатория ООО «ИнжГео» | [11 empty] | Испытательная лаборатория ООО «ИнжГео» | [8 empty] | x0 | Угол | X | Y |  |  |  | x0 |  | Угол | X | Y |  |  | x0 |  | Угол | X | Y |  |  |  | x0 |  | Угол | X | Y
Адрес места осуществления деятельности лаборатории: г. Москва, просп. Вернадского, д. 51, стр. 1 | [11 empty] | Адрес места осуществления деятельности лаборатории: г. Москва, просп. Вернадского, д. 51, стр. 1 | [9 empty] | 0 | [7 empty] | 0 | [6 empty] | 0 | [7 empty] | 0
Телефон +7(910)4557682, E-mail: slg85@mail.ru | [11 empty] | Телефон +7(910)4557682, E-mail: slg85@mail.ru | [9 empty] | 5 | [7 empty] | 5 | [6 empty] | 5 | [7 empty] | 5
[22 empty] | 10 | [7 empty] | 10 | [6 empty] | 10 | [7 empty] | 10
[12 empty] | Протокол испытаний № 13-63/271 от 27-07-2023 | [9 empty] | 15 | [7 empty] | 15 | [6 empty] | 15 | [7 empty] | 15
[22 empty] | 20 | [7 empty] | 20 | [6 empty] | 20 | [7 empty] | 20
[12 empty] | Наименование и адрес заказчика: Переход трубопровода через р. Енисей | [9 empty] | 25 | [7 empty] | 25 | [6 empty] | 25 | [7 empty] | 25
[12 empty] | Наименование объекта: ООО Регионстрой | [9 empty] | 30 | [7 empty] | 30 | [6 empty] | 30 | [7 empty] | 30
Наименование используемого метода/методики: ГОСТ 12248.4-2020 | [11 empty] | Наименование используемого метода/методики: ГОСТ 12248.3-2020 | [9 empty] | 35 | [7 empty] | 35 | [6 empty] | 35 | [7 empty] | 35
Условия проведения испытания: температура окружающей среды (18 - 25)0С, влажность воздуха (40 - 75)% | [11 empty] | Условия проведения испытания: температура окружающей среды (18 - 25)0С, влажность воздуха (40 - 75)% | [9 empty] | 40 | [7 empty] | 40 | [6 empty] | 40 | [7 empty] | 40
[12 empty] | Дата получение объекта подлежащего испытаниям: 30-06-2023 | [9 empty] | 45 | [7 empty] | 45 | [6 empty] | 45 | [7 empty] | 45
[12 empty] | Дата испытания: 25.10.2022-19.11.2271 | [9 empty] | 50 | [7 empty] | 50 | [6 empty] | 50 | [7 empty] | 50
[22 empty] | 55 | [7 empty] | 55 | [6 empty] | 55 | [7 empty] | 55
Испытание грунтов методом трехосного сжатия | [11 empty] | Испытание грунтов методом трехосного сжатия | [9 empty] | 60 | [7 empty] | 60 | [6 empty] | 60 | [7 empty] | 60
[22 empty] | 65 | [7 empty] | 65 | [6 empty] | 65 | [7 empty] | 65
Лабораторный номер: | [6 empty] | We, д.е. = |  |  |  |  | Лабораторный номер: |  | 1306 |  |  |  | We, д.е. = | 0.616767778 |  |  | 70 | [7 empty] | 70 | [6 empty] | 70 | [7 empty] | 70
Номер скважины: | [6 empty] | ρ, г/см3 = |  |  |  |  | Номер скважины: |  | BH-153 |  |  |  | ρ, г/см3 = | 1.59 |  |  | 75 | [7 empty] | 75 | [6 empty] | 75 | [7 empty] | 75
Глубина отбора, м: | [6 empty] | ρs, г/см3 = |  |  |  |  | Глубина отбора, м: |  | 3.5 |  |  |  | ρs, г/см3 = | 2.72 |  |  | 80 | [7 empty] | 80 | [6 empty] | 80 | [7 empty] | 80
Наименование грунта: | [6 empty] | e, д.е. = |  |  |  |  | Наименование грунта: |  | Суглинок, после оттаивания текучий, легкий песчанистый |  |  |  | e, д.е. = | 1.765791 |  |  | 85 | [7 empty] | 85 | [6 empty] | 85 | [7 empty] | 85
Схема проведения опыта: | [6 empty] | IL, д.е. = |  |  |  |  | Схема проведения опыта: |  | КД |  |  |  | IL, д.е. = | 3.051 |  |  | 90 | [7 empty] | 90 | [6 empty] | 90 | [7 empty] | 90
[22 empty] | 95 | [7 empty] | 95 | [6 empty] | 95 | [7 empty] | 95
[22 empty] | 100 | [7 empty] | 100 | [6 empty] | 100 | [7 empty] | 100
Результаты испытаний | [11 empty] | Результаты испытаний | [9 empty] | 105 | [7 empty] | 105 | [6 empty] | 105 | [7 empty] | 105
[22 empty] | 110 | [7 empty] | 110 | [6 empty] | 110 | [7 empty] | 110
[22 empty] | 115 | [7 empty] | 115 | [6 empty] | 115 | [7 empty] | 115
[22 empty] | 120 | [7 empty] | 120 | [6 empty] | 120 | [7 empty] | 120
[22 empty] | 125 | [7 empty] | 125 | [6 empty] | 125 | [7 empty] | 125
[22 empty] | 130 | [7 empty] | 130 | [6 empty] | 130 | [7 empty] | 130
[22 empty] | 135 | [7 empty] | 135 | [6 empty] | 135 | [7 empty] | 135
[22 empty] | 140 | [7 empty] | 140 | [6 empty] | 140 | [7 empty] | 140
[22 empty] | 145 | [7 empty] | 145 | [6 empty] | 145 | [7 empty] | 145
[22 empty] | 150 | [7 empty] | 150 | [6 empty] | 150 | [7 empty] | 150
[22 empty] | 155 | [7 empty] | 155 | [6 empty] | 155 | [7 empty] | 155
[22 empty] | 160 | [7 empty] | 160 | [6 empty] | 160 | [7 empty] | 160
[22 empty] | 165 | [7 empty] | 165 | [6 empty] | 165 | [7 empty] | 165
[22 empty] | 170 | [7 empty] | 170 | [6 empty] | 170 | [7 empty] | 170
[22 empty] | 175 | [7 empty] | 175 | [6 empty] | 175 | [7 empty] | 175
[22 empty] | 180 | [7 empty] | 180 | [6 empty] | 180 | [7 empty] | 180
[13 empty] | Давление в камере, Мпа σ3 | Вертикальная нагрузка, Мпа σ1 | Поровое давление, Мпа u
| K0, д.е. | 0.7750489 |  |  |  |  | Коэфф. Точки | [5 empty] | 0.154537 | 0.3196733 | [5 empty] | 1 | [6 empty] | σ3,кПа | σ1,кПа | u, кПа |  |  |  | 4
| q_zg, МПа | 0.1197737 | [10 empty] | 0.254537 | 0.4777215 | [27 empty] | δ3, Мпа | δ1-δ3, МПа | δ1, МПа | δ1, КПа
|  |  | Модуль деформации, МПа: | [9 empty] | 0.354537 | 0.6357698 | [21 empty] | С, МПа:
|  |  | Е0= |  | Точки модуля (полное напр.), МПа |  |  |  | 0.1197737 | 0.191638 | [25 empty] | φ, град:
|  |  | E50 = |  | qf (полное напр.), МПа |  |  |  | 0.2838926 | [26 empty] | E, Мпа
|  |  | Коэф. Поперечной деформации, ϑ = | [9 empty] | Эффективные значения угла внутреннего трения и удельного сцепления ϕ', С' | [13 empty] | x | 0
[13 empty] | ϕ', град. = | 13 | [12 empty] | y |  |  |  | С, кПа | φ,°
[13 empty] | С', МПа = | 0.03
| Исполнитель: | [6 empty] | Морозов Д.С. |  |  |  |  | Исполнитель: |  |  |  |  | Морозов Д.С.
| Начальник исп. лаборатории: | [6 empty] | Семиколенова Л.Г. |  |  |  |  | Начальник исп. лаборатории: |  |  |  |  | Семиколенова Л.Г.
Лист 1 , всего листов 2 | [11 empty] | Лист 2 , всего листов 2
Частичное воспроизведение протокола испытаний без письменного разрешения ООО «ИнжГео» ЗАПРЕЩАЕТСЯ | [11 empty] | Частичное воспроизведение протокола испытаний без письменного разрешения ООО «ИнжГео» ЗАПРЕЩАЕТСЯ
[5 empty] | второй график |  | первый график | [9 empty] | К Пуассона
dev50 | epsE50 | ind | devE0 | epsE0 | dev | eps | sigma |  | dev1 | eps1 | dev2 | eps2 | dev3 | eps3 |  | Глины
0.1293556 | 0.002341642 |  |  |  | 0 | 0 |  |  | 0 | 0 | 0 | 0 | 0 | 0 |  | < 0 | 0,20-0,30
ind |  |  |  |  | 0.07186424 | 0.0007805472 |  |  | 0.038463 | 0.0004177625 | 0.108463 | 0.0007528802 | 0.1406164 | 0.001046733 |  | 0-0,25 | 0,30-0,38
2 |  |  |  |  | 0.08279421 | 0.001466789 |  |  | 0.08256816 | 0.001494678 | 0.1115923 | 0.001291003 | 0.1435125 | 0.001460191 |  | 0,25< | 0,38-0,45
E0 |  |  |  |  | 0.1293556 | 0.002341642 |  |  | 0.08640518 | 0.002193774 | 0.113779 | 0.002192299 | 0.1462738 | 0.002190287 |  | Суглинки | 0,35-0,37
epsE0 | devE0 |  |  |  | 0.132668 | 0.002933578 |  |  | 0.09088255 | 0.002925032 | 0.1175023 | 0.002923066 | 0.1533664 | 0.002920382 |  | Пески и супеси | 0,30-0,35
0.0007805472 | 0.07186424 |  |  |  | 0.1350576 | 0.003666973 |  |  | 0.0948046 | 0.003656291 | 0.1223307 | 0.003653832 | 0.1572885 | 0.003650478
[5 empty] | 0.1312373 | 0.004400367 |  |  | 0.09787411 | 0.004387549 | 0.1243608 | 0.004384599 | 0.1633386 | 0.004380573
График E50 |  | График E |  |  | 0.1372102 | 0.005133762 |  |  | 0.1018939 | 0.005118807 | 0.1274894 | 0.005115365 | 0.1659152 | 0.005110669
eps | q | sigma |  |  | 0.1349793 | 0.005867157 |  |  | 0.1060667 | 0.005850065 | 0.1313131 | 0.005846132 | 0.1700166 | 0.005840764
Горизонтальная линия E50 |  | Касательная |  |  | 0.163548 | 0.006600551 |  |  | 0.1101954 | 0.006581323 | 0.1356285 | 0.006576898 | 0.1746412 | 0.00657086
0 |  | a | b |  | 0.1679192 | 0.007333946 |  |  | 0.1119826 | 0.007312581 | 0.1389324 | 0.007307665 | 0.1815874 | 0.007300956
|  |  | 0 |  | 0.1590961 | 0.00806734 |  |  | 0.1159313 | 0.008043839 | 0.1416212 | 0.008038431 | 0.1847536 | 0.008031051
Вертикальная линия E50 |  | p1 и p2 |  |  | 0.1650817 | 0.008800735 |  |  | 0.1199442 | 0.008775097 | 0.1442918 | 0.008769198 | 0.1890383 | 0.008761147
| 0 | 0 |  |  | 0.1808794 | 0.00953413 |  |  | 0.122124 | 0.009506355 | 0.1478408 | 0.009499964 | 0.1923398 | 0.009491242
[5 empty] | 0.1774921 | 0.01026752 |  |  | 0.1247736 | 0.01023761 | 0.1507648 | 0.01023073 | 0.1984565 | 0.01022134
Касательная линия E50 |  |  |  |  | 0.1699229 | 0.01100092 |  |  | 0.1276958 | 0.01096887 | 0.1540605 | 0.0109615 | 0.2024869 | 0.01095143
0 | 0 | Горизонтальная 1 |  |  | 0.1831751 | 0.01173431 |  |  | 0.1310933 | 0.01170013 | 0.1575245 | 0.01169226 | 0.2072293 | 0.01168153
[5 empty] | 0.2012516 | 0.01246771 |  |  | 0.1332689 | 0.01243139 | 0.1613534 | 0.01242303 | 0.2112821 | 0.01241162
Горизонтальная линия qкр |  |  |  |  | 0.1991557 | 0.0132011 |  |  | 0.1357255 | 0.01316265 | 0.1639441 | 0.0131538 | 0.2136438 | 0.01314172
Горизонтальная линия q |  | Горизонтальная 2 |  |  | 0.1918905 | 0.0139345 |  |  | 0.1374657 | 0.0138939 | 0.166793 | 0.01388456 | 0.2166128 | 0.01387182
0 |  | 0 |  |  | 0.1884591 | 0.01466789 |  |  | 0.1398924 | 0.01462516 | 0.1704969 | 0.01461533 | 0.2227874 | 0.01460191
[5 empty] | 0.1928645 | 0.01540129 |  |  | 0.1417085 | 0.01535642 | 0.1735524 | 0.0153461 | 0.225866 | 0.01533201
Вертикальная линия q |  |  |  |  | 0.20611 | 0.01613468 |  |  | 0.1427165 | 0.01608768 | 0.1755562 | 0.01607686 | 0.2284471 | 0.0160621
| 0 |  |  |  | 0.2141987 | 0.01686808 |  |  | 0.1454195 | 0.01681894 | 0.1780049 | 0.01680763 | 0.2312291 | 0.0167922
[5 empty] | 0.2141336 | 0.01760147 |  |  | 0.14622 | 0.01755019 | 0.1809952 | 0.0175384 | 0.2356103 | 0.01752229
[5 empty] | 0.2049179 | 0.01833486 |  |  | 0.147721 | 0.01828145 | 0.1837238 | 0.01826916 | 0.2384892 | 0.01825239
[5 empty] | 0.2245548 | 0.01906826 |  |  | 0.1495252 | 0.01901271 | 0.1860872 | 0.01899993 | 0.2418641 | 0.01898248
[5 empty] | 0.2090472 | 0.01980165 |  |  | 0.1512354 | 0.01974397 | 0.1890822 | 0.01973069 | 0.2444336 | 0.01971258
[5 empty] | 0.2193985 | 0.02053505 |  |  | 0.1526544 | 0.02047523 | 0.1919053 | 0.02046146 | 0.2459958 | 0.02044268
[5 empty] | 0.2156116 | 0.02126844 |  |  | 0.153285 | 0.02120649 | 0.1945534 | 0.02119223 | 0.2504494 | 0.02117277
[5 empty] | 0.2346897 | 0.02200184 |  |  | 0.1554299 | 0.02193774 | 0.1969229 | 0.02192299 | 0.2537926 | 0.02190287
[5 empty] | 0.239636 | 0.02273523 |  |  | 0.156992 | 0.022669 | 0.1989107 | 0.02265376 | 0.256224 | 0.02263296
[5 empty] | 0.2414535 | 0.02346863 |  |  | 0.157674 | 0.02340026 | 0.2006132 | 0.02338453 | 0.2570418 | 0.02336306
[5 empty] | 0.2381453 | 0.02420202 |  |  | 0.1580787 | 0.02413152 | 0.2024273 | 0.02411529 | 0.2586445 | 0.02409315
[5 empty] | 0.2367147 | 0.02493542 |  |  | 0.1581089 | 0.02486278 | 0.2060495 | 0.02484606 | 0.2619304 | 0.02482325
[5 empty] | 0.2321647 | 0.02566881 |  |  | 0.1604674 | 0.02559403 | 0.2070764 | 0.02557683 | 0.2639981 | 0.02555334
[5 empty] | 0.2494984 | 0.0264022 |  |  | 0.1603571 | 0.02632529 | 0.2095049 | 0.02630759 | 0.2667458 | 0.02628344
[5 empty] | 0.247719 | 0.0271356 |  |  | 0.1609805 | 0.02705655 | 0.2097314 | 0.02703836 | 0.2689721 | 0.02701354
[5 empty] | 0.2338295 | 0.02786899 |  |  | 0.1616407 | 0.02778781 | 0.2118527 | 0.02776913 | 0.2702753 | 0.02774363
[5 empty] | 0.2388332 | 0.02860239 |  |  | 0.1622403 | 0.02851907 | 0.2132654 | 0.02849989 | 0.2714537 | 0.02847373
[5 empty] | 0.2417331 | 0.02933578 |  |  | 0.1625821 | 0.02925032 | 0.2142662 | 0.02923066 | 0.2736059 | 0.02920382
[5 empty] | 0.2415323 | 0.03006918 |  |  | 0.1629689 | 0.02998158 | 0.2162518 | 0.02996143 | 0.2747301 | 0.02993392
[5 empty] | 0.248234 | 0.03080257 |  |  | 0.1638035 | 0.03071284 | 0.2184187 | 0.03069219 | 0.2739249 | 0.03066401
[5 empty] | 0.2348413 | 0.03153597 |  |  | 0.1640888 | 0.0314441 | 0.2181636 | 0.03142296 | 0.2768886 | 0.03139411
[5 empty] | 0.2403574 | 0.03226936 |  |  | 0.1636274 | 0.03217536 | 0.2197833 | 0.03215372 | 0.2775196 | 0.0321242
[5 empty] | 0.2527852 | 0.03300276 |  |  | 0.1633222 | 0.03290662 | 0.2193743 | 0.03288449 | 0.2770163 | 0.0328543
[5 empty] | 0.237128 | 0.03373615 |  |  | 0.1638759 | 0.03363787 | 0.2199333 | 0.03361526 | 0.2792771 | 0.0335844
[5 empty] | 0.2353889 | 0.03446955 |  |  | 0.1647914 | 0.03436913 | 0.220957 | 0.03434602 | 0.2788005 | 0.03431449
[5 empty] | 0.255571 | 0.03520294 |  |  | 0.1649714 | 0.03510039 | 0.222842 | 0.03507679 | 0.2787847 | 0.03504459
[5 empty] | 0.2587113 | 0.03593633 |  |  | 0.1651363 | 0.03583165 | 0.2231845 | 0.03580756 | 0.2812328 | 0.03577468
[5 empty] | 0.2587113 | 0.03666973 |  |  | 0.1636361 | 0.03656291 | 0.2215826 | 0.03653832 | 0.2808297 | 0.03650478
[5 empty] | 0.2556443 | 0.03740312 |  |  | 0.1636944 | 0.03729416 | 0.2212264 | 0.03726909 | 0.2809634 | 0.03723487
[5 empty] | 0.2334526 | 0.03813652 |  |  | 0.1649463 | 0.03802542 | 0.22101 | 0.03799986 | 0.2800843 | 0.03796497
[5 empty] | 0.2561418 | 0.03886991 |  |  | 0.1635963 | 0.03875668 | 0.2223406 | 0.03873062 | 0.2779005 | 0.03869506
[5 empty] | 0.2397179 | 0.03960331 |  |  | 0.1636492 | 0.03948794 | 0.2202257 | 0.03946139 | 0.2778221 | 0.03942516
[5 empty] | 0.2481867 | 0.0403367 |  |  | 0.1624101 | 0.0402192 | 0.2192727 | 0.04019216 | 0.276959 | 0.04015526
[5 empty] | 0.2325539 | 0.0410701 |  |  | 0.162284 | 0.04095045 | 0.2200891 | 0.04092292 | 0.2753212 | 0.04088535
[5 empty] | 0.2558254 | 0.04180349 |  |  | 0.1620757 | 0.04168171 | 0.2182823 | 0.04165369 | 0.2765187 | 0.04161545
[5 empty] | 0.242007 | 0.04253689 |  |  | 0.1611903 | 0.04241297 | 0.2179599 | 0.04238446 | 0.2724615 | 0.04234554
[5 empty] | 0.2441046 | 0.04327028 |  |  | 0.1606328 | 0.04314423 | 0.2160293 | 0.04311522 | 0.2732595 | 0.04307564
[5 empty] | 0.2391239 | 0.04400367 |  |  | 0.1590082 | 0.04387549 | 0.2145979 | 0.04384599 | 0.2700227 | 0.04380573
[5 empty] | 0.2490708 | 0.04473707 |  |  | 0.1591213 | 0.04460675 | 0.2127732 | 0.04457675 | 0.2698611 | 0.04453583
[5 empty] | 0.2499511 | 0.04547046 |  |  | 0.1578773 | 0.045338 | 0.2123627 | 0.04530752 | 0.2662847 | 0.04526592
[5 empty] | 0.2287707 | 0.04620386 |  |  | 0.156181 | 0.04606926 | 0.2099738 | 0.04603829 | 0.2656034 | 0.04599602
[5 empty] | 0.2245353 | 0.04693725 |  |  | 0.1552375 | 0.04680052 | 0.2084141 | 0.04676905 | 0.2638272 | 0.04672612
[5 empty] | 0.2382507 | 0.04767065 |  |  | 0.1551518 | 0.04753178 | 0.2078908 | 0.04749982 | 0.2595661 | 0.04745621
[5 empty] | 0.2209228 | 0.04840404 |  |  | 0.1542287 | 0.04826304 | 0.2063117 | 0.04823059 | 0.25883 | 0.04818631
[5 empty] | 0.2265575 | 0.04913744 |  |  | 0.1516733 | 0.04899429 | 0.205384 | 0.04896135 | 0.255529 | 0.0489164
[5 empty] | 0.2421605 | 0.04987083 |  |  | 0.1510906 | 0.04972555 | 0.2033152 | 0.04969212 | 0.253273 | 0.0496465
[5 empty] | 0.2247376 | 0.05060423 |  |  | 0.1505856 | 0.05045681 | 0.2012129 | 0.05042289 | 0.252572 | 0.05037659
[5 empty] | 0.2272947 | 0.05133762 |  |  | 0.1496631 | 0.05118807 | 0.1988845 | 0.05115365 | 0.247936 | 0.05110669
[5 empty] | 0.2218376 | 0.05207102 |  |  | 0.1470283 | 0.05191933 | 0.1970374 | 0.05188442 | 0.2472749 | 0.05183678
[5 empty] | 0.2243721 | 0.05280441 |  |  | 0.146486 | 0.05265058 | 0.1962791 | 0.05261519 | 0.2434987 | 0.05256688
[5 empty] | 0.211904 | 0.0535378 |  |  | 0.1454413 | 0.05338184 | 0.1941171 | 0.05334595 | 0.2422174 | 0.05329698
[5 empty] | 0.2324392 | 0.0542712 |  |  | 0.1431992 | 0.0541131 | 0.1926588 | 0.05407672 | 0.238241 | 0.05402707
[5 empty] | 0.2209835 | 0.05500459 |  |  | 0.1420645 | 0.05484436 | 0.1895117 | 0.05480749 | 0.2375794 | 0.05475717
[5 empty] | 0.2105427 | 0.05573799 |  |  | 0.1413423 | 0.05557562 | 0.1884832 | 0.05553825 | 0.2333426 | 0.05548726
[5 empty] | 0.2161226 | 0.05647138 |  |  | 0.1402376 | 0.05630687 | 0.1871809 | 0.05626902 | 0.2330406 | 0.05621736
[5 empty] | 0.2137291 | 0.05720478 |  |  | 0.1398553 | 0.05703813 | 0.1838122 | 0.05699979 | 0.2284834 | 0.05694745
[5 empty] | 0.2033679 | 0.05793817 |  |  | 0.1375005 | 0.05776939 | 0.1820845 | 0.05773055 | 0.2273809 | 0.05767755
[5 empty] | 0.2100449 | 0.05867157 |  |  | 0.1369781 | 0.05850065 | 0.1818053 | 0.05846132 | 0.2236431 | 0.05840764
[5 empty] | 0.2167659 | 0.05940496 |  |  | 0.135593 | 0.05923191 | 0.179982 | 0.05919208 | 0.22288 | 0.05913774
[5 empty] | 0.2225367 | 0.06013836 |  |  | 0.1351503 | 0.05996317 | 0.1768223 | 0.05992285 | 0.2212016 | 0.05986784
[5 empty] | 0.2083632 | 0.06087175 |  |  | 0.1334549 | 0.06069442 | 0.1767334 | 0.06065362 | 0.2185178 | 0.06059793
[5 empty] | 0.2202512 | 0.06160514 |  |  | 0.1319118 | 0.06142568 | 0.1737229 | 0.06138438 | 0.2162387 | 0.06132803
[5 empty] | 0.2072064 | 0.06233854 |  |  | 0.131826 | 0.06215694 | 0.1730982 | 0.06211515 | 0.2141741 | 0.06205812
[5 empty] | 0.2022348 | 0.06307193 |  |  | 0.1304025 | 0.0628882 | 0.1717667 | 0.06284592 | 0.2126341 | 0.06278822
[5 empty] | 0.2133421 | 0.06380533 |  |  | 0.1294462 | 0.06361946 | 0.1702361 | 0.06357668 | 0.2109287 | 0.06351831
[5 empty] | 0.2085224 | 0.06453872 |  |  | 0.1299525 | 0.06435071 | 0.1692988 | 0.06430745 | 0.210248 | 0.06424841
[5 empty] | 0.2037031 | 0.06527212 |  |  | 0.1284596 | 0.06508197 | 0.1689627 | 0.06503822 | 0.210169 | 0.0649785
[5 empty] | 0.2158721 | 0.06600551 |  |  | 0.128357 | 0.06581323 | 0.168212 | 0.06576898 | 0.2089707 | 0.0657086
[5 empty] | 0.197031 | 0.06673891 |  |  | 0.1281459 | 0.06654449 | 0.1659486 | 0.06649975 | 0.2063556 | 0.0664387
[5 empty] | 0.1931814 | 0.0674723 |  |  | 0.1269276 | 0.06727575 | 0.1649746 | 0.06723052 | 0.2057266 | 0.06716879
[5 empty] | 0.2113248 | 0.0682057 |  |  | 0.1258036 | 0.068007 | 0.164992 | 0.06796128 | 0.2021861 | 0.06789889
[5 empty] | 0.1874629 | 0.06893909 |  |  | 0.125175 | 0.06873826 | 0.1636027 | 0.06869205 | 0.2026368 | 0.06862898
[5 empty] | 0.1945971 | 0.06967249 |  |  | 0.1249434 | 0.06946952 | 0.1615088 | 0.06942282 | 0.2015815 | 0.06935908
[5 empty] | 0.2027291 | 0.07040588 |  |  | 0.1245099 | 0.07020078 | 0.1622121 | 0.07015358 | 0.2001226 | 0.07008917
[5 empty] | 0.2058605 | 0.07113927 |  |  | 0.1229759 | 0.07093204 | 0.1611148 | 0.07088435 | 0.1965628 | 0.07081927
[5 empty] | 0.1969928 | 0.07187267 |  |  | 0.1226428 | 0.0716633 | 0.1604188 | 0.07161511 | 0.1955048 | 0.07154936
[5 empty] | 0.2021276 | 0.07260606 |  |  | 0.1214119 | 0.07239455 | 0.157126 | 0.07234588 | 0.1950512 | 0.07227946
[5 empty] | 0.1882665 | 0.07333946 |  |  | 0.1210844 | 0.07312581 | 0.1576385 | 0.07307665 | 0.1926047 | 0.07300956
[5 empty] | 0.1814111 | 0.07407285 |  |  | 0.1193618 | 0.07385707 | 0.1553583 | 0.07380741 | 0.1916678 | 0.07373965
[5 empty] | 0.2035629 | 0.07480625 |  |  | 0.1191453 | 0.07458833 | 0.1543873 | 0.07453818 | 0.1912433 | 0.07446975
[5 empty] | 0.2017235 | 0.07553964 |  |  | 0.1184363 | 0.07531959 | 0.1546275 | 0.07526895 | 0.1891337 | 0.07519984
[5 empty] | 0.1838945 | 0.07627304 |  |  | 0.1180362 | 0.07605084 | 0.152781 | 0.07599971 | 0.1867416 | 0.07592994
[5 empty] | 0.1990775 | 0.07700643 |  |  | 0.1170461 | 0.0767821 | 0.1519496 | 0.07673048 | 0.1861698 | 0.07666003
[5 empty] | 0.180274 | 0.07773983 |  |  | 0.1158676 | 0.07751336 | 0.1510355 | 0.07746125 | 0.1837209 | 0.07739013
[5 empty] | 0.1914856 | 0.07847322 |  |  | 0.1154018 | 0.07824462 | 0.1507405 | 0.07819201 | 0.1832974 | 0.07812022
[5 empty] | 0.194714 | 0.07920661 |  |  | 0.1155502 | 0.07897588 | 0.1494666 | 0.07892278 | 0.1813021 | 0.07885032
[5 empty] | 0.1809606 | 0.07994001 |  |  | 0.114414 | 0.07970713 | 0.1481159 | 0.07965355 | 0.1805375 | 0.07958042
[5 empty] | 0.1992271 | 0.0806734 |  |  | 0.1136947 | 0.08043839 | 0.1472904 | 0.08038431 | 0.1806063 | 0.08031051
[5 empty] | 0.174515 | 0.0814068 |  |  | 0.1131934 | 0.08116965 | 0.1464919 | 0.08111508 | 0.1798111 | 0.08104061
[5 empty] | 0.190826 | 0.08214019 |  |  | 0.1128116 | 0.08190091 | 0.1452226 | 0.08184585 | 0.1783547 | 0.0817707
[5 empty] | 0.1851615 | 0.08287359 |  |  | 0.1116505 | 0.08263217 | 0.1443843 | 0.08257661 | 0.1761395 | 0.0825008
[5 empty] | 0.1945232 | 0.08360698 |  |  | 0.1111115 | 0.08336343 | 0.1426792 | 0.08330738 | 0.1752682 | 0.08323089
[5 empty] | 0.1939126 | 0.08434038 |  |  | 0.110896 | 0.08409468 | 0.1435091 | 0.08403814 | 0.1747435 | 0.08396099
[5 empty] | 0.1853314 | 0.08507377 |  |  | 0.1101052 | 0.08482594 | 0.1425761 | 0.08476891 | 0.1742681 | 0.08469108
[5 empty] | 0.169781 | 0.08580717 |  |  | 0.1096406 | 0.0855572 | 0.1415821 | 0.08549968 | 0.1730445 | 0.08542118
[5 empty] | 0.1872632 | 0.08654056 |  |  | 0.1100033 | 0.08628846 | 0.1408291 | 0.08623044 | 0.1713753 | 0.08615128
[5 empty] | 0.1697794 | 0.08727395 |  |  | 0.1097948 | 0.08701972 | 0.1393192 | 0.08696121 | 0.1719633 | 0.08688137
[5 empty] | 0.1853312 | 0.08800735 |  |  | 0.1086163 | 0.08775097 | 0.1404542 | 0.08769198 | 0.170311 | 0.08761147
[5 empty] | 0.1809202 | 0.08874074 |  |  | 0.1083693 | 0.08848223 | 0.1379362 | 0.08842274 | 0.1699211 | 0.08834156
[5 empty] | 0.192548 | 0.08947414 |  |  | 0.1081549 | 0.08921349 | 0.1377673 | 0.08915351 | 0.1683963 | 0.08907166
[5 empty] | 0.1802162 | 0.09020753 |  |  | 0.1073747 | 0.08994475 | 0.1389492 | 0.08988428 | 0.1672391 | 0.08980175
[5 empty] | 0.1899263 | 0.09094093 |  |  | 0.1077298 | 0.09067601 | 0.1368842 | 0.09061504 | 0.1671521 | 0.09053185
[5 empty] | 0.1826799 | 0.09167432 |  |  | 0.1077216 | 0.09140726 | 0.136874 | 0.09134581 | 0.1671382 | 0.09126194
[5 empty] | 0.1824786 | 0.09240772 |  |  | 0.1073515 | 0.09213852 | 0.1369208 | 0.09207658 | 0.1656997 | 0.09199204
[5 empty] | 0.186324 | 0.09314111 |  |  | 0.1068208 | 0.09286978 | 0.1369265 | 0.09280734 | 0.1666395 | 0.09272214
[5 empty] | 0.1882176 | 0.09387451 |  |  | 0.1071307 | 0.09360104 | 0.1368931 | 0.09353811 | 0.1667602 | 0.09345223
[5 empty] | 0.1771611 | 0.0946079 |  |  | 0.1065827 | 0.0943323 | 0.1360226 | 0.09426888 | 0.1665642 | 0.09418233
[5 empty] | 0.1661544 | 0.0953413 |  |  | 0.1071768 | 0.09506355 | 0.1359149 | 0.09499964 | 0.1668521 | 0.09491242
[5 empty] | 0.1821844 | 0.09607469 |  |  | 0.106802 | 0.09579481 | 0.1367533 | 0.09573041 | 0.1650018 | 0.09564252
[5 empty] | 0.1682467 | 0.09680808 |  |  | 0.1066545 | 0.09652607 | 0.1367324 | 0.09646117 | 0.1660057 | 0.09637261
[5 empty] | 0.1673401 | 0.09754148 |  |  | 0.1078334 | 0.09725733 | 0.1365508 | 0.09719194 | 0.166462 | 0.09710271
[5 empty] | 0.1794636 | 0.09827487 |  |  | 0.1073376 | 0.09798859 | 0.137207 | 0.09792271 | 0.1674687 | 0.0978328
[5 empty] | 0.1816158 | 0.09900827 |  |  | 0.1081663 | 0.09871985 | 0.1371995 | 0.09865347 | 0.1663238 | 0.0985629
[5 empty] | 0.1767957 | 0.09974166 |  |  | 0.1080183 | 0.0994511 | 0.136827 | 0.09938424 | 0.1660255 | 0.099293
[5 empty] | 0.1710022 | 0.1004751 |  |  | 0.1080928 | 0.1001824 | 0.138188 | 0.100115 | 0.1676718 | 0.1000231
[5 empty] | 0.182234 | 0.1012085 |  |  | 0.1083887 | 0.1009136 | 0.1371809 | 0.1008458 | 0.1687607 | 0.1007532
[5 empty] | 0.1854901 | 0.1019418 |  |  | 0.1077052 | 0.1016449 | 0.1376044 | 0.1015765 | 0.1673903 | 0.1014833
[5 empty] | 0.1847692 | 0.1026752 |  |  | 0.1086411 | 0.1023761 | 0.139457 | 0.1023073 | 0.1701587 | 0.1022134
[5 empty] | 0.1850702 | 0.1034086 |  |  | 0.1089956 | 0.1031074 | 0.1383372 | 0.1030381 | 0.169564 | 0.1029435
[5 empty] | 0.173392 | 0.104142 |  |  | 0.1098676 | 0.1038387 | 0.1395436 | 0.1037688 | 0.1710041 | 0.1036736
[5 empty] | 0.1777334 | 0.1048754 |  |  | 0.1094563 | 0.1045699 | 0.1391748 | 0.1044996 | 0.1700772 | 0.1044037
[5 empty] | 0.1850933 | 0.1056088 |  |  | 0.1093605 | 0.1053012 | 0.1400292 | 0.1052304 | 0.1700814 | 0.1051338
[5 empty] | 0.1754705 | 0.1063422 |  |  | 0.1108793 | 0.1060324 | 0.1415054 | 0.1059611 | 0.1730146 | 0.1058639
[5 empty] | 0.1898638 | 0.1070756 |  |  | 0.1108119 | 0.1067637 | 0.1424021 | 0.1066919 | 0.172175 | 0.106594
[5 empty] | 0.1902721 | 0.107809 |  |  | 0.110857 | 0.1074949 | 0.1416176 | 0.1074227 | 0.1721607 | 0.107324
[5 empty] | 0.1776943 | 0.1085424 |  |  | 0.1114139 | 0.1082262 | 0.1432506 | 0.1081534 | 0.1727696 | 0.1080541
[5 empty] | 0.1801292 | 0.1092758 |  |  | 0.1113815 | 0.1089575 | 0.1421996 | 0.1088842 | 0.1733998 | 0.1087842
[5 empty] | 0.1805756 | 0.1100092 |  |  | 0.1123588 | 0.1096887 | 0.1431632 | 0.109615 | 0.1756495 | 0.1095143
[5 empty] | 0.1910324 | 0.1107426 |  |  | 0.111645 | 0.11042 | 0.1434398 | 0.1103457 | 0.1756166 | 0.1102444
[5 empty] | 0.1964985 | 0.111476 |  |  | 0.1120389 | 0.1111512 | 0.1446281 | 0.1110765 | 0.1774992 | 0.1109745
[5 empty] | 0.1899726 | 0.1122094 |  |  | 0.1122396 | 0.1118825 | 0.1446266 | 0.1118073 | 0.1767955 | 0.1117046
[5 empty] | 0.1924537 | 0.1129428 |  |  | 0.1129461 | 0.1126137 | 0.1465339 | 0.112538 | 0.1789034 | 0.1124347
[5 empty] | 0.1749406 | 0.1136762 |  |  | 0.1133575 | 0.113345 | 0.1472484 | 0.1132688 | 0.179321 | 0.1131648
[5 empty] | 0.1914321 | 0.1144096 |  |  | 0.1138728 | 0.1140763 | 0.1467688 | 0.1139996 | 0.1791465 | 0.1138949
[5 empty] | 0.192927 | 0.1151429 |  |  | 0.114991 | 0.1148075 | 0.1474935 | 0.1147303 | 0.1813777 | 0.114625
[5 empty] | 0.1814243 | 0.1158763 |  |  | 0.1154112 | 0.1155388 | 0.1496212 | 0.1154611 | 0.1826129 | 0.1153551
[5 empty] | 0.1939228 | 0.1166097 |  |  | 0.1156323 | 0.11627 | 0.1499503 | 0.1161919 | 0.1826501 | 0.1160852
[5 empty] | 0.1954213 | 0.1173431 |  |  | 0.1154533 | 0.1170013 | 0.1504795 | 0.1169226 | 0.1822873 | 0.1168153
[5 empty] | 0.2019296 | 0.1180765 |  |  | 0.1169829 | 0.1177326 | 0.1512214 | 0.1176534 | 0.1846403 | 0.1175454
[5 empty] | 0.1934701 | 0.1188099 |  |  | 0.1162396 | 0.1184638 | 0.150404 | 0.1183842 | 0.183947 | 0.1182755
[5 empty] | 0.1810437 | 0.1195433 |  |  | 0.117124 | 0.1191951 | 0.1513284 | 0.1191149 | 0.185109 | 0.1190056
[5 empty] | 0.1896504 | 0.1202767 |  |  | 0.1175363 | 0.1199263 | 0.1516947 | 0.1198457 | 0.1880266 | 0.1197357
[5 empty] | 0.2032904 | 0.1210101 |  |  | 0.1181766 | 0.1206576 | 0.1536031 | 0.1205765 | 0.1886999 | 0.1204658
[5 empty] | 0.1929639 | 0.1217435 |  |  | 0.1193451 | 0.1213888 | 0.1534537 | 0.1213072 | 0.1894292 | 0.1211959
[5 empty] | 0.1816709 | 0.1224769 |  |  | 0.1202418 | 0.1221201 | 0.1541467 | 0.122038 | 0.1916148 | 0.121926
[5 empty] | 0.1994116 | 0.1232103 |  |  | 0.1199669 | 0.1228514 | 0.1566823 | 0.1227688 | 0.1933569 | 0.1226561
[5 empty] | 0.1981862 | 0.1239437 |  |  | 0.1216205 | 0.1235826 | 0.1573605 | 0.1234995 | 0.1942558 | 0.1233861
[5 empty] | 0.1899948 | 0.1246771 |  |  | 0.1209028 | 0.1243139 | 0.1576817 | 0.1242303 | 0.1948117 | 0.1241162
[5 empty] | 0.1938374 | 0.1254105 |  |  | 0.1216138 | 0.1250451 | 0.1598459 | 0.1249611 | 0.1950249 | 0.1248463
[5 empty] | 0.2027144 | 0.1261439 |  |  | 0.1236536 | 0.1257764 | 0.1605533 | 0.1256918 | 0.1967956 | 0.1255764
[5 empty] | 0.1906256 | 0.1268773 |  |  | 0.1244225 | 0.1265077 | 0.160604 | 0.1264226 | 0.198424 | 0.1263065
[5 empty] | 0.1995714 | 0.1276107 |  |  | 0.1240205 | 0.1272389 | 0.1634984 | 0.1271534 | 0.1997105 | 0.1270366
[5 empty] | 0.1965519 | 0.1283441 |  |  | 0.1251478 | 0.1279702 | 0.1631364 | 0.1278841 | 0.2024553 | 0.1277667
[5 empty] | 0.2105671 | 0.1290774 |  |  | 0.1255045 | 0.1287014 | 0.1649183 | 0.1286149 | 0.2053585 | 0.1284968
[5 empty] | 0.2076173 | 0.1298108 |  |  | 0.1262906 | 0.1294327 | 0.1666442 | 0.1293457 | 0.2052206 | 0.1292269
[5 empty] | 0.2147024 | 0.1305442 |  |  | 0.1273064 | 0.1301639 | 0.1688143 | 0.1300764 | 0.2064416 | 0.129957
[5 empty] | 0.2018228 | 0.1312776 |  |  | 0.128752 | 0.1308952 | 0.1685288 | 0.1308072 | 0.209822 | 0.1306871
[5 empty] | 0.2089785 | 0.132011 |  |  | 0.1305274 | 0.1316265 | 0.1695878 | 0.131538 | 0.2108618 | 0.1314172
[5 empty] | 0.2051697 | 0.1327444 |  |  | 0.1310329 | 0.1323577 | 0.1719916 | 0.1322687 | 0.2138614 | 0.1321473
[5 empty] | 0.2004417 | 0.1334778 |  |  | 0.1326063 | 0.133089 | 0.1742982 | 0.1329995 | 0.216094 | 0.1328774
[5 empty] | 0.2148297 | 0.1342112 |  |  | 0.133078 | 0.1338202 | 0.1746509 | 0.1337303 | 0.2166227 | 0.1336075
[5 empty] | 0.2233287 | 0.1349446 |  |  | 0.1341436 | 0.1345515 | 0.1778434 | 0.134461 | 0.220939 | 0.1343376
[5 empty] | 0.2039337 | 0.135678 |  |  | 0.135799 | 0.1352828 | 0.1802694 | 0.1351918 | 0.2234343 | 0.1350677
[5 empty] | 0.2256397 | 0.1364114 |  |  | 0.1374398 | 0.136014 | 0.1809225 | 0.1359226 | 0.2261003 | 0.1357978
[5 empty] | 0.2264416 | 0.1371448 |  |  | 0.1381618 | 0.1367453 | 0.1847964 | 0.1366533 | 0.2303283 | 0.1365279
[5 empty] | 0.2123344 | 0.1378782 |  |  | 0.1399608 | 0.1374765 | 0.1869849 | 0.1373841 | 0.2308098 | 0.137258
[5 empty] | 0.2263132 | 0.1386116 |  |  | 0.1419324 | 0.1382078 | 0.1887815 | 0.1381149 | 0.2340365 | 0.1379881
[5 empty] | 0.2163728 | 0.139345 |  |  | 0.1435725 | 0.138939 | 0.1910801 | 0.1388456 | 0.2392997 | 0.1387182
[5 empty] | 0.2155083 | 0.1400784 |  |  | 0.1461768 | 0.1396703 | 0.1933742 | 0.1395764 | 0.2432909 | 0.1394483
[5 empty] | 0.2157146 | 0.1408118 |  |  | 0.147241 | 0.1404016 | 0.1957576 | 0.1403072 | 0.2468017 | 0.1401783
[5 empty] | 0.2179868 | 0.1415452 |  |  | 0.1501608 | 0.1411328 | 0.198824 | 0.1410379 | 0.2512235 | 0.1409084
[5 empty] | 0.2223198 | 0.1422785 |  |  | 0.1516321 | 0.1418641 | 0.202367 | 0.1417687 | 0.2541479 | 0.1416385
[5 empty] | 0.2267086 | 0.1430119 |  |  | 0.1525506 | 0.1425953 | 0.2058803 | 0.1424995 | 0.2574663 | 0.1423686
[5 empty] | 0.2481481 | 0.1437453 |  |  | 0.1554119 | 0.1433266 | 0.2085576 | 0.1432302 | 0.2630702 | 0.1430987
[5 empty] | 0.2286334 | 0.1444787 |  |  | 0.1571119 | 0.1440578 | 0.2115927 | 0.143961 | 0.2658512 | 0.1438288
[5 empty] | 0.2531595 | 0.1452121 |  |  | 0.1604463 | 0.1447891 | 0.2161791 | 0.1446918 | 0.2719007 | 0.1445589
[5 empty] | 0.2527212 | 0.1459455 |  |  | 0.1610109 | 0.1455204 | 0.2175105 | 0.1454225 | 0.2755102 | 0.145289