## 1
Общество с ограниченной ответственностью "Инженерная геология" (ООО "ИнжГео") | [11 empty] | Общество с ограниченной ответственностью "Инженерная геология" (ООО "ИнжГео")
Юр. адрес: 117279, г. Москва, ул. Миклухо-Маклая, 36 а, этаж 5, пом. XXIII к. 76-84 | [11 empty] | Юр. адрес: 117279, г. Москва, ул. Миклухо-Маклая, 36 а, этаж 5, пом. XXIII к. 76-84 | [8 empty] | нагр |  |  | X0 | Y0 | R |  | нагр |  |  |  | X0 | Y0 | R | нагр |  |  |  | X0 | Y0 | R |  | нагр |  |  |  | X0 | Y0 | R
Телефон/факс +7 (495) 132-30-00, Адрес электронной почты inbox@inj-geo.ru | [11 empty] | Телефон/факс +7 (495) 132-30-00, Адрес электронной почты inbox@inj-geo.ru | [12 empty] | 0 | [7 empty] | 0 | [6 empty] | 0 | [7 empty] | 0
[21 empty] | девиатор | [6 empty] | девиатор | [6 empty] | девиатор | [7 empty] | девиатор
Испытательная лаборатория ООО «ИнжГео» | [11 empty] | Испытательная лаборатория ООО «ИнжГео» | [8 empty] | x0 | Угол | X | Y |  |  |  | x0 |  | Угол | X | Y |  |  | x0 |  | Угол | X | Y |  |  |  | x0 |  | Угол | X | Y
Адрес места осуществления деятельности лаборатории: г. Москва, просп. Вернадского, д. 51, стр. 1 | [11 empty] | Адрес места осуществления деятельности лаборатории: г. Москва, просп. Вернадского, д. 51, стр. 1 | [9 empty] | 0 | [7 empty] | 0 | [6 empty] | 0 | [7 empty] | 0
Телефон +7(910)4557682, E-mail: slg85@mail.ru | [11 empty] | Телефон +7(910)4557682, E-mail: slg85@mail.ru | [9 empty] | 5 | [7 empty] | 5 | [6 empty] | 5 | [7 empty] | 5
[22 empty] | 10 | [7 empty] | 10 | [6 empty] | 10 | [7 empty] | 10
[12 empty] | Протокол испытаний № 13-63/272 от 28-07-2023 | [9 empty] | 15 | [7 empty] | 15 | [6 empty] | 15 | [7 empty] | 15
[22 empty] | 20 | [7 empty] | 20 | [6 empty] | 20 | [7 empty] | 20
[12 empty] | Наименование и адрес заказчика: Переход трубопровода через р. Енисей | [9 empty] | 25 | [7 empty] | 25 | [6 empty] | 25 | [7 empty] | 25
[12 empty] | Наименование объекта: ООО Регионстрой | [9 empty] | 30 | [7 empty] | 30 | [6 empty] | 30 | [7 empty] | 30
Наименование используемого метода/методики: ГОСТ 12248.4-2020 | [11 empty] | Наименование используемого метода/методики: ГОСТ 12248.3-2020 | [9 empty] | 35 | [7 empty] | 35 | [6 empty] | 35 | [7 empty] | 35
Условия проведения испытания: температура окружающей среды (18 - 25)0С, влажность воздуха (40 - 75)% | [11 empty] | Условия проведения испытания: температура окружающей среды (18 - 25)0С, влажность воздуха (40 - 75)% | [9 empty] | 40 | [7 empty] | 40 | [6 empty] | 40 | [7 empty] | 40
[12 empty] | Дата получение объекта подлежащего испытаниям: 01-07-2023 | [9 empty] | 45 | [7 empty] | 45 | [6 empty] | 45 | [7 empty] | 45
[12 empty] | Дата испытания: 25.10.2022-19.11.2272 | [9 empty] | 50 | [7 empty] | 50 | [6 empty] | 50 | [7 empty] | 50
[22 empty] | 55 | [7 empty] | 55 | [6 empty] | 55 | [7 empty] | 55
Испытание грунтов методом трехосного сжатия | [11 empty] | Испытание грунтов методом трехосного сжатия | [9 empty] | 60 | [7 empty] | 60 | [6 empty] | 60 | [7 empty] | 60
[22 empty] | 65 | [7 empty] | 65 | [6 empty] | 65 | [7 empty] | 65
Лабораторный номер: | [6 empty] | We, д.е. = |  |  |  |  | Лабораторный номер: |  | 1307 |  |  |  | We, д.е. = | 0.59605286 |  |  | 70 | [7 empty] | 70 | [6 empty] | 70 | [7 empty] | 70
Номер скважины: | [6 empty] | ρ, г/см3 = |  |  |  |  | Номер скважины: |  | BH-154 |  |  |  | ρ, г/см3 = | 1.56 |  |  | 75 | [7 empty] | 75 | [6 empty] | 75 | [7 empty] | 75
Глубина отбора, м: | [6 empty] | ρs, г/см3 = |  |  |  |  | Глубина отбора, м: |  | 0.8 |  |  |  | ρs, г/см3 = | 2.73 |  |  | 80 | [7 empty] | 80 | [6 empty] | 80 | [7 empty] | 80
Наименование грунта: | [6 empty] | e, д.е. = |  |  |  |  | Наименование грунта: |  | Суглинок, после оттаивания текучий, легкий пылеватый |  |  |  | e, д.е. = | 1.793092505 |  |  | 85 | [7 empty] | 85 | [6 empty] | 85 | [7 empty] | 85
Схема проведения опыта: | [6 empty] | IL, д.е. = |  |  |  |  | Схема проведения опыта: |  | КД |  |  |  | IL, д.е. = | 3.59 |  |  | 90 | [7 empty] | 90 | [6 empty] | 90 | [7 empty] | 90
[22 empty] | 95 | [7 empty] | 95 | [6 empty] | 95 | [7 empty] | 95
[22 empty] | 100 | [7 empty] | 100 | [6 empty] | 100 | [7 empty] | 100
Результаты испытаний | [11 empty] | Результаты испытаний | [9 empty] | 105 | [7 empty] | 105 | [6 empty] | 105 | [7 empty] | 105
[22 empty] | 110 | [7 empty] | 110 | [6 empty] | 110 | [7 empty] | 110
[22 empty] | 115 | [7 empty] | 115 | [6 empty] | 115 | [7 empty] | 115
[22 empty] | 120 | [7 empty] | 120 | [6 empty] | 120 | [7 empty] | 120
[22 empty] | 125 | [7 empty] | 125 | [6 empty] | 125 | [7 empty] | 125
[22 empty] | 130 | [7 empty] | 130 | [6 empty] | 130 | [7 empty] | 130
[22 empty] | 135 | [7 empty] | 135 | [6 empty] | 135 | [7 empty] | 135
[22 empty] | 140 | [7 empty] | 140 | [6 empty] | 140 | [7 empty] | 140
[22 empty] | 145 | [7 empty] | 145 | [6 empty] | 145 | [7 empty] | 145
[22 empty] | 150 | [7 empty] | 150 | [6 empty] | 150 | [7 empty] | 150
[22 empty] | 155 | [7 empty] | 155 | [6 empty] | 155 | [7 empty] | 155
[22 empty] | 160 | [7 empty] | 160 | [6 empty] | 160 | [7 empty] | 160
[22 empty] | 165 | [7 empty] | 165 | [6 empty] | 165 | [7 empty] | 165
[22 empty] | 170 | [7 empty] | 170 | [6 empty] | 170 | [7 empty] | 170
[22 empty] | 175 | [7 empty] | 175 | [6 empty] | 175 | [7 empty] | 175
[22 empty] | 180 | [7 empty] | 180 | [6 empty] | 180 | [7 empty] | 180
[13 empty] | Давление в камере, Мпа σ3 | Вертикальная нагрузка, Мпа σ1 | Поровое давление, Мпа u
| K0, д.е. | 0.8608269 |  |  |  |  | Коэфф. Точки | [5 empty] | 0.05 | 0.07537032 | [5 empty] | 1 | [6 empty] | σ3,кПа | σ1,кПа | u, кПа |  |  |  | 4
| q_zg, МПа | 0.04304134 | [10 empty] | 0.15 | 0.2077051 | [27 empty] | δ3, Мпа | δ1-δ3, МПа | δ1, МПа | δ1, КПа
|  |  | Модуль деформации, МПа: | [9 empty] | 0.25 | 0.3400398 | [21 empty] | С, МПа:
|  |  | Е0= |  | Точки модуля (полное напр.), МПа |  |  |  | 0.04304134 | 0.06886615 | [25 empty] | φ, град:
|  |  | E50 = |  | qf (полное напр.), МПа |  |  |  | 0.06355802 | [26 empty] | E, Мпа
|  |  | Коэф. Поперечной деформации, ϑ = | [9 empty] | Эффективные значения угла внутреннего трения и удельного сцепления ϕ', С' | [13 empty] | x | 0
[13 empty] | ϕ', град. = | 8 | [12 empty] | y |  |  |  | С, кПа | φ,°
[13 empty] | С', МПа = | 0.004
| Исполнитель: | [6 empty] | Морозов Д.С. |  |  |  |  | Исполнитель: |  |  |  |  | Морозов Д.С.
| Начальник исп. лаборатории: | [6 empty] | Семиколенова Л.Г. |  |  |  |  | Начальник исп. лаборатории: |  |  |  |  | Семиколенова Л.Г.
Лист 1 , всего листов 2 | [11 empty] | Лист 2 , всего листов 2
Частичное воспроизведение протокола испытаний без письменного разрешения ООО «ИнжГео» ЗАПРЕЩАЕТСЯ | [11 empty] | Частичное воспроизведение протокола испытаний без письменного разрешения ООО «ИнжГео» ЗАПРЕЩАЕТСЯ
[5 empty] | второй график |  | первый график | [9 empty] | К Пуассона
dev50 | epsE50 | ind | devE0 | epsE0 | dev | eps | sigma |  | dev1 | eps1 | dev2 | eps2 | dev3 | eps3 |  | Глины
0.01355802 | 0.009216228 |  |  |  | 0 | 0 |  |  | 0 | 0 | 0 | 0 | 0 | 0 |  | < 0 | 0,20-0,30
ind |  |  |  |  | -0.000156681 | 0.0007733203 |  |  | 0.001708209 | 0.0007362977 | 0.005322518 | 0.0007334056 | 0.01001026 | 0.0007579405 |  | 0-0,25 | 0,30-0,38
2 |  |  |  |  | 0.002587277 | 0.001546641 |  |  | 0.003314949 | 0.001472595 | 0.01068867 | 0.001466811 | 0.0186749 | 0.001515881 |  | 0,25< | 0,38-0,45
E0 |  |  |  |  | 0.004159788 | 0.002319961 |  |  | 0.005 | 0.002379167 | 0.016 | 0.002371755 | 0.028 | 0.002490343 |  | Суглинки | 0,35-0,37
epsE0 | devE0 |  |  |  | 0.006456202 | 0.003072076 |  |  | 0.005691587 | 0.002945191 | 0.0181246 | 0.002933622 | 0.03146148 | 0.003031762 |  | Пески и супеси | 0,30-0,35
0.003072076 | 0.006456202 |  |  |  | 0.00762576 | 0.003866602 |  |  | 0.006885157 | 0.003681488 | 0.0213176 | 0.003667028 | 0.03550793 | 0.003789702
[5 empty] | 0.007667241 | 0.004639922 |  |  | 0.007907606 | 0.004417786 | 0.02365579 | 0.004400433 | 0.04023769 | 0.004547643
График E50 |  | График E |  |  | 0.009625892 | 0.005413242 |  |  | 0.00896302 | 0.005154084 | 0.02622575 | 0.005133839 | 0.04325716 | 0.005305583
eps | q | sigma |  |  | 0.01051432 | 0.006186562 |  |  | 0.00975548 | 0.005890381 | 0.02885253 | 0.006109923 | 0.04501991 | 0.005720153
Горизонтальная линия E50 |  | Касательная |  |  | 0.01134513 | 0.006959883 |  |  | 0.01058907 | 0.006626679 | 0.02949381 | 0.00660065 | 0.0484952 | 0.006821464
0 |  | a | b |  | 0.01013093 | 0.007733203 |  |  | 0.01136788 | 0.007362977 | 0.03103526 | 0.007334056 | 0.05041376 | 0.007579405
|  |  | 0 |  | 0.01288433 | 0.008506523 |  |  | 0.01199598 | 0.008099274 | 0.03255612 | 0.008067461 | 0.05339213 | 0.008337345
Вертикальная линия E50 |  | p1 и p2 |  |  | 0.01355802 | 0.009216228 |  |  | 0.01268516 | 0.008622889 | 0.03435308 | 0.008800867 | 0.05492518 | 0.009095286
| 0 | 0 |  |  | 0.01236096 | 0.01005316 |  |  | 0.0134603 | 0.00957187 | 0.03582287 | 0.009534272 | 0.05740775 | 0.009853226
[5 empty] | 0.01312452 | 0.01082648 |  |  | 0.01414868 | 0.01030817 | 0.0372622 | 0.01026768 | 0.05963471 | 0.01061117
Касательная линия E50 |  |  |  |  | 0.01390314 | 0.0115998 |  |  | 0.0149414 | 0.01104447 | 0.03846778 | 0.01100108 | 0.0623009 | 0.01136911
0 | 0 | Горизонтальная 1 |  |  | 0.01469119 | 0.01237312 |  |  | 0.01543494 | 0.01178076 | 0.03963634 | 0.01173449 | 0.06430118 | 0.01212705
[5 empty] | 0.01748308 | 0.01314645 |  |  | 0.01622579 | 0.01251706 | 0.04096458 | 0.01246789 | 0.06653042 | 0.01288499
Горизонтальная линия qкр |  |  |  |  | 0.0162732 | 0.01391977 |  |  | 0.01701044 | 0.01325336 | 0.04224922 | 0.0132013 | 0.06778345 | 0.01364293
Горизонтальная линия q |  | Горизонтальная 2 |  |  | 0.01705594 | 0.01469309 |  |  | 0.01758536 | 0.01398966 | 0.04398698 | 0.01393471 | 0.06995514 | 0.01440087
0 |  | 0 |  |  | 0.01982571 | 0.01546641 |  |  | 0.01824704 | 0.01472595 | 0.04477457 | 0.01466811 | 0.07144034 | 0.01515881
[5 empty] | 0.0185769 | 0.01623973 |  |  | 0.01879196 | 0.01546225 | 0.04600871 | 0.01540152 | 0.07313391 | 0.01591675
Вертикальная линия q |  |  |  |  | 0.01930389 | 0.01701305 |  |  | 0.0194166 | 0.01619855 | 0.0469861 | 0.01613492 | 0.0750307 | 0.01667469
| 0 |  |  |  | 0.02200109 | 0.01778637 |  |  | 0.02021746 | 0.01693485 | 0.04800348 | 0.01686833 | 0.07602556 | 0.01743263
[5 empty] | 0.02166289 | 0.01855969 |  |  | 0.02069101 | 0.01767114 | 0.04885754 | 0.01760173 | 0.07821335 | 0.01819057
[5 empty] | 0.02228368 | 0.01933301 |  |  | 0.02123374 | 0.01840744 | 0.04974501 | 0.01833514 | 0.07868893 | 0.01894851
[5 empty] | 0.02385787 | 0.02010633 |  |  | 0.02164213 | 0.01914374 | 0.05066261 | 0.01906854 | 0.08034715 | 0.01970645
[5 empty] | 0.02337984 | 0.02087965 |  |  | 0.02211266 | 0.01988004 | 0.05150704 | 0.01980195 | 0.08128286 | 0.02046439
[5 empty] | 0.02484399 | 0.02165297 |  |  | 0.02264182 | 0.02061633 | 0.05217502 | 0.02053536 | 0.08249093 | 0.02122233
[5 empty] | 0.02324471 | 0.02242629 |  |  | 0.0231261 | 0.02135263 | 0.05286327 | 0.02126876 | 0.08306619 | 0.02198027
[5 empty] | 0.02357641 | 0.02319961 |  |  | 0.02326197 | 0.02208893 | 0.0531685 | 0.02200217 | 0.08360352 | 0.02273821
[5 empty] | 0.02483346 | 0.02397293 |  |  | 0.02374592 | 0.02282523 | 0.05368742 | 0.02273557 | 0.08459776 | 0.02349615
[5 empty] | 0.02501028 | 0.02474625 |  |  | 0.02397443 | 0.02356153 | 0.05381676 | 0.02346898 | 0.08424377 | 0.02425409
[5 empty] | 0.02610125 | 0.02551957 |  |  | 0.02394399 | 0.02429782 | 0.05415323 | 0.02420238 | 0.0842364 | 0.02501204
[5 empty] | 0.02410717 | 0.02629289 |  |  | 0.02415108 | 0.02503412 | 0.05449354 | 0.02493579 | 0.08467019 | 0.02576998
[5 empty] | 0.02406403 | 0.02706621 |  |  | 0.02429218 | 0.02577042 | 0.05433402 | 0.02566919 | 0.08413953 | 0.02652792
[5 empty] | 0.02598164 | 0.02783953 |  |  | 0.02405439 | 0.02650672 | 0.0543276 | 0.0264026 | 0.08385416 | 0.02728586
[5 empty] | 0.02586396 | 0.02861285 |  |  | 0.02412996 | 0.02724301 | 0.05395681 | 0.02713601 | 0.08352738 | 0.0280438
[5 empty] | 0.02571493 | 0.02938617 |  |  | 0.02383086 | 0.02797931 | 0.05384071 | 0.02786941 | 0.08367252 | 0.02880174
[5 empty] | 0.02353851 | 0.03015949 |  |  | 0.02356919 | 0.02871561 | 0.05299837 | 0.02860282 | 0.08220286 | 0.02955968
[5 empty] | 0.02433863 | 0.03093281 |  |  | 0.02315708 | 0.02945191 | 0.05264883 | 0.02933622 | 0.08163171 | 0.03031762
[5 empty] | 0.02511925 | 0.03170613 |  |  | 0.02300664 | 0.0301882 | 0.05201116 | 0.03006963 | 0.08107238 | 0.03107556
[5 empty] | 0.02288432 | 0.03247945 |  |  | 0.02252998 | 0.0309245 | 0.05070441 | 0.03080303 | 0.08003816 | 0.0318335
[5 empty] | 0.02363778 | 0.03325277 |  |  | 0.02223923 | 0.0316608 | 0.05014765 | 0.03153644 | 0.07954238 | 0.03259144
[5 empty] | 0.02438359 | 0.03402609 |  |  | 0.02164648 | 0.0323971 | 0.04945993 | 0.03226984 | 0.07819832 | 0.03334938
[5 empty] | 0.02312569 | 0.03479941 |  |  | 0.02126386 | 0.0331334 | 0.04826031 | 0.03300325 | 0.0769193 | 0.03410732
[5 empty] | 0.02386802 | 0.03557273 |  |  | 0.02110349 | 0.03386969 | 0.04746784 | 0.03373666 | 0.07571862 | 0.03486526
[5 empty] | 0.02361455 | 0.03634605 |  |  | 0.02077747 | 0.03460599 | 0.0465016 | 0.03447006 | 0.07500958 | 0.0356232
[5 empty] | 0.02236921 | 0.03711937 |  |  | 0.02029792 | 0.03534229 | 0.04568062 | 0.03520347 | 0.07400549 | 0.03638114
[5 empty] | 0.02213596 | 0.0378927 |  |  | 0.02007695 | 0.03607859 | 0.04512398 | 0.03593687 | 0.07221965 | 0.03713908
[5 empty] | 0.02091874 | 0.03866602 |  |  | 0.02002669 | 0.03681488 | 0.04435073 | 0.03667028 | 0.07126536 | 0.03789702
[5 empty] | 0.0207215 | 0.03943934 |  |  | 0.01995924 | 0.03755118 | 0.04397993 | 0.03740368 | 0.07025594 | 0.03865496
[5 empty] | 0.02254818 | 0.04021266 |  |  | 0.01996309 | 0.03828748 | 0.04353064 | 0.03813709 | 0.06990468 | 0.0394129
[5 empty] | 0.02140275 | 0.04098598 |  |  | 0.01988979 | 0.03902378 | 0.04312191 | 0.03887049 | 0.06872489 | 0.04017084
[5 empty] | 0.02028914 | 0.0417593 |  |  | 0.01993631 | 0.03976007 | 0.04277281 | 0.0396039 | 0.06812988 | 0.04092878
[5 empty] | 0.02221131 | 0.04253262 |  |  | 0.02020158 | 0.04049637 | 0.04258346 | 0.04033731 | 0.06763294 | 0.04168673
[5 empty] | 0.0201732 | 0.04330594 |  |  | 0.02008455 | 0.04123267 | 0.04319678 | 0.04107071 | 0.06654739 | 0.04244467
[5 empty] | 0.02018009 | 0.04407926 |  |  | 0.02038415 | 0.04196897 | 0.04310101 | 0.04180412 | 0.06638652 | 0.04320261
[5 empty] | 0.02223732 | 0.04485258 |  |  | 0.02029932 | 0.04270527 | 0.04328914 | 0.04253752 | 0.06566365 | 0.04396055
[5 empty] | 0.020341 | 0.0456259 |  |  | 0.02042899 | 0.04344156 | 0.04375417 | 0.04327093 | 0.06559207 | 0.04471849
[5 empty] | 0.02148657 | 0.04639922 |  |  | 0.02077209 | 0.04417786 | 0.0443891 | 0.04400433 | 0.06609929 | 0.04547643
[5 empty] | 0.02166941 | 0.04717254 |  |  | 0.02092757 | 0.04491416 | 0.04458693 | 0.04473774 | 0.06548559 | 0.04623437
[5 empty] | 0.02188495 | 0.04794586 |  |  | 0.02089437 | 0.04565046 | 0.04554066 | 0.04547114 | 0.06654382 | 0.04699231
[5 empty] | 0.02212859 | 0.04871918 |  |  | 0.0210714 | 0.04638675 | 0.0459433 | 0.04620455 | 0.06704451 | 0.04775025
[5 empty] | 0.02239575 | 0.0494925 |  |  | 0.02135762 | 0.04712305 | 0.04638784 | 0.04693796 | 0.06845822 | 0.04850819
[5 empty] | 0.02268184 | 0.05026582 |  |  | 0.02155196 | 0.04785935 | 0.04736727 | 0.04767136 | 0.06965549 | 0.04926613
[5 empty] | 0.02198226 | 0.05103914 |  |  | 0.02165336 | 0.04859565 | 0.04807461 | 0.04840477 | 0.07120685 | 0.05002407
[5 empty] | 0.02429243 | 0.05181246 |  |  | 0.02206074 | 0.04933194 | 0.04890286 | 0.04913817 | 0.07208285 | 0.05078201
[5 empty] | 0.02260777 | 0.05258578 |  |  | 0.02217305 | 0.05006824 | 0.049545 | 0.04987158 | 0.07385404 | 0.05153995
[5 empty] | 0.02292367 | 0.0533591 |  |  | 0.02238923 | 0.05080454 | 0.05029404 | 0.05060498 | 0.07519096 | 0.05229789
[5 empty] | 0.02423556 | 0.05413242 |  |  | 0.0225082 | 0.05154084 | 0.05064299 | 0.05133839 | 0.07726416 | 0.05305583
[5 empty] | 0.02353883 | 0.05490574 |  |  | 0.02282891 | 0.05227714 | 0.05168483 | 0.05207179 | 0.07844417 | 0.05381377
[5 empty] | 0.02482892 | 0.05567906 |  |  | 0.02315029 | 0.05301343 | 0.05211258 | 0.0528052 | 0.08070154 | 0.05457171
[5 empty] | 0.02410121 | 0.05645238 |  |  | 0.02327127 | 0.05374973 | 0.05311923 | 0.05353861 | 0.08220681 | 0.05532965
[5 empty] | 0.02535114 | 0.0572257 |  |  | 0.0234908 | 0.05448603 | 0.05349778 | 0.05427201 | 0.08413054 | 0.05608759
[5 empty] | 0.0265741 | 0.05799902 |  |  | 0.02380781 | 0.05522233 | 0.05414123 | 0.05500542 | 0.08534325 | 0.05684553
[5 empty] | 0.0267655 | 0.05877234 |  |  | 0.02402123 | 0.05595862 | 0.05474259 | 0.05573882 | 0.0861155 | 0.05760348
[5 empty] | 0.02692077 | 0.05954566 |  |  | 0.02403001 | 0.05669492 | 0.05529484 | 0.05647223 | 0.08751782 | 0.05836142
[5 empty] | 0.02503531 | 0.06031898 |  |  | 0.02423307 | 0.05743122 | 0.05629099 | 0.05720563 | 0.08852077 | 0.05911936
[5 empty] | 0.02711605 | 0.0610923 |  |  | 0.02442935 | 0.05816752 | 0.05622405 | 0.05793904 | 0.08869488 | 0.0598773
[5 empty] | 0.02713609 | 0.06186562 |  |  | 0.0248178 | 0.05890381 | 0.056787 | 0.05867244 | 0.09003982 | 0.06063524
[5 empty] | 0.02616434 | 0.06263894 |  |  | 0.02499734 | 0.05964011 | 0.05697286 | 0.05940585 | 0.08923978 | 0.06139318
[5 empty] | 0.02519166 | 0.06341227 |  |  | 0.02506691 | 0.06037641 | 0.05707462 | 0.06013926 | 0.08963372 | 0.06215112
[5 empty] | 0.02521802 | 0.06418559 |  |  | 0.02537032 | 0.06111271 | 0.05770507 | 0.06087266 | 0.08951757 | 0.06290906
[5 empty] | 0.02724344 | 0.06495891 |  |  | 0.02537714 | 0.061849 | 0.05770416 | 0.06160607 | 0.08909179 | 0.063667
[5 empty] | 0.02626789 | 0.06573223 |  |  | 0.02543596 | 0.0625853 | 0.05769303 | 0.06233947 | 0.08925682 | 0.06442494
[5 empty] | 0.02729136 | 0.06650555 |  |  | 0.02570164 | 0.0633216 | 0.05746959 | 0.06307288 | 0.08901313 | 0.06518288
[5 empty] | 0.02731385 | 0.06727887 |  |  | 0.02577301 | 0.0640579 | 0.05733435 | 0.06380628 | 0.08906118 | 0.06594082
[5 empty] | 0.02733536 | 0.06805219 |  |  | 0.02594887 | 0.0647942 | 0.05748779 | 0.06453969 | 0.08910141 | 0.06669876
[5 empty] | 0.02635586 | 0.06882551 |  |  | 0.02622803 | 0.06553049 | 0.05703041 | 0.06527309 | 0.08963429 | 0.0674567
[5 empty] | 0.02537536 | 0.06959883 |  |  | 0.0264093 | 0.06626679 | 0.0571627 | 0.0660065 | 0.08936028 | 0.06821464
[5 empty] | 0.02639384 | 0.07037215 |  |  | 0.02649149 | 0.06700309 | 0.05688515 | 0.06673991 | 0.08947983 | 0.06897258
[5 empty] | 0.02641129 | 0.07114547 |  |  | 0.02677342 | 0.06773939 | 0.05699827 | 0.06747331 | 0.0885934 | 0.06973052
[5 empty] | 0.02542771 | 0.07191879 |  |  | 0.02695388 | 0.06847568 | 0.05670254 | 0.06820672 | 0.08940144 | 0.07048846
[5 empty] | 0.02644308 | 0.07269211 |  |  | 0.02713169 | 0.06921198 | 0.05669845 | 0.06894012 | 0.08930442 | 0.0712464
[5 empty] | 0.02545741 | 0.07346543 |  |  | 0.02740566 | 0.06994828 | 0.0565865 | 0.06967353 | 0.08850278 | 0.07200434
[5 empty] | 0.02647067 | 0.07423875 |  |  | 0.02737461 | 0.07068458 | 0.05646719 | 0.07040693 | 0.08829699 | 0.07276228
[5 empty] | 0.02748286 | 0.07501207 |  |  | 0.02753733 | 0.07142087 | 0.056341 | 0.07114034 | 0.08888751 | 0.07352022
[5 empty] | 0.02749397 | 0.07578539 |  |  | 0.02769264 | 0.07215717 | 0.05660843 | 0.07187374 | 0.08807478 | 0.07427817
[5 empty] | 0.02550399 | 0.07655871 |  |  | 0.02803935 | 0.07289347 | 0.05626997 | 0.07260715 | 0.08825927 | 0.07503611
[5 empty] | 0.02751291 | 0.07733203 |  |  | 0.02797627 | 0.07362977 | 0.05632612 | 0.07334056 | 0.08824144 | 0.07579405
[5 empty] | 0.02652073 | 0.07810535 |  |  | 0.0282022 | 0.07436607 | 0.05587736 | 0.07407396 | 0.08812174 | 0.07655199
[5 empty] | 0.02552744 | 0.07887867 |  |  | 0.02831597 | 0.07510236 | 0.0560242 | 0.07480737 | 0.08790062 | 0.07730993
[5 empty] | 0.02553302 | 0.07965199 |  |  | 0.02851637 | 0.07583866 | 0.05556712 | 0.07554077 | 0.08807855 | 0.07806787
[5 empty] | 0.02753747 | 0.08042531 |  |  | 0.02840221 | 0.07657496 | 0.05520663 | 0.07627418 | 0.08785344 | 0.07882581
[5 empty] | 0.02554078 | 0.08119863 |  |  | 0.02847232 | 0.07731126 | 0.0551432 | 0.07700758 | 0.08790134 | 0.07958375
[5 empty] | 0.02754294 | 0.08197195 |  |  | 0.02872549 | 0.07804755 | 0.05487734 | 0.07774099 | 0.08741771 | 0.08034169
[5 empty] | 0.02554393 | 0.08274527 |  |  | 0.02876054 | 0.07878385 | 0.05510954 | 0.07847439 | 0.0875044 | 0.08109963
[5 empty] | 0.02554083 | 0.08351859 |  |  | 0.02877628 | 0.07952015 | 0.0550403 | 0.0792078 | 0.08716326 | 0.08185757
[5 empty] | 0.02752368 | 0.08429191 |  |  | 0.02857331 | 0.08025645 | 0.0544701 | 0.07994121 | 0.08689614 | 0.08261551
[5 empty] | 0.02549243 | 0.08506523 |  |  | 0.02865608 | 0.08099274 | 0.05419944 | 0.08067461 | 0.0860049 | 0.08337345
[5 empty] | 0.02644793 | 0.08583855 |  |  | 0.02862529 | 0.08172904 | 0.05442881 | 0.08140802 | 0.08569138 | 0.08413139
[5 empty] | 0.02639105 | 0.08661187 |  |  | 0.02868141 | 0.08246534 | 0.0541587 | 0.08214142 | 0.08615744 | 0.08488933
[5 empty] | 0.02532264 | 0.08738519 |  |  | 0.02862489 | 0.08320164 | 0.05418962 | 0.08287483 | 0.08580493 | 0.08564727
[5 empty] | 0.02724355 | 0.08815852 |  |  | 0.0284562 | 0.08393794 | 0.05362205 | 0.08360823 | 0.08483569 | 0.08640521
[5 empty] | 0.02715464 | 0.08893184 |  |  | 0.0282758 | 0.08467423 | 0.05365648 | 0.08434164 | 0.08425159 | 0.08716315
[5 empty] | 0.02505676 | 0.08970516 |  |  | 0.02838416 | 0.08541053 | 0.05369342 | 0.08507504 | 0.08425448 | 0.08792109
[5 empty] | 0.02595077 | 0.09047848 |  |  | 0.02808175 | 0.08614683 | 0.05353334 | 0.08580845 | 0.08394619 | 0.08867903
[5 empty] | 0.02483753 | 0.0912518 |  |  | 0.02816903 | 0.08688313 | 0.05327676 | 0.08654186 | 0.0837286 | 0.08943697
[5 empty] | 0.02471788 | 0.09202512 |  |  | 0.02794645 | 0.08761942 | 0.05312415 | 0.08727526 | 0.08320354 | 0.09019492
[5 empty] | 0.02459269 | 0.09279844 |  |  | 0.0278145 | 0.08835572 | 0.05307601 | 0.08800867 | 0.08267286 | 0.09095286
[5 empty] | 0.02446281 | 0.09357176 |  |  | 0.02777362 | 0.08909202 | 0.05253285 | 0.08874207 | 0.08173843 | 0.0917108
[5 empty] | 0.02532909 | 0.09434508 |  |  | 0.02742429 | 0.08982832 | 0.05279503 | 0.08947548 | 0.08160209 | 0.09246874
[5 empty] | 0.0251924 | 0.0951184 |  |  | 0.02746697 | 0.09056461 | 0.05266198 | 0.09020888 | 0.0810657 | 0.09322668
[5 empty] | 0.02405358 | 0.09589172 |  |  | 0.02720212 | 0.09130091 | 0.05243298 | 0.09094229 | 0.0804311 | 0.09398462
[5 empty] | 0.0239135 | 0.09666504 |  |  | 0.0269302 | 0.09203721 | 0.05200737 | 0.09167569 | 0.08020014 | 0.09474256
[5 empty] | 0.024773 | 0.09743836 |  |  | 0.02695169 | 0.09277351 | 0.05178445 | 0.0924091 | 0.08027468 | 0.0955005
[5 empty] | 0.02463294 | 0.09821168 |  |  | 0.02666705 | 0.09350981 | 0.05196356 | 0.09314251 | 0.07965657 | 0.09625844
[5 empty] | 0.02549418 | 0.098985 |  |  | 0.02637674 | 0.0942461 | 0.05184403 | 0.09387591 | 0.07944767 | 0.09701638
[5 empty] | 0.02335758 | 0.09975832 |  |  | 0.02628122 | 0.0949824 | 0.05182519 | 0.09460932 | 0.07874981 | 0.09777432
[5 empty] | 0.02322398 | 0.1005316 |  |  | 0.02598096 | 0.0957187 | 0.05170635 | 0.09534272 | 0.07856486 | 0.09853226
[5 empty] | 0.02409425 | 0.101305 |  |  | 0.02587642 | 0.096455 | 0.05168686 | 0.09607613 | 0.07769466 | 0.0992902
[5 empty] | 0.02296923 | 0.1020783 |  |  | 0.02556807 | 0.09719129 | 0.05146603 | 0.09680953 | 0.07734107 | 0.1000481
[5 empty] | 0.02284979 | 0.1028516 |  |  | 0.02535637 | 0.09792759 | 0.05104319 | 0.09754294 | 0.07690593 | 0.1008061
[5 empty] | 0.02373679 | 0.1036249 |  |  | 0.02524178 | 0.09866389 | 0.05121767 | 0.09827634 | 0.0771911 | 0.101564
[5 empty] | 0.02463106 | 0.1043982 |  |  | 0.02492478 | 0.09940019 | 0.05068879 | 0.09900975 | 0.07699844 | 0.102322
[5 empty] | 0.02253348 | 0.1051716 |  |  | 0.02490582 | 0.1001365 | 0.05085589 | 0.09974316 | 0.07682979 | 0.1030799
[5 empty] | 0.02444489 | 0.1059449 |  |  | 0.02448537 | 0.1008728 | 0.05091829 | 0.1004766 | 0.075887 | 0.1038378
[5 empty] | 0.02436615 | 0.1067182 |  |  | 0.02426389 | 0.1016091 | 0.05067531 | 0.10121 | 0.07587192 | 0.1045958
[5 empty] | 0.02229813 | 0.1074915 |  |  | 0.02404184 | 0.1023454 | 0.05042629 | 0.1019434 | 0.07608641 | 0.1053537
[5 empty] | 0.02324166 | 0.1082648 |  |  | 0.0238197 | 0.1030817 | 0.05037055 | 0.1026768 | 0.07593232 | 0.1061117
[5 empty] | 0.02319761 | 0.1090382 |  |  | 0.02379793 | 0.103818 | 0.04980742 | 0.1034102 | 0.0752115 | 0.1068696
[5 empty] | 0.02216593 | 0.1098115 |  |  | 0.02347698 | 0.1045543 | 0.04983621 | 0.1041436 | 0.0751258 | 0.1076275
[5 empty] | 0.02413731 | 0.1105848 |  |  | 0.02315733 | 0.1052906 | 0.04995628 | 0.104877 | 0.07517403 | 0.1083855
[5 empty] | 0.02210906 | 0.1113581 |  |  | 0.02293943 | 0.1060269 | 0.04966693 | 0.1056104 | 0.07552959 | 0.1091434
[5 empty] | 0.02408119 | 0.1121314 |  |  | 0.02282376 | 0.1067632 | 0.04926749 | 0.1063438 | 0.07558593 | 0.1099014
[5 empty] | 0.0230537 | 0.1129048 |  |  | 0.02251078 | 0.1074995 | 0.0492573 | 0.1070772 | 0.07534303 | 0.1106593
[5 empty] | 0.0220266 | 0.1136781 |  |  | 0.02230094 | 0.1082358 | 0.04913567 | 0.1078106 | 0.07520089 | 0.1114172
[5 empty] | 0.0239999 | 0.1144514 |  |  | 0.02219472 | 0.1089721 | 0.04850035 | 0.108544 | 0.07495953 | 0.1121752
[5 empty] | 0.02197359 | 0.1152247 |  |  | 0.02189125 | 0.1097084 | 0.04823779 | 0.1092774 | 0.07551894 | 0.1129331
[5 empty] | 0.02294769 | 0.115998 |  |  | 0.02178526 | 0.1104447 | 0.0483453 | 0.1100108 | 0.07477911 | 0.1136911
[5 empty] | 0.02392219 | 0.1167714 |  |  | 0.02147616 | 0.1111809 | 0.04762325 | 0.1107442 | 0.07534006 | 0.114449
[5 empty] | 0.02189711 | 0.1175447 |  |  | 0.02146397 | 0.1119172 | 0.04757197 | 0.1114776 | 0.07460179 | 0.115207
[5 empty] | 0.02187245 | 0.118318 |  |  | 0.02104872 | 0.1126535 | 0.04709181 | 0.112211 | 0.07446428 | 0.1159649
[5 empty] | 0.02184821 | 0.1190913 |  |  | 0.02093042 | 0.1133898 | 0.04688314 | 0.1129445 | 0.07462756 | 0.1167228
[5 empty] | 0.02282439 | 0.1198646 |  |  | 0.02070911 | 0.1141261 | 0.04604629 | 0.1136779 | 0.07519161 | 0.1174808
[5 empty] | 0.02380101 | 0.120638 |  |  | 0.02058479 | 0.1148624 | 0.04598162 | 0.1144113 | 0.07435644 | 0.1182387
[5 empty] | 0.02277806 | 0.1214113 |  |  | 0.0201575 | 0.1155987 | 0.04528947 | 0.1151447 | 0.07492206 | 0.1189967
[5 empty] | 0.02375555 | 0.1221846 |  |  | 0.02002725 | 0.116335 | 0.04447019 | 0.1158781 | 0.07488845 | 0.1197546
[5 empty] | 0.02273349 | 0.1229579 |  |  | 0.01989407 | 0.1170713 | 0.04402414 | 0.1166115 | 0.07425563 | 0.1205125
[5 empty] | 0.02171189 | 0.1237312 |  |  | 0.01945798 | 0.1178076 | 0.04335166 | 0.1173449 | 0.07452359 | 0.1212705
[5 empty] | 0.02169073 | 0.1245046 |  |  | 0.019219 | 0.1185439 | 0.04305311 | 0.1180783 | 0.07439234 | 0.1220284
[5 empty] | 0.02267004 | 0.1252779 |  |  | 0.01897715 | 0.1192802 | 0.04252882 | 0.1188117 | 0.07496187 | 0.1227864
[5 empty] | 0.02264981 | 0.1260512 |  |  | 0.01893245 | 0.1200165 | 0.04147916 | 0.1195451 | 0.0745322 | 0.1235443
[5 empty] | 0.02163005 | 0.1268245 |  |  | 0.01868493 | 0.1207528 | 0.04100447 | 0.1202785 | 0.07450331 | 0.1243022
[5 empty] | 0.02261077 | 0.1275979 |  |  | 0.01823461 | 0.1214891 | 0.0404051 | 0.1210119 | 0.07407521 | 0.1250602
[5 empty] | 0.02259196 | 0.1283712 |  |  | 0.01798151 | 0.1222254 | 0.03948139 | 0.1217453 | 0.07424791 | 0.1258181
[5 empty] | 0.02157364 | 0.1291445 |  |  | 0.01792565 | 0.1229617 | 0.03863371 | 0.1224787 | 0.0742214 | 0.1265761
[5 empty] | 0.02255581 | 0.1299178 |  |  | 0.01746705 | 0.123698 | 0.0379624 | 0.1232121 | 0.07419568 | 0.127334
[5 empty] | 0.02253847 | 0.1306911 |  |  | 0.01740574 | 0.1244343 | 0.0373678 | 0.1239455 | 0.07417076 | 0.1280919
[5 empty] | 0.02252163 | 0.1314645 |  |  | 0.01694173 | 0.1251706 | 0.03665027 | 0.1246789 | 0.07414664 | 0.1288499
[5 empty] | 0.0225053 | 0.1322378 |  |  | 0.01667505 | 0.1259069 | 0.03541015 | 0.1254123 | 0.07412332 | 0.1296078
[5 empty] | 0.02348947 | 0.1330111 |  |  | 0.01650572 | 0.1266432 | 0.0348478 | 0.1261458 | 0.0741008 | 0.1303658
[5 empty] | 0.02147415 | 0.1337844 |  |  | 0.01623376 | 0.1273795 | 0.03396357 | 0.1268792 | 0.07387908 | 0.1311237
[5 empty] | 0.02245935 | 0.1345577 |  |  | 0.0160592 | 0.1281158 | 0.0327578 | 0.1276126 | 0.07425816 | 0.1318816
[5 empty] | 0.02244507 | 0.1353311 |  |  | 0.01568206 | 0.1288521 | 0.03203084 | 0.128346 | 0.07393805 | 0.1326396
[5 empty] | 0.02243132 | 0.1361044 |  |  | 0.01540235 | 0.1295884 | 0.03138305 | 0.1290794 | 0.07451874 | 0.1333975
[5 empty] | 0.02341811 | 0.1368777 |  |  | 0.0152201 | 0.1303247 | 0.02991477 | 0.1298128 | 0.07450024 | 0.1341555
[5 empty] | 0.02340542 | 0.137651 |  |  | 0.01493533 | 0.131061 | 0.02932635 | 0.1305462 | 0.07388254 | 0.1349134
[5 empty] | 0.02239328 | 0.1384243 |  |  | 0.01454806 | 0.1317973 | 0.02841814 | 0.1312796 | 0.07406566 | 0.1356713
[5 empty] | 0.02238169 | 0.1391977 |  |  | 0.01425832 | 0.1325336 | 0.02739049 | 0.132013 | 0.07404959 | 0.1364293
[5 empty] | 0.02137064 | 0.139971 |  |  | 0.01406613 | 0.1332699 | 0.02634376 | 0.1327464 | 0.07413433 | 0.1371872
[5 empty] | 0.02236015 | 0.1407443 |  |  | 0.0135715 | 0.1340062 | 0.02517828 | 0.1334798 | 0.07451988 | 0.1379452
[5 empty] | 0.02235022 | 0.1415176 |  |  | 0.01347447 | 0.1347425 | 0.02379441 | 0.1342132 | 0.07420625 | 0.1387031
[5 empty] | 0.02234086 | 0.1422909 |  |  | 0.01317504 | 0.1354788 | 0.0230925 | 0.1349466 | 0.07379343 | 0.139461
[5 empty] | 0.02133207 | 0.1430643 |  |  | 0.01267326 | 0.1362151 | 0.0218729 | 0.13568 | 0.07448143 | 0.140219
[5 empty] | 0.02232385 | 0.1438376 |  |  | 0.01236912 | 0.1369514 | 0.02033595 | 0.1364134 | 0.07437025 | 0.1409769
[5 empty] | 0.02131621 | 0.1446109 |  |  | 0.01206267 | 0.1376877 | 0.01968201 | 0.1371468 | 0.07395989 | 0.1417349
[5 empty] | 0.02330915 | 0.1453842 |  |  | 0.01175391 | 0.138424 | 0.01821143 | 0.1378802 | 0.07385035 | 0.1424928
[5 empty] | 0.02130268 | 0.1461575 |  |  | 0.01154288 | 0.1391603 | 0.01682455 | 0.1386136 | 0.07394163 | 0.1432507
[5 empty] | 0.02129681 | 0.1469309 |  |  | 0.01132958 | 0.1398966 | 0.01612173 | 0.1393471 | 0.07383374 | 0.1440087
[5 empty] | 0.02329153 | 0.1477042 |  |  | 0.01091406 | 0.1406329 | 0.01480331 | 0.1400805 | 0.07402667 | 0.1447666
[5 empty] | 0.02128686 | 0.1484775 |  |  | 0.01059632 | 0.1413692 | 0.01366964 | 0.1408139 | 0.07412043 | 0.1455246
[5 empty] | 0.02328279 | 0.1492508 |  |  | 0.01037639 | 0.1421055 | 0.01242108 | 0.1415473 | 0.07361502 | 0.1462825
[5 empty] | 0.02327934 | 0.1500241 |  |  | 0.009854285 | 0.1428417 | 0.01115797 | 0.1422807 | 0.07431043 | 0.1470404
[5 empty] | 0.0222765 | 0.1507975 |  |  | 0.009630036 | 0.143578 | 0.00968066 | 0.1430141 | 0.07420668 | 0.1477984
[5 empty] | 0.02127429 | 0.1515708 |  |  | 0.009303661 | 0.1443143 | 0.008389501 | 0.1437475 | 0.07370376 | 0.1485563
[5 empty] | 0.0212727 | 0.1523441 |  |  | 0.008975182 | 0.1450506 | 0.007084842 | 0.1444809 | 0.07420167 | 0.1493143
[5 empty] | 0.02227174 | 0.1531174 |  |  | 0.008744621 | 0.1457869 | 0.005967033 | 0.1452143 | 0.07450041 | 0.1500722
[5 empty] | 0.02127142 | 0.1538907 |  |  | 0.008211999 | 0.1465232 | 0.004136423 | 0.1459477 | 0.0737 | 0.1508302