## 1
Общество с ограниченной ответственностью "Инженерная геология" (ООО "ИнжГео") | [11 empty] | Общество с ограниченной ответственностью "Инженерная геология" (ООО "ИнжГео")
Юр. адрес: 117279, г. Москва, ул. Миклухо-Маклая, 36 а, этаж 5, пом. XXIII к. 76-84 | [11 empty] | Юр. адрес: 117279, г. Москва, ул. Миклухо-Маклая, 36 а, этаж 5, пом. XXIII к. 76-84 | [8 empty] | нагр |  |  | X0 | Y0 | R |  | нагр |  |  |  | X0 | Y0 | R | нагр |  |  |  | X0 | Y0 | R |  | нагр |  |  |  | X0 | Y0 | R
Телефон/факс +7 (495) 132-30-00, Адрес электронной почты inbox@inj-geo.ru | [11 empty] | Телефон/факс +7 (495) 132-30-00, Адрес электронной почты inbox@inj-geo.ru | [12 empty] | 0 | [7 empty] | 0 | [6 empty] | 0 | [7 empty] | 0
[21 empty] | девиатор | [6 empty] | девиатор | [6 empty] | девиатор | [7 empty] | девиатор
Испытательная лаборатория ООО «ИнжГео» | [11 empty] | Испытательная лаборатория ООО «ИнжГео» | [8 empty] | x0 | Угол | X | Y |  |  |  | x0 |  | Угол | X | Y |  |  | x0 |  | Угол | X | Y |  |  |  | x0 |  | Угол | X | Y
Адрес места осуществления деятельности лаборатории: г. Москва, просп. Вернадского, д. 51, стр. 1 | [11 empty] | Адрес места осуществления деятельности лаборатории: г. Москва, просп. Вернадского, д. 51, стр. 1 | [9 empty] | 0 | [7 empty] | 0 | [6 empty] | 0 | [7 empty] | 0
Телефон +7(910)4557682, E-mail: slg85@mail.ru | [11 empty] | Телефон +7(910)4557682, E-mail: slg85@mail.ru | [9 empty] | 5 | [7 empty] | 5 | [6 empty] | 5 | [7 empty] | 5
[22 empty] | 10 | [7 empty] | 10 | [6 empty] | 10 | [7 empty] | 10
[12 empty] | Протокол испытаний № 13-63/273 от 29-07-2023 | [9 empty] | 15 | [7 empty] | 15 | [6 empty] | 15 | [7 empty] | 15
[22 empty] | 20 | [7 empty] | 20 | [6 empty] | 20 | [7 empty] | 20
[12 empty] | Наименование и адрес заказчика: Переход трубопровода через р. Енисей | [9 empty] | 25 | [7 empty] | 25 | [6 empty] | 25 | [7 empty] | 25
[12 empty] | Наименование объекта: ООО Регионстрой | [9 empty] | 30 | [7 empty] | 30 | [6 empty] | 30 | [7 empty] | 30
Наименование используемого метода/методики: ГОСТ 12248.4-2020 | [11 empty] | Наименование используемого метода/методики: ГОСТ 12248.3-2020 | [9 empty] | 35 | [7 empty] | 35 | [6 empty] | 35 | [7 empty] | 35
Условия проведения испытания: температура окружающей среды (18 - 25)0С, влажность воздуха (40 - 75)% | [11 empty] | Условия проведения испытания: температура окружающей среды (18 - 25)0С, влажность воздуха (40 - 75)% | [9 empty] | 40 | [7 empty] | 40 | [6 empty] | 40 | [7 empty] | 40
[12 empty] | Дата получение объекта подлежащего испытаниям: 02-07-2023 | [9 empty] | 45 | [7 empty] | 45 | [6 empty] | 45 | [7 empty] | 45
[12 empty] | Дата испытания: 25.10.2022-19.11.2273 | [9 empty] | 50 | [7 empty] | 50 | [6 empty] | 50 | [7 empty] | 50
[22 empty] | 55 | [7 empty] | 55 | [6 empty] | 55 | [7 empty] | 55
Испытание грунтов методом трехосного сжатия | [11 empty] | Испытание грунтов методом трехосного сжатия | [9 empty] | 60 | [7 empty] | 60 | [6 empty] | 60 | [7 empty] | 60
[22 empty] | 65 | [7 empty] | 65 | [6 empty] | 65 | [7 empty] | 65
Лабораторный номер: | [6 empty] | We, д.е. = |  |  |  |  | Лабораторный номер: |  | 1308 |  |  |  | We, д.е. = | 0.472494532 |  |  | 70 | [7 empty] | 70 | [6 empty] | 70 | [7 empty] | 70
Номер скважины: | [6 empty] | ρ, г/см3 = |  |  |  |  | Номер скважины: |  | BH-154 |  |  |  | ρ, г/см3 = | 1.55 |  |  | 75 | [7 empty] | 75 | [6 empty] | 75 | [7 empty] | 75
Глубина отбора, м: | [6 empty] | ρs, г/см3 = |  |  |  |  | Глубина отбора, м: |  | 2.2 |  |  |  | ρs, г/см3 = | 2.7 |  |  | 80 | [7 empty] | 80 | [6 empty] | 80 | [7 empty] | 80
Наименование грунта: | [6 empty] | e, д.е. = |  |  |  |  | Наименование грунта: |  | Суглинок, после оттаивания текучий, легкий песчанистый |  |  |  | e, д.е. = | 1.56499 |  |  | 85 | [7 empty] | 85 | [6 empty] | 85 | [7 empty] | 85
Схема проведения опыта: | [6 empty] | IL, д.е. = |  |  |  |  | Схема проведения опыта: |  | КД |  |  |  | IL, д.е. = | 2.522 |  |  | 90 | [7 empty] | 90 | [6 empty] | 90 | [7 empty] | 90
[22 empty] | 95 | [7 empty] | 95 | [6 empty] | 95 | [7 empty] | 95
[22 empty] | 100 | [7 empty] | 100 | [6 empty] | 100 | [7 empty] | 100
Результаты испытаний | [11 empty] | Результаты испытаний | [9 empty] | 105 | [7 empty] | 105 | [6 empty] | 105 | [7 empty] | 105
[22 empty] | 110 | [7 empty] | 110 | [6 empty] | 110 | [7 empty] | 110
[22 empty] | 115 | [7 empty] | 115 | [6 empty] | 115 | [7 empty] | 115
[22 empty] | 120 | [7 empty] | 120 | [6 empty] | 120 | [7 empty] | 120
[22 empty] | 125 | [7 empty] | 125 | [6 empty] | 125 | [7 empty] | 125
[22 empty] | 130 | [7 empty] | 130 | [6 empty] | 130 | [7 empty] | 130
[22 empty] | 135 | [7 empty] | 135 | [6 empty] | 135 | [7 empty] | 135
[22 empty] | 140 | [7 empty] | 140 | [6 empty] | 140 | [7 empty] | 140
[22 empty] | 145 | [7 empty] | 145 | [6 empty] | 145 | [7 empty] | 145
[22 empty] | 150 | [7 empty] | 150 | [6 empty] | 150 | [7 empty] | 150
[22 empty] | 155 | [7 empty] | 155 | [6 empty] | 155 | [7 empty] | 155
[22 empty] | 160 | [7 empty] | 160 | [6 empty] | 160 | [7 empty] | 160
[22 empty] | 165 | [7 empty] | 165 | [6 empty] | 165 | [7 empty] | 165
[22 empty] | 170 | [7 empty] | 170 | [6 empty] | 170 | [7 empty] | 170
[22 empty] | 175 | [7 empty] | 175 | [6 empty] | 175 | [7 empty] | 175
[22 empty] | 180 | [7 empty] | 180 | [6 empty] | 180 | [7 empty] | 180
[13 empty] | Давление в камере, Мпа σ3 | Вертикальная нагрузка, Мпа σ1 | Поровое давление, Мпа u
| K0, д.е. | 0.7920883 |  |  |  |  | Коэфф. Точки | [5 empty] | 0.15 | 0.2954301 | [5 empty] | 1 | [6 empty] | σ3,кПа | σ1,кПа | u, кПа |  |  |  | 4
| q_zg, МПа | 0.1188132 | [10 empty] | 0.25 | 0.4479272 | [27 empty] | δ3, Мпа | δ1-δ3, МПа | δ1, МПа | δ1, КПа
|  |  | Модуль деформации, МПа: | [9 empty] | 0.35 | 0.6004243 | [21 empty] | С, МПа:
|  |  | Е0= |  | Точки модуля (полное напр.), МПа |  |  |  | 0.1188132 | 0.1901012 | [25 empty] | φ, град:
|  |  | E50 = |  | qf (полное напр.), МПа |  |  |  | 0.2783183 | [26 empty] | E, Мпа
|  |  | Коэф. Поперечной деформации, ϑ = | [9 empty] | Эффективные значения угла внутреннего трения и удельного сцепления ϕ', С' | [13 empty] | x | 0
[13 empty] | ϕ', град. = | 12 | [12 empty] | y |  |  |  | С, кПа | φ,°
[13 empty] | С', МПа = | 0.027
| Исполнитель: | [6 empty] | Морозов Д.С. |  |  |  |  | Исполнитель: |  |  |  |  | Морозов Д.С.
| Начальник исп. лаборатории: | [6 empty] | Семиколенова Л.Г. |  |  |  |  | Начальник исп. лаборатории: |  |  |  |  | Семиколенова Л.Г.
Лист 1 , всего листов 2 | [11 empty] | Лист 2 , всего листов 2
Частичное воспроизведение протокола испытаний без письменного разрешения ООО «ИнжГео» ЗАПРЕЩАЕТСЯ | [11 empty] | Частичное воспроизведение протокола испытаний без письменного разрешения ООО «ИнжГео» ЗАПРЕЩАЕТСЯ
[5 empty] | второй график |  | первый график | [9 empty] | К Пуассона
dev50 | epsE50 | ind | devE0 | epsE0 | dev | eps | sigma |  | dev1 | eps1 | dev2 | eps2 | dev3 | eps3 |  | Глины
0.1283183 | 0.001891181 |  |  |  | 0 | 0 |  |  | 0 | 0 | 0.026 | 0.0001277311 | 0 | 0 |  | < 0 | 0,20-0,30
ind |  |  |  |  | 0.07128795 | 0.0006303936 |  |  | 0.07271505 | 0.001071689 | 0.0989636 | 0.000810303 | 0.1252121 | 0.0007678509 |  | 0-0,25 | 0,30-0,38
2 |  |  |  |  | 0.1108928 | 0.001464417 |  |  | 0.07479191 | 0.001460396 | 0.1024021 | 0.00145906 | 0.1292839 | 0.001458875 |  | 0,25< | 0,38-0,45
E0 |  |  |  |  | 0.1283183 | 0.001891181 |  |  | 0.07838771 | 0.002190593 | 0.1073569 | 0.00218859 | 0.1353803 | 0.002188313 |  | Суглинки | 0,35-0,37
epsE0 | devE0 |  |  |  | 0.1157017 | 0.002928833 |  |  | 0.08084764 | 0.002920791 | 0.1125056 | 0.00291812 | 0.1417561 | 0.002917751 |  | Пески и супеси | 0,30-0,35
0.0006303936 | 0.07128795 |  |  |  | 0.1440508 | 0.003661042 |  |  | 0.08487412 | 0.003650989 | 0.118252 | 0.003647651 | 0.147715 | 0.003647189
[5 empty] | 0.1371789 | 0.00439325 |  |  | 0.08866955 | 0.004381187 | 0.1228002 | 0.004377181 | 0.1531609 | 0.004376626
График E50 |  | График E |  |  | 0.1350896 | 0.005125458 |  |  | 0.09103635 | 0.005111384 | 0.1272543 | 0.005106711 | 0.1598975 | 0.005106064
eps | q | sigma |  |  | 0.1597865 | 0.005857667 |  |  | 0.09437692 | 0.005841582 | 0.1325183 | 0.005836241 | 0.1647287 | 0.005835502
Горизонтальная линия E50 |  | Касательная |  |  | 0.1472735 | 0.006589875 |  |  | 0.09829368 | 0.00657178 | 0.1361961 | 0.006565771 | 0.1706583 | 0.00656494
0 |  | a | b |  | 0.171554 | 0.007322083 |  |  | 0.101089 | 0.007301978 | 0.1404919 | 0.007295301 | 0.1736899 | 0.007294377
|  |  | 0 |  | 0.1556318 | 0.008054292 |  |  | 0.1038654 | 0.008032175 | 0.1449096 | 0.008024831 | 0.1802276 | 0.008023815
Вертикальная линия E50 |  | p1 и p2 |  |  | 0.1805105 | 0.0087865 |  |  | 0.1058252 | 0.008762373 | 0.1482533 | 0.008754361 | 0.183875 | 0.008753253
| 0 | 0 |  |  | 0.1681939 | 0.009518708 |  |  | 0.1092708 | 0.009492571 | 0.152127 | 0.009483892 | 0.1888359 | 0.009482691
[5 empty] | 0.1696856 | 0.01025092 |  |  | 0.1117047 | 0.01022277 | 0.1537347 | 0.01021342 | 0.1928141 | 0.01021213
Касательная линия E50 |  |  |  |  | 0.1879892 | 0.01098312 |  |  | 0.1141292 | 0.01095297 | 0.1579804 | 0.01094295 | 0.1958136 | 0.01094157
0 | 0 | Горизонтальная 1 |  |  | 0.1871084 | 0.01171533 |  |  | 0.1153468 | 0.01168316 | 0.1596683 | 0.01167248 | 0.2000379 | 0.011671
[5 empty] | 0.1920469 | 0.01244754 |  |  | 0.1180598 | 0.01241336 | 0.1630022 | 0.01240201 | 0.202591 | 0.01240044
Горизонтальная линия qкр |  |  |  |  | 0.1928084 | 0.01317975 |  |  | 0.1194707 | 0.01314356 | 0.1655862 | 0.01313154 | 0.2059766 | 0.01312988
Горизонтальная линия q |  | Горизонтальная 2 |  |  | 0.1913965 | 0.01391196 |  |  | 0.121082 | 0.01387376 | 0.1693244 | 0.01386107 | 0.2105986 | 0.01385932
0 |  | 0 |  |  | 0.2138148 | 0.01464417 |  |  | 0.1240959 | 0.01460396 | 0.1714208 | 0.0145906 | 0.2133606 | 0.01458875
[5 empty] | 0.1980671 | 0.01537637 |  |  | 0.125515 | 0.01533415 | 0.1723793 | 0.01532013 | 0.2156667 | 0.01531819
Вертикальная линия q |  |  |  |  | 0.2081571 | 0.01610858 |  |  | 0.1273415 | 0.01606435 | 0.1762041 | 0.01604966 | 0.2185204 | 0.01604763
| 0 |  |  |  | 0.1990883 | 0.01684079 |  |  | 0.1285781 | 0.01679455 | 0.1775991 | 0.01677919 | 0.2217257 | 0.01677707
[5 empty] | 0.2108645 | 0.017573 |  |  | 0.1303269 | 0.01752475 | 0.1800684 | 0.01750872 | 0.2227862 | 0.01750651
[5 empty] | 0.2284893 | 0.01830521 |  |  | 0.1305905 | 0.01825494 | 0.181616 | 0.01823825 | 0.226706 | 0.01823594
[5 empty] | 0.2069664 | 0.01903742 |  |  | 0.1322713 | 0.01898514 | 0.181946 | 0.01896778 | 0.2287886 | 0.01896538
[5 empty] | 0.2262994 | 0.01976962 |  |  | 0.1343717 | 0.01971534 | 0.1851622 | 0.01969731 | 0.2290379 | 0.01969482
[5 empty] | 0.2344921 | 0.02050183 |  |  | 0.1354941 | 0.02044554 | 0.1862689 | 0.02042684 | 0.2322578 | 0.02042426
[5 empty] | 0.233548 | 0.02123404 |  |  | 0.1352409 | 0.02117573 | 0.1863699 | 0.02115637 | 0.232852 | 0.02115369
[5 empty] | 0.2394709 | 0.02196625 |  |  | 0.1374145 | 0.02190593 | 0.1876694 | 0.0218859 | 0.2361243 | 0.02188313
[5 empty] | 0.2422644 | 0.02269846 |  |  | 0.1373173 | 0.02263613 | 0.1901713 | 0.02261543 | 0.2358785 | 0.02261257
[5 empty] | 0.2429323 | 0.02343067 |  |  | 0.1384517 | 0.02336633 | 0.1896797 | 0.02334496 | 0.2381184 | 0.02334201
[5 empty] | 0.223478 | 0.02416287 |  |  | 0.1391202 | 0.02409653 | 0.1920986 | 0.02407449 | 0.2403478 | 0.02407145
[5 empty] | 0.2359054 | 0.02489508 |  |  | 0.1396252 | 0.02482672 | 0.191332 | 0.02480402 | 0.2399705 | 0.02480088
[5 empty] | 0.2242181 | 0.02562729 |  |  | 0.140369 | 0.02555692 | 0.192084 | 0.02553355 | 0.2420904 | 0.02553032
[5 empty] | 0.2304197 | 0.0263595 |  |  | 0.1417541 | 0.02628712 | 0.1942585 | 0.02626308 | 0.2443111 | 0.02625976
[5 empty] | 0.238514 | 0.02709171 |  |  | 0.1413828 | 0.02701732 | 0.1938597 | 0.02699261 | 0.2428365 | 0.0269892
[5 empty] | 0.2475045 | 0.02782392 |  |  | 0.1424577 | 0.02774751 | 0.1952915 | 0.02772214 | 0.2461705 | 0.02771863
[5 empty] | 0.243395 | 0.02855612 |  |  | 0.1421811 | 0.02847771 | 0.1954579 | 0.02845167 | 0.2469167 | 0.02844807
[5 empty] | 0.2311892 | 0.02928833 |  |  | 0.1433554 | 0.02920791 | 0.195063 | 0.0291812 | 0.245179 | 0.02917751
[5 empty] | 0.2418906 | 0.03002054 |  |  | 0.1435831 | 0.02993811 | 0.1958108 | 0.02991073 | 0.2481612 | 0.02990695
[5 empty] | 0.229503 | 0.03075275 |  |  | 0.1444665 | 0.03066831 | 0.1961053 | 0.03064027 | 0.2463671 | 0.03063639
[5 empty] | 0.25003 | 0.03148496 |  |  | 0.143308 | 0.0313985 | 0.1963506 | 0.0313698 | 0.2484005 | 0.03136582
[5 empty] | 0.2374753 | 0.03221717 |  |  | 0.1449101 | 0.0321287 | 0.1972506 | 0.03209933 | 0.2486652 | 0.03209526
[5 empty] | 0.2478425 | 0.03294937 |  |  | 0.1443752 | 0.0328589 | 0.1960095 | 0.03282886 | 0.247865 | 0.0328247
[5 empty] | 0.2421354 | 0.03368158 |  |  | 0.1451057 | 0.0335891 | 0.1962312 | 0.03355839 | 0.2488036 | 0.03355414
[5 empty] | 0.2543576 | 0.03441379 |  |  | 0.144804 | 0.03431929 | 0.1973197 | 0.03428792 | 0.2479849 | 0.03428357
[5 empty] | 0.2525127 | 0.035146 |  |  | 0.1441724 | 0.03504949 | 0.1970791 | 0.03501745 | 0.2490127 | 0.03501301
[5 empty] | 0.2566366 | 0.03587821 |  |  | 0.1454301 | 0.03577969 | 0.1979272 | 0.03574698 | 0.2504243 | 0.03574245
[5 empty] | 0.2446365 | 0.03661042 |  |  | 0.1444297 | 0.03650989 | 0.1979267 | 0.03647651 | 0.248823 | 0.03647189
[5 empty] | 0.25158 | 0.03734262 |  |  | 0.1443973 | 0.03724009 | 0.1977829 | 0.03720604 | 0.2498659 | 0.03720133
[5 empty] | 0.2353988 | 0.03807483 |  |  | 0.1441669 | 0.03797028 | 0.1969916 | 0.03793557 | 0.2487105 | 0.03793076
[5 empty] | 0.2500986 | 0.03880704 |  |  | 0.1445415 | 0.03870048 | 0.1967555 | 0.0386651 | 0.247961 | 0.0386602
[5 empty] | 0.2316852 | 0.03953925 |  |  | 0.1437257 | 0.03943068 | 0.1956818 | 0.03939463 | 0.2479267 | 0.03938964
[5 empty] | 0.2511645 | 0.04027146 |  |  | 0.143924 | 0.04016088 | 0.1952774 | 0.04012416 | 0.2459172 | 0.04011908
[5 empty] | 0.2375422 | 0.04100367 |  |  | 0.1438413 | 0.04089107 | 0.1947495 | 0.04085369 | 0.2465418 | 0.04084851
[5 empty] | 0.2468241 | 0.04173587 |  |  | 0.142082 | 0.04162127 | 0.193705 | 0.04158322 | 0.2450102 | 0.04157795
[5 empty] | 0.2430161 | 0.04246808 |  |  | 0.1426509 | 0.04235147 | 0.1933511 | 0.04231275 | 0.2440316 | 0.04230739
[5 empty] | 0.230124 | 0.04320029 |  |  | 0.1408526 | 0.04308167 | 0.1921947 | 0.04304228 | 0.2423156 | 0.04303683
[5 empty] | 0.2481535 | 0.0439325 |  |  | 0.1397916 | 0.04381187 | 0.191343 | 0.04377181 | 0.2402717 | 0.04376626
[5 empty] | 0.2401106 | 0.04466471 |  |  | 0.1394727 | 0.04454206 | 0.1885029 | 0.04450134 | 0.2388093 | 0.0444957
[5 empty] | 0.242001 | 0.04539692 |  |  | 0.1393004 | 0.04527226 | 0.1877816 | 0.04523087 | 0.2367378 | 0.04522514
[5 empty] | 0.2298306 | 0.04612912 |  |  | 0.1385795 | 0.04600246 | 0.186486 | 0.0459604 | 0.2364668 | 0.04595458
[5 empty] | 0.236605 | 0.04686133 |  |  | 0.1370145 | 0.04673266 | 0.1848233 | 0.04668993 | 0.2343056 | 0.04668402
[5 empty] | 0.2283303 | 0.04759354 |  |  | 0.1353101 | 0.04746285 | 0.1835005 | 0.04741946 | 0.2324638 | 0.04741345
[5 empty] | 0.2370121 | 0.04832575 |  |  | 0.1355709 | 0.04819305 | 0.1827245 | 0.04814899 | 0.2291508 | 0.04814289
[5 empty] | 0.2426563 | 0.04905796 |  |  | 0.1338015 | 0.04892325 | 0.1814026 | 0.04887852 | 0.2276761 | 0.04887233
[5 empty] | 0.2412687 | 0.04979017 |  |  | 0.1322066 | 0.04965345 | 0.1778417 | 0.04960805 | 0.225249 | 0.04960177
[5 empty] | 0.2228552 | 0.05052237 |  |  | 0.1320908 | 0.05038365 | 0.1768489 | 0.05033758 | 0.2225792 | 0.0503312
[5 empty] | 0.2254214 | 0.05125458 |  |  | 0.1298588 | 0.05111384 | 0.1752313 | 0.05106711 | 0.2211761 | 0.05106064
[5 empty] | 0.2159733 | 0.05198679 |  |  | 0.1293151 | 0.05184404 | 0.1733958 | 0.05179664 | 0.217049 | 0.05179008
[5 empty] | 0.2255167 | 0.052719 |  |  | 0.1288645 | 0.05257424 | 0.1716495 | 0.05252617 | 0.2147075 | 0.05251952
[5 empty] | 0.2320573 | 0.05345121 |  |  | 0.1274115 | 0.05330444 | 0.1693996 | 0.0532557 | 0.212961 | 0.05324896
[5 empty] | 0.225601 | 0.05418342 |  |  | 0.1253608 | 0.05403463 | 0.169353 | 0.05398523 | 0.2119191 | 0.05397839
[5 empty] | 0.2151537 | 0.05491562 |  |  | 0.124017 | 0.05476483 | 0.1661167 | 0.05471476 | 0.207291 | 0.05470783
[5 empty] | 0.224721 | 0.05564783 |  |  | 0.1238848 | 0.05549503 | 0.1652979 | 0.05544429 | 0.2059864 | 0.05543727
[5 empty] | 0.2053089 | 0.05638004 |  |  | 0.1223688 | 0.05622523 | 0.1624036 | 0.05617382 | 0.2037147 | 0.05616671
[5 empty] | 0.2159231 | 0.05711225 |  |  | 0.1215736 | 0.05695542 | 0.1621409 | 0.05690335 | 0.2028853 | 0.05689614
[5 empty] | 0.2225694 | 0.05784446 |  |  | 0.1198038 | 0.05768562 | 0.1590167 | 0.05763288 | 0.1989077 | 0.05762558
[5 empty] | 0.2182538 | 0.05857667 |  |  | 0.1191642 | 0.05841582 | 0.1574382 | 0.05836241 | 0.1961914 | 0.05835502
[5 empty] | 0.2219819 | 0.05930887 |  |  | 0.1180593 | 0.05914602 | 0.1577124 | 0.05909194 | 0.1964457 | 0.05908446
[5 empty] | 0.2097596 | 0.06004108 |  |  | 0.1172937 | 0.05987622 | 0.1561463 | 0.05982147 | 0.1935803 | 0.0598139
[5 empty] | 0.2155927 | 0.06077329 |  |  | 0.1158721 | 0.06060641 | 0.1541471 | 0.060551 | 0.1928045 | 0.06054333
[5 empty] | 0.2064871 | 0.0615055 |  |  | 0.1155992 | 0.06133661 | 0.1530216 | 0.06128053 | 0.1900277 | 0.06127277
[5 empty] | 0.2184484 | 0.06223771 |  |  | 0.1139795 | 0.06206681 | 0.1517771 | 0.06201006 | 0.1893596 | 0.06200221
[5 empty] | 0.2004827 | 0.06296992 |  |  | 0.1138178 | 0.06279701 | 0.1505205 | 0.06273959 | 0.1876094 | 0.06273165
[5 empty] | 0.2105956 | 0.06370212 |  |  | 0.1125185 | 0.0635272 | 0.148959 | 0.06346912 | 0.1858868 | 0.06346108
[5 empty] | 0.1947814 | 0.06443433 |  |  | 0.1121771 | 0.0642574 | 0.1478857 | 0.06419865 | 0.1850822 | 0.06419052
[5 empty] | 0.2089681 | 0.06516654 |  |  | 0.1124361 | 0.0649876 | 0.1474137 | 0.06492818 | 0.181279 | 0.06491996
[5 empty] | 0.2061432 | 0.06589875 |  |  | 0.1119861 | 0.0657178 | 0.1458282 | 0.06565771 | 0.1824577 | 0.0656494
[5 empty] | 0.1913083 | 0.06663096 |  |  | 0.1102284 | 0.066448 | 0.1460309 | 0.06638724 | 0.1796207 | 0.06637883
[5 empty] | 0.198465 | 0.06736317 |  |  | 0.1096641 | 0.06717819 | 0.1433238 | 0.06711677 | 0.1775704 | 0.06710827
[5 empty] | 0.1946148 | 0.06809537 |  |  | 0.1089946 | 0.06790839 | 0.1427087 | 0.0678463 | 0.1759095 | 0.06783771
[5 empty] | 0.1987594 | 0.06882758 |  |  | 0.1087209 | 0.06863859 | 0.1413874 | 0.06857583 | 0.1753403 | 0.06856715
[5 empty] | 0.2099002 | 0.06955979 |  |  | 0.1073445 | 0.06936879 | 0.1414618 | 0.06930536 | 0.1746653 | 0.06929659
[5 empty] | 0.1950388 | 0.070292 |  |  | 0.1079664 | 0.07009898 | 0.1394337 | 0.07003489 | 0.1719871 | 0.07002602
[5 empty] | 0.1871769 | 0.07102421 |  |  | 0.1066878 | 0.07082918 | 0.1390051 | 0.07076442 | 0.1714081 | 0.07075546
[5 empty] | 0.1983159 | 0.07175642 |  |  | 0.1055102 | 0.07155938 | 0.1384777 | 0.07149395 | 0.1712309 | 0.0714849
[5 empty] | 0.1894574 | 0.07248862 |  |  | 0.1052346 | 0.07228958 | 0.1376535 | 0.07222348 | 0.1680579 | 0.07221434
[5 empty] | 0.181603 | 0.07322083 |  |  | 0.1048622 | 0.07301978 | 0.1364342 | 0.07295301 | 0.1685915 | 0.07294377
[5 empty] | 0.1997543 | 0.07395304 |  |  | 0.1031944 | 0.07374997 | 0.1349218 | 0.07368254 | 0.1661343 | 0.07367321
[5 empty] | 0.1969127 | 0.07468525 |  |  | 0.1026323 | 0.07448017 | 0.133518 | 0.07441207 | 0.1645889 | 0.07440265
[5 empty] | 0.18508 | 0.07541746 |  |  | 0.1021771 | 0.07521037 | 0.1339248 | 0.0751416 | 0.1631575 | 0.07513209
[5 empty] | 0.1962575 | 0.07614967 |  |  | 0.1013302 | 0.07594057 | 0.132044 | 0.07587113 | 0.1629428 | 0.07586153
[5 empty] | 0.177447 | 0.07688187 |  |  | 0.1016926 | 0.07667076 | 0.1320775 | 0.07660066 | 0.1620473 | 0.07659096
[5 empty] | 0.1936499 | 0.07761408 |  |  | 0.1002657 | 0.07740096 | 0.1298271 | 0.07733019 | 0.1594734 | 0.0773204
[5 empty] | 0.1918679 | 0.07834629 |  |  | 0.0996507 | 0.07813116 | 0.1289946 | 0.07805972 | 0.1583236 | 0.07804984
[5 empty] | 0.1921025 | 0.0790785 |  |  | 0.1000487 | 0.07886136 | 0.128482 | 0.07878925 | 0.1567003 | 0.07877928
[5 empty] | 0.1923552 | 0.07981071 |  |  | 0.09846111 | 0.07959156 | 0.1264911 | 0.07951878 | 0.1572062 | 0.07950871
[5 empty] | 0.1916276 | 0.08054292 |  |  | 0.09808902 | 0.08032175 | 0.1262237 | 0.08024831 | 0.1556437 | 0.08023815
[5 empty] | 0.1829213 | 0.08127512 |  |  | 0.09773369 | 0.08105195 | 0.1258817 | 0.08097784 | 0.1528152 | 0.08096759
[5 empty] | 0.1912378 | 0.08200733 |  |  | 0.09789636 | 0.08178215 | 0.1253669 | 0.08170737 | 0.1534232 | 0.08169703
[5 empty] | 0.1915787 | 0.08273954 |  |  | 0.09697825 | 0.08251235 | 0.1238812 | 0.0824369 | 0.1524703 | 0.08242647
[5 empty] | 0.1699456 | 0.08347175 |  |  | 0.09628059 | 0.08324254 | 0.1234265 | 0.08316643 | 0.150659 | 0.0831559
[5 empty] | 0.1713401 | 0.08420396 |  |  | 0.09610459 | 0.08397274 | 0.1221047 | 0.08389596 | 0.1502916 | 0.08388534
[5 empty] | 0.1737636 | 0.08493617 |  |  | 0.0958515 | 0.08470294 | 0.1211175 | 0.08462549 | 0.1496708 | 0.08461478
[5 empty] | 0.1892178 | 0.08566837 |  |  | 0.09442253 | 0.08543314 | 0.1206668 | 0.08535502 | 0.1477989 | 0.08534422
[5 empty] | 0.1867042 | 0.08640058 |  |  | 0.09391892 | 0.08616333 | 0.1198545 | 0.08608455 | 0.1464785 | 0.08607365
[5 empty] | 0.1912244 | 0.08713279 |  |  | 0.09434188 | 0.08689353 | 0.1201825 | 0.08681408 | 0.1453121 | 0.08680309
[5 empty] | 0.1807799 | 0.087865 |  |  | 0.09319264 | 0.08762373 | 0.1195525 | 0.08754361 | 0.1459022 | 0.08753253
[5 empty] | 0.1723723 | 0.08859721 |  |  | 0.09307243 | 0.08835393 | 0.1198666 | 0.08827314 | 0.1441512 | 0.08826197
[5 empty] | 0.1800032 | 0.08932942 |  |  | 0.09338248 | 0.08908413 | 0.1190264 | 0.08900267 | 0.1437616 | 0.0889914
[5 empty] | 0.1786742 | 0.09006162 |  |  | 0.09252401 | 0.08981432 | 0.1176339 | 0.0897322 | 0.1443359 | 0.08972084
[5 empty] | 0.1833867 | 0.09079383 |  |  | 0.09289825 | 0.09054452 | 0.1180909 | 0.09046174 | 0.1420767 | 0.09045028
[5 empty] | 0.1671424 | 0.09152604 |  |  | 0.09220642 | 0.09127472 | 0.1171993 | 0.09119127 | 0.1438863 | 0.09117972
[5 empty] | 0.1679428 | 0.09225825 |  |  | 0.09194975 | 0.09200492 | 0.1170609 | 0.0919208 | 0.1432673 | 0.09190916
[5 empty] | 0.1757895 | 0.09299046 |  |  | 0.09212947 | 0.09273511 | 0.1179776 | 0.09265033 | 0.1422222 | 0.09263859
[5 empty] | 0.1856841 | 0.09372267 |  |  | 0.0926468 | 0.09346531 | 0.1178513 | 0.09337986 | 0.1429535 | 0.09336803
[5 empty] | 0.1666281 | 0.09445487 |  |  | 0.09250297 | 0.09419551 | 0.1172837 | 0.09410939 | 0.1421636 | 0.09409747
[5 empty] | 0.1886215 | 0.09518708 |  |  | 0.09269799 | 0.09492571 | 0.1169752 | 0.09483892 | 0.1429527 | 0.09482691
[5 empty] | 0.1876513 | 0.09591929 |  |  | 0.09132155 | 0.09565591 | 0.1166102 | 0.09556845 | 0.1428001 | 0.09555634
[5 empty] | 0.1667131 | 0.0966515 |  |  | 0.09227029 | 0.0963861 | 0.1165835 | 0.09629798 | 0.1413986 | 0.09628578
[5 empty] | 0.1778059 | 0.09738371 |  |  | 0.09274331 | 0.0971163 | 0.1178937 | 0.09702751 | 0.1416466 | 0.09701522
[5 empty] | 0.1649283 | 0.09811592 |  |  | 0.09233971 | 0.0978465 | 0.1179394 | 0.09775704 | 0.1417421 | 0.09774466
[5 empty] | 0.1820794 | 0.09884812 |  |  | 0.0923586 | 0.0985767 | 0.1184193 | 0.09848657 | 0.1429834 | 0.0984741
[5 empty] | 0.1782579 | 0.09958033 |  |  | 0.09189907 | 0.09930689 | 0.1176319 | 0.0992161 | 0.1431686 | 0.09920353
[5 empty] | 0.1784628 | 0.1003125 |  |  | 0.09336023 | 0.1000371 | 0.118376 | 0.09994563 | 0.1436959 | 0.09993297
[5 empty] | 0.1856928 | 0.1010447 |  |  | 0.09324117 | 0.1007673 | 0.1183502 | 0.1006752 | 0.1449634 | 0.1006624
[5 empty] | 0.1659468 | 0.101777 |  |  | 0.09314101 | 0.1014975 | 0.118853 | 0.1014047 | 0.1435694 | 0.1013918
[5 empty] | 0.1722237 | 0.1025092 |  |  | 0.09295884 | 0.1022277 | 0.1198832 | 0.1021342 | 0.1440119 | 0.1021213
[5 empty] | 0.1845224 | 0.1032414 |  |  | 0.09339376 | 0.1029579 | 0.1186394 | 0.1028637 | 0.1445893 | 0.1028507
[5 empty] | 0.1818417 | 0.1039736 |  |  | 0.09354488 | 0.1036881 | 0.1204201 | 0.1035933 | 0.1452995 | 0.1035802
[5 empty] | 0.1771804 | 0.1047058 |  |  | 0.09371129 | 0.1044183 | 0.1194241 | 0.1043228 | 0.1459409 | 0.1043096
[5 empty] | 0.1705374 | 0.105438 |  |  | 0.0944921 | 0.1051485 | 0.11975 | 0.1050523 | 0.1460116 | 0.105039
[5 empty] | 0.1699115 | 0.1061702 |  |  | 0.09488641 | 0.1058787 | 0.1203963 | 0.1057819 | 0.1483097 | 0.1057685
[5 empty] | 0.1783017 | 0.1069024 |  |  | 0.09529332 | 0.1066089 | 0.1219618 | 0.1065114 | 0.1488335 | 0.1064979
[5 empty] | 0.1787068 | 0.1076346 |  |  | 0.09471193 | 0.1073391 | 0.1219451 | 0.1072409 | 0.1476811 | 0.1072273
[5 empty] | 0.1701256 | 0.1083668 |  |  | 0.09574134 | 0.1080693 | 0.1231448 | 0.1079705 | 0.1491506 | 0.1079568
[5 empty] | 0.172557 | 0.109099 |  |  | 0.09528066 | 0.1087995 | 0.1230595 | 0.1087 | 0.1511403 | 0.1086862
[5 empty] | 0.1839998 | 0.1098312 |  |  | 0.09682899 | 0.1095297 | 0.123488 | 0.1094295 | 0.1515484 | 0.1094157
[5 empty] | 0.1784529 | 0.1105635 |  |  | 0.09598543 | 0.1102599 | 0.1230287 | 0.110159 | 0.1502729 | 0.1101451
[5 empty] | 0.1849152 | 0.1112957 |  |  | 0.09624907 | 0.1109901 | 0.1254803 | 0.1108886 | 0.150812 | 0.1108745
[5 empty] | 0.1843855 | 0.1120279 |  |  | 0.09671903 | 0.1117203 | 0.1252416 | 0.1116181 | 0.152964 | 0.111604
[5 empty] | 0.1968627 | 0.1127601 |  |  | 0.0974944 | 0.1124505 | 0.1263111 | 0.1123476 | 0.154227 | 0.1123334
[5 empty] | 0.1823455 | 0.1134923 |  |  | 0.09857428 | 0.1131807 | 0.1252874 | 0.1130772 | 0.1537992 | 0.1130629
[5 empty] | 0.194833 | 0.1142245 |  |  | 0.09905778 | 0.1139108 | 0.1266692 | 0.1138067 | 0.1560787 | 0.1137923
[5 empty] | 0.1903239 | 0.1149567 |  |  | 0.09924399 | 0.114641 | 0.1268551 | 0.1145362 | 0.1564638 | 0.1145217
[5 empty] | 0.1868171 | 0.1156889 |  |  | 0.09993203 | 0.1153712 | 0.1274437 | 0.1152658 | 0.1557525 | 0.1152512
[5 empty] | 0.1763114 | 0.1164211 |  |  | 0.09972098 | 0.1161014 | 0.1285338 | 0.1159953 | 0.1578432 | 0.1159806
[5 empty] | 0.1898057 | 0.1171533 |  |  | 0.09960996 | 0.1168316 | 0.1300239 | 0.1167248 | 0.1585338 | 0.11671
[5 empty] | 0.1883098 | 0.1178855 |  |  | 0.1007065 | 0.1175618 | 0.1296255 | 0.1174543 | 0.1588397 | 0.1174395
[5 empty] | 0.1858456 | 0.1186177 |  |  | 0.1015281 | 0.118292 | 0.1308651 | 0.1181839 | 0.1596964 | 0.1181689
[5 empty] | 0.189414 | 0.11935 |  |  | 0.1005755 | 0.1190222 | 0.1309438 | 0.1189134 | 0.1600054 | 0.1188984
[5 empty] | 0.1910152 | 0.1200822 |  |  | 0.1013487 | 0.1197524 | 0.1313618 | 0.1196429 | 0.1606669 | 0.1196278
[5 empty] | 0.1866493 | 0.1208144 |  |  | 0.102448 | 0.1204826 | 0.1332192 | 0.1203725 | 0.1628811 | 0.1203572
[5 empty] | 0.1893165 | 0.1215466 |  |  | 0.1020732 | 0.1212128 | 0.1329161 | 0.121102 | 0.1631483 | 0.1210867
[5 empty] | 0.1970169 | 0.1222788 |  |  | 0.1030247 | 0.121943 | 0.1342528 | 0.1218315 | 0.1646687 | 0.1218161
[5 empty] | 0.1977506 | 0.123011 |  |  | 0.1043025 | 0.1226732 | 0.1342293 | 0.1225611 | 0.1653425 | 0.1225455
[5 empty] | 0.1805179 | 0.1237432 |  |  | 0.1047067 | 0.1234034 | 0.1365459 | 0.1232906 | 0.1663699 | 0.123275
[5 empty] | 0.1943188 | 0.1244754 |  |  | 0.1046374 | 0.1241336 | 0.1362026 | 0.1240201 | 0.1699512 | 0.1240044
[5 empty] | 0.1911535 | 0.1252076 |  |  | 0.1058947 | 0.1248638 | 0.1378998 | 0.1247497 | 0.1711866 | 0.1247339
[5 empty] | 0.2070222 | 0.1259398 |  |  | 0.1070788 | 0.125594 | 0.1383375 | 0.1254792 | 0.1726763 | 0.1254633
[5 empty] | 0.2009249 | 0.126672 |  |  | 0.1078897 | 0.1263242 | 0.1396158 | 0.1262087 | 0.1725206 | 0.1261927
[5 empty] | 0.1898619 | 0.1274042 |  |  | 0.1082275 | 0.1270544 | 0.140935 | 0.1269382 | 0.1741196 | 0.1269222
[5 empty] | 0.2098333 | 0.1281365 |  |  | 0.1081925 | 0.1277846 | 0.1423953 | 0.1276678 | 0.1758737 | 0.1276516
[5 empty] | 0.1968392 | 0.1288687 |  |  | 0.1097845 | 0.1285148 | 0.1434967 | 0.1283973 | 0.177083 | 0.128381
[5 empty] | 0.2098798 | 0.1296009 |  |  | 0.1103039 | 0.129245 | 0.1446394 | 0.1291268 | 0.1789477 | 0.1291105
[5 empty] | 0.2089553 | 0.1303331 |  |  | 0.1118506 | 0.1299752 | 0.1464236 | 0.1298564 | 0.1796681 | 0.1298399
[5 empty] | 0.1950657 | 0.1310653 |  |  | 0.1125248 | 0.1307054 | 0.1469495 | 0.1305859 | 0.1836445 | 0.1305694
[5 empty] | 0.1982112 | 0.1317975 |  |  | 0.1123266 | 0.1314356 | 0.1495172 | 0.1313154 | 0.185377 | 0.1312988
[5 empty] | 0.207392 | 0.1325297 |  |  | 0.1134562 | 0.1321658 | 0.149527 | 0.132045 | 0.1864659 | 0.1320282
[5 empty] | 0.2086519 | 0.1332619 |  |  | 0.1144483 | 0.132896 | 0.1508321 | 0.1327745 | 0.1871813 | 0.1327577
[5 empty] | 0.2150274 | 0.1339941 |  |  | 0.1157312 | 0.1336262 | 0.1534746 | 0.133504 | 0.1894815 | 0.1334871
[5 empty] | 0.2185136 | 0.1347263 |  |  | 0.1175009 | 0.1343564 | 0.1551486 | 0.1342335 | 0.1935585 | 0.1342165
[5 empty] | 0.2051053 | 0.1354585 |  |  | 0.1179536 | 0.1350866 | 0.1577481 | 0.1349631 | 0.1948042 | 0.134946
[5 empty] | 0.2067976 | 0.1361907 |  |  | 0.1202852 | 0.1358168 | 0.1583671 | 0.1356926 | 0.1991107 | 0.1356754
[5 empty] | 0.2065855 | 0.136923 |  |  | 0.1212919 | 0.136547 | 0.1618997 | 0.1364221 | 0.2011699 | 0.1364049
[5 empty] | 0.223464 | 0.1376552 |  |  | 0.1219698 | 0.1372772 | 0.1642399 | 0.1371517 | 0.2041739 | 0.1371343
[5 empty] | 0.228428 | 0.1383874 |  |  | 0.1245148 | 0.1380074 | 0.1663819 | 0.1378812 | 0.2065146 | 0.1378637
[5 empty] | 0.2224726 | 0.1391196 |  |  | 0.1259231 | 0.1387376 | 0.1680197 | 0.1386107 | 0.2103841 | 0.1385932
[5 empty] | 0.2115927 | 0.1398518 |  |  | 0.1274908 | 0.1394678 | 0.1714473 | 0.1393403 | 0.2145743 | 0.1393226
[5 empty] | 0.2307832 | 0.140584 |  |  | 0.1285138 | 0.140198 | 0.1724587 | 0.1400698 | 0.2173771 | 0.140052
[5 empty] | 0.2290393 | 0.1413162 |  |  | 0.1311883 | 0.1409282 | 0.1766481 | 0.1407993 | 0.2212848 | 0.1407815
[5 empty] | 0.2173559 | 0.1420484 |  |  | 0.1323104 | 0.1416584 | 0.1781096 | 0.1415288 | 0.2235891 | 0.1415109
[5 empty] | 0.2277279 | 0.1427806 |  |  | 0.1338761 | 0.1423886 | 0.182537 | 0.1422584 | 0.2291821 | 0.1422404
[5 empty] | 0.2211504 | 0.1435128 |  |  | 0.1358814 | 0.1431188 | 0.1839246 | 0.1429879 | 0.2326558 | 0.1429698
[5 empty] | 0.2266184 | 0.144245 |  |  | 0.1391225 | 0.143849 | 0.1867663 | 0.1437174 | 0.2356021 | 0.1436992
[5 empty] | 0.2511268 | 0.1449772 |  |  | 0.1410954 | 0.1445792 | 0.1913563 | 0.144447 | 0.2416132 | 0.1444287
[5 empty] | 0.2426706 | 0.1457095 |  |  | 0.1424962 | 0.1453094 | 0.1933886 | 0.1451765 | 0.2440809 | 0.1451581