## 1
Общество с ограниченной ответственностью "Инженерная геология" (ООО "ИнжГео") | [11 empty] | Общество с ограниченной ответственностью "Инженерная геология" (ООО "ИнжГео")
Юр. адрес: 117279, г. Москва, ул. Миклухо-Маклая, 36 а, этаж 5, пом. XXIII к. 76-84 | [11 empty] | Юр. адрес: 117279, г. Москва, ул. Миклухо-Маклая, 36 а, этаж 5, пом. XXIII к. 76-84 | [8 empty] | нагр |  |  | X0 | Y0 | R |  | нагр |  |  |  | X0 | Y0 | R | нагр |  |  |  | X0 | Y0 | R |  | нагр |  |  |  | X0 | Y0 | R
Телефон/факс +7 (495) 132-30-00, Адрес электронной почты inbox@inj-geo.ru | [11 empty] | Телефон/факс +7 (495) 132-30-00, Адрес электронной почты inbox@inj-geo.ru | [12 empty] | 0 | [7 empty] | 0 | [6 empty] | 0 | [7 empty] | 0
[21 empty] | девиатор | [6 empty] | девиатор | [6 empty] | девиатор | [7 empty] | девиатор
Испытательная лаборатория ООО «ИнжГео» | [11 empty] | Испытательная лаборатория ООО «ИнжГео» | [8 empty] | x0 | Угол | X | Y |  |  |  | x0 |  | Угол | X | Y |  |  | x0 |  | Угол | X | Y |  |  |  | x0 |  | Угол | X | Y
Адрес места осуществления деятельности лаборатории: г. Москва, просп. Вернадского, д. 51, стр. 1 | [11 empty] | Адрес места осуществления деятельности лаборатории: г. Москва, просп. Вернадского, д. 51, стр. 1 | [9 empty] | 0 | [7 empty] | 0 | [6 empty] | 0 | [7 empty] | 0
Телефон +7(910)4557682, E-mail: slg85@mail.ru | [11 empty] | Телефон +7(910)4557682, E-mail: slg85@mail.ru | [9 empty] | 5 | [7 empty] | 5 | [6 empty] | 5 | [7 empty] | 5
[22 empty] | 10 | [7 empty] | 10 | [6 empty] | 10 | [7 empty] | 10
[12 empty] | Протокол испытаний № 13-63/275 от 31-07-2023 | [9 empty] | 15 | [7 empty] | 15 | [6 empty] | 15 | [7 empty] | 15
[22 empty] | 20 | [7 empty] | 20 | [6 empty] | 20 | [7 empty] | 20
[12 empty] | Наименование и адрес заказчика: Переход трубопровода через р. Енисей | [9 empty] | 25 | [7 empty] | 25 | [6 empty] | 25 | [7 empty] | 25
[12 empty] | Наименование объекта: ООО Регионстрой | [9 empty] | 30 | [7 empty] | 30 | [6 empty] | 30 | [7 empty] | 30
Наименование используемого метода/методики: ГОСТ 12248.4-2020 | [11 empty] | Наименование используемого метода/методики: ГОСТ 12248.3-2020 | [9 empty] | 35 | [7 empty] | 35 | [6 empty] | 35 | [7 empty] | 35
Условия проведения испытания: температура окружающей среды (18 - 25)0С, влажность воздуха (40 - 75)% | [11 empty] | Условия проведения испытания: температура окружающей среды (18 - 25)0С, влажность воздуха (40 - 75)% | [9 empty] | 40 | [7 empty] | 40 | [6 empty] | 40 | [7 empty] | 40
[12 empty] | Дата получение объекта подлежащего испытаниям: 04-07-2023 | [9 empty] | 45 | [7 empty] | 45 | [6 empty] | 45 | [7 empty] | 45
[12 empty] | Дата испытания: 25.10.2022-19.11.2275 | [9 empty] | 50 | [7 empty] | 50 | [6 empty] | 50 | [7 empty] | 50
[22 empty] | 55 | [7 empty] | 55 | [6 empty] | 55 | [7 empty] | 55
Испытание грунтов методом трехосного сжатия | [11 empty] | Испытание грунтов методом трехосного сжатия | [9 empty] | 60 | [7 empty] | 60 | [6 empty] | 60 | [7 empty] | 60
[22 empty] | 65 | [7 empty] | 65 | [6 empty] | 65 | [7 empty] | 65
Лабораторный номер: | [6 empty] | We, д.е. = |  |  |  |  | Лабораторный номер: |  | 1310 |  |  |  | We, д.е. = | 0.48752864 |  |  | 70 | [7 empty] | 70 | [6 empty] | 70 | [7 empty] | 70
Номер скважины: | [6 empty] | ρ, г/см3 = |  |  |  |  | Номер скважины: |  | BH-154 |  |  |  | ρ, г/см3 = | 1.54 |  |  | 75 | [7 empty] | 75 | [6 empty] | 75 | [7 empty] | 75
Глубина отбора, м: | [6 empty] | ρs, г/см3 = |  |  |  |  | Глубина отбора, м: |  | 4.8 |  |  |  | ρs, г/см3 = | 2.74 |  |  | 80 | [7 empty] | 80 | [6 empty] | 80 | [7 empty] | 80
Наименование грунта: | [6 empty] | e, д.е. = |  |  |  |  | Наименование грунта: |  | Суглинок, после оттаивания текучий, легкий песчанистый |  |  |  | e, д.е. = | 1.646642 |  |  | 85 | [7 empty] | 85 | [6 empty] | 85 | [7 empty] | 85
Схема проведения опыта: | [6 empty] | IL, д.е. = |  |  |  |  | Схема проведения опыта: |  | КД |  |  |  | IL, д.е. = | 2.216 |  |  | 90 | [7 empty] | 90 | [6 empty] | 90 | [7 empty] | 90
[22 empty] | 95 | [7 empty] | 95 | [6 empty] | 95 | [7 empty] | 95
[22 empty] | 100 | [7 empty] | 100 | [6 empty] | 100 | [7 empty] | 100
Результаты испытаний | [11 empty] | Результаты испытаний | [9 empty] | 105 | [7 empty] | 105 | [6 empty] | 105 | [7 empty] | 105
[22 empty] | 110 | [7 empty] | 110 | [6 empty] | 110 | [7 empty] | 110
[22 empty] | 115 | [7 empty] | 115 | [6 empty] | 115 | [7 empty] | 115
[22 empty] | 120 | [7 empty] | 120 | [6 empty] | 120 | [7 empty] | 120
[22 empty] | 125 | [7 empty] | 125 | [6 empty] | 125 | [7 empty] | 125
[22 empty] | 130 | [7 empty] | 130 | [6 empty] | 130 | [7 empty] | 130
[22 empty] | 135 | [7 empty] | 135 | [6 empty] | 135 | [7 empty] | 135
[22 empty] | 140 | [7 empty] | 140 | [6 empty] | 140 | [7 empty] | 140
[22 empty] | 145 | [7 empty] | 145 | [6 empty] | 145 | [7 empty] | 145
[22 empty] | 150 | [7 empty] | 150 | [6 empty] | 150 | [7 empty] | 150
[22 empty] | 155 | [7 empty] | 155 | [6 empty] | 155 | [7 empty] | 155
[22 empty] | 160 | [7 empty] | 160 | [6 empty] | 160 | [7 empty] | 160
[22 empty] | 165 | [7 empty] | 165 | [6 empty] | 165 | [7 empty] | 165
[22 empty] | 170 | [7 empty] | 170 | [6 empty] | 170 | [7 empty] | 170
[22 empty] | 175 | [7 empty] | 175 | [6 empty] | 175 | [7 empty] | 175
[22 empty] | 180 | [7 empty] | 180 | [6 empty] | 180 | [7 empty] | 180
[13 empty] | Давление в камере, Мпа σ3 | Вертикальная нагрузка, Мпа σ1 | Поровое давление, Мпа u
| K0, д.е. | 0.8608269 |  |  |  |  | Коэфф. Точки | [5 empty] | 0.0724416 | 0.1119706 | [5 empty] | 1 | [6 empty] | σ3,кПа | σ1,кПа | u, кПа |  |  |  | 4
| q_zg, МПа | 0.06235968 | [10 empty] | 0.1724416 | 0.2443053 | [27 empty] | δ3, Мпа | δ1-δ3, МПа | δ1, МПа | δ1, КПа
|  |  | Модуль деформации, МПа: | [9 empty] | 0.2724416 | 0.3766401 | [21 empty] | С, МПа:
|  |  | Е0= |  | Точки модуля (полное напр.), МПа |  |  |  | 0.06235968 | 0.09977548 | [25 empty] | φ, град:
|  |  | E50 = |  | qf (полное напр.), МПа |  |  |  | 0.08927871 | [26 empty] | E, Мпа
|  |  | Коэф. Поперечной деформации, ϑ = | [9 empty] | Эффективные значения угла внутреннего трения и удельного сцепления ϕ', С' | [13 empty] | x | 0
[13 empty] | ϕ', град. = | 8 | [12 empty] | y |  |  |  | С, кПа | φ,°
[13 empty] | С', МПа = | 0.007
| Исполнитель: | [6 empty] | Морозов Д.С. |  |  |  |  | Исполнитель: |  |  |  |  | Морозов Д.С.
| Начальник исп. лаборатории: | [6 empty] | Семиколенова Л.Г. |  |  |  |  | Начальник исп. лаборатории: |  |  |  |  | Семиколенова Л.Г.
Лист 1 , всего листов 2 | [11 empty] | Лист 2 , всего листов 2
Частичное воспроизведение протокола испытаний без письменного разрешения ООО «ИнжГео» ЗАПРЕЩАЕТСЯ | [11 empty] | Частичное воспроизведение протокола испытаний без письменного разрешения ООО «ИнжГео» ЗАПРЕЩАЕТСЯ
[5 empty] | второй график |  | первый график | [9 empty] | К Пуассона
dev50 | epsE50 | ind | devE0 | epsE0 | dev | eps | sigma |  | dev1 | eps1 | dev2 | eps2 | dev3 | eps3 |  | Глины
0.01683711 | 0.02002915 |  |  |  | 0 | 0 |  |  | 0 | 0 | 0 | 0 | 0 | 0 |  | < 0 | 0,20-0,30
ind |  |  |  |  | -0.001662887 | 0.0007971981 |  |  | 0.001169423 | 0.0008052677 | 0.003242105 | 0.0007713573 | 0.004758178 | 0.0008174951 |  | 0-0,25 | 0,30-0,38
2 |  |  |  |  | 0.002655117 | 0.001594396 |  |  | 0.002233619 | 0.001610535 | 0.007192002 | 0.001542715 | 0.009872495 | 0.00163499 |  | 0,25< | 0,38-0,45
E0 |  |  |  |  | 0.003934901 | 0.002391594 |  |  | 0.003664292 | 0.002415803 | 0.01000274 | 0.002314072 | 0.01505981 | 0.002452485 |  | Суглинки | 0,35-0,37
epsE0 | devE0 |  |  |  | 0.003157356 | 0.003188792 |  |  | 0.004733148 | 0.003221071 | 0.01342735 | 0.003085429 | 0.02023698 | 0.00326998 |  | Пески и супеси | 0,30-0,35
0.006676383 | 0.009353952 |  |  |  | 0.005303374 | 0.00398599 |  |  | 0.006011894 | 0.004026339 | 0.01651889 | 0.003856786 | 0.02482087 | 0.004087476
[5 empty] | 0.007353843 | 0.004783189 |  |  | 0.006972235 | 0.004831606 | 0.0189304 | 0.004628144 | 0.02802833 | 0.004904971
График E50 |  | График E |  |  | 0.007289655 | 0.005580387 |  |  | 0.0075584 | 0.005394808 | 0.02121492 | 0.005399501 | 0.03197621 | 0.005722466
eps | q | sigma |  |  | 0.009353952 | 0.006676383 |  |  | 0.008500219 | 0.006442142 | 0.0237255 | 0.006170858 | 0.0355584 | 0.006748433
Горизонтальная линия E50 |  | Касательная |  |  | 0.009755747 | 0.007174783 |  |  | 0.009130166 | 0.00724741 | 0.0255584 | 0.006966796 | 0.03617595 | 0.007357456
0 |  | a | b |  | 0.009332024 | 0.007971981 |  |  | 0.00968881 | 0.008052677 | 0.02676256 | 0.007713573 | 0.03823569 | 0.008174951
|  |  | 0 |  | 0.01083655 | 0.008769179 |  |  | 0.01018577 | 0.008857945 | 0.02761667 | 0.00848493 | 0.04013215 | 0.008992446
Вертикальная линия E50 |  | p1 и p2 |  |  | 0.01028072 | 0.009566377 |  |  | 0.01043066 | 0.009663213 | 0.02831399 | 0.009256287 | 0.04072491 | 0.009809941
| 0 | 0 |  |  | 0.01167592 | 0.01036358 |  |  | 0.0108331 | 0.01046848 | 0.02889084 | 0.01002764 | 0.04177356 | 0.01062744
[5 empty] | 0.009033536 | 0.01116077 |  |  | 0.01140271 | 0.01127375 | 0.02968359 | 0.010799 | 0.04353768 | 0.01144493
Касательная линия E50 |  |  |  |  | 0.01136496 | 0.01195797 |  |  | 0.0116491 | 0.01207902 | 0.03072857 | 0.01157036 | 0.04427684 | 0.01226243
0 | 0 | Горизонтальная 1 |  |  | 0.009681569 | 0.01275517 |  |  | 0.0120819 | 0.01288428 | 0.03116213 | 0.01234172 | 0.04515065 | 0.01307992
[5 empty] | 0.01299476 | 0.01355237 |  |  | 0.01211072 | 0.01368955 | 0.03202062 | 0.01311307 | 0.04671867 | 0.01389742
Горизонтальная линия qкр |  |  |  |  | 0.01031593 | 0.01434957 |  |  | 0.01244518 | 0.01449482 | 0.03234037 | 0.01388443 | 0.0484405 | 0.01471491
Горизонтальная линия q |  | Горизонтальная 2 |  |  | 0.01265645 | 0.01514676 |  |  | 0.0127949 | 0.01530009 | 0.03335774 | 0.01465579 | 0.0491757 | 0.01553241
0 |  | 0 |  |  | 0.01102772 | 0.01594396 |  |  | 0.0132695 | 0.01610535 | 0.03410907 | 0.01542715 | 0.05209923 | 0.01647938
[5 empty] | 0.01244112 | 0.01674116 |  |  | 0.01387859 | 0.01691062 | 0.03593186 | 0.01632405 | 0.05418277 | 0.0171674
Вертикальная линия q |  |  |  |  | 0.01190804 | 0.01753836 |  |  | 0.01433179 | 0.01771589 | 0.03701679 | 0.01696986 | 0.05754172 | 0.01798489
| 0 |  |  |  | 0.01443988 | 0.01833556 |  |  | 0.01483871 | 0.01852116 | 0.03930271 | 0.01774122 | 0.0615619 | 0.01880239
[5 empty] | 0.01604801 | 0.01913275 |  |  | 0.01530899 | 0.01932643 | 0.04117602 | 0.01851257 | 0.0656342 | 0.01961988
[5 empty] | 0.01683711 | 0.02002915 |  |  | 0.01595223 | 0.02013169 | 0.04441765 | 0.01928393 | 0.07134953 | 0.02043738
[5 empty] | 0.01479333 | 0.02072715 |  |  | 0.01647806 | 0.02093696 | 0.04750851 | 0.02005529 | 0.07569878 | 0.02125487
[5 empty] | 0.01848571 | 0.02152435 |  |  | 0.01759609 | 0.02174223 | 0.05092954 | 0.02082665 | 0.08127286 | 0.02207237
[5 empty] | 0.01862199 | 0.02232155 |  |  | 0.01851593 | 0.0225475 | 0.05456164 | 0.021598 | 0.08636267 | 0.02288986
[5 empty] | 0.0209975 | 0.02311874 |  |  | 0.01976448 | 0.0235115 | 0.05728575 | 0.02236936 | 0.08975911 | 0.02370736
[5 empty] | 0.02540758 | 0.02391594 |  |  | 0.02131125 | 0.02415803 | 0.06018278 | 0.02314072 | 0.09385308 | 0.02452485
[5 empty] | 0.02664754 | 0.02471314 |  |  | 0.02582013 | 0.0249633 | 0.06323365 | 0.02391208 | 0.09603548 | 0.02534235
[5 empty] | 0.03051273 | 0.02551034 |  |  | 0.03064541 | 0.02576857 | 0.06541928 | 0.02468343 | 0.09829721 | 0.02615984
[5 empty] | 0.02879847 | 0.02630754 |  |  | 0.03519466 | 0.02657384 | 0.0666206 | 0.02545479 | 0.09839894 | 0.02697734
[5 empty] | 0.03130008 | 0.02710474 |  |  | 0.0377754 | 0.0273791 | 0.06761852 | 0.02622615 | 0.09840267 | 0.02779483
[5 empty] | 0.02924076 | 0.02790193 |  |  | 0.03771237 | 0.02818437 | 0.06805938 | 0.0269975 | 0.09728983 | 0.02861233
[5 empty] | 0.03106102 | 0.02869913 |  |  | 0.03784087 | 0.02898964 | 0.06754592 | 0.02776886 | 0.09678198 | 0.02942982
[5 empty] | 0.02877935 | 0.02949633 |  |  | 0.0375157 | 0.02979491 | 0.06781709 | 0.02854022 | 0.09620069 | 0.03024732
[5 empty] | 0.03141353 | 0.03029353 |  |  | 0.03754194 | 0.03060017 | 0.06748319 | 0.02931158 | 0.09586753 | 0.03106481
[5 empty] | 0.02798132 | 0.03109073 |  |  | 0.03722465 | 0.03140544 | 0.06705455 | 0.03008293 | 0.09470406 | 0.03188231
[5 empty] | 0.03050049 | 0.03188792 |  |  | 0.03686889 | 0.03221071 | 0.06664148 | 0.03085429 | 0.09343186 | 0.0326998
[5 empty] | 0.0289888 | 0.03268512 |  |  | 0.03657972 | 0.03301598 | 0.06595432 | 0.03162565 | 0.09157249 | 0.0335173
[5 empty] | 0.02846402 | 0.03348232 |  |  | 0.03646222 | 0.03382125 | 0.06540337 | 0.03239701 | 0.09074752 | 0.03433479
[5 empty] | 0.02694392 | 0.03427952 |  |  | 0.03592143 | 0.03462651 | 0.06419896 | 0.03316836 | 0.08957852 | 0.03515229
[5 empty] | 0.02744625 | 0.03507672 |  |  | 0.03566244 | 0.03543178 | 0.0637514 | 0.03393972 | 0.08818705 | 0.03596978
[5 empty] | 0.0259888 | 0.03587391 |  |  | 0.03539029 | 0.03623705 | 0.06317102 | 0.03471108 | 0.08689468 | 0.03678728
[5 empty] | 0.02658931 | 0.03667111 |  |  | 0.03501006 | 0.03704232 | 0.06246813 | 0.03548243 | 0.08522298 | 0.03760478
[5 empty] | 0.02426557 | 0.03746831 |  |  | 0.03442681 | 0.03784758 | 0.06135306 | 0.03625379 | 0.08419352 | 0.03842227
[5 empty] | 0.02603533 | 0.03826551 |  |  | 0.03424559 | 0.03865285 | 0.06043612 | 0.03702515 | 0.08202786 | 0.03923977
[5 empty] | 0.02591636 | 0.03906271 |  |  | 0.03387149 | 0.03945812 | 0.05932764 | 0.03779651 | 0.08174758 | 0.04005726
[5 empty] | 0.02491046 | 0.0398599 |  |  | 0.03330956 | 0.04026339 | 0.05923792 | 0.03856786 | 0.08017423 | 0.04087476
[5 empty] | 0.02595327 | 0.0406571 |  |  | 0.03316485 | 0.04106865 | 0.0580773 | 0.03933922 | 0.07892939 | 0.04169225
[5 empty] | 0.02503359 | 0.0414543 |  |  | 0.03254245 | 0.04187392 | 0.0577561 | 0.04011058 | 0.07883463 | 0.04250975
[5 empty] | 0.02514886 | 0.0422515 |  |  | 0.03234741 | 0.04267919 | 0.05638462 | 0.04088194 | 0.07751151 | 0.04332724
[5 empty] | 0.02429647 | 0.0430487 |  |  | 0.03208479 | 0.04348446 | 0.0559732 | 0.04165329 | 0.07698159 | 0.04414474
[5 empty] | 0.02747386 | 0.0438459 |  |  | 0.03185967 | 0.04428973 | 0.05563214 | 0.04242465 | 0.07666646 | 0.04496223
[5 empty] | 0.02667845 | 0.04464309 |  |  | 0.03167709 | 0.04509499 | 0.05517178 | 0.04319601 | 0.07771425 | 0.04577973
[5 empty] | 0.02790764 | 0.04544029 |  |  | 0.03144214 | 0.04590026 | 0.05510242 | 0.04396736 | 0.07723635 | 0.04659722
[5 empty] | 0.02515887 | 0.04623749 |  |  | 0.03145986 | 0.04670553 | 0.0548344 | 0.04473872 | 0.078706 | 0.04741472
[5 empty] | 0.02842955 | 0.04703469 |  |  | 0.03143566 | 0.0475108 | 0.05397802 | 0.04551008 | 0.07898091 | 0.04823221
[5 empty] | 0.02671709 | 0.04783189 |  |  | 0.03161193 | 0.04831606 | 0.05414593 | 0.04628144 | 0.08091882 | 0.04904971
[5 empty] | 0.02601893 | 0.04862908 |  |  | 0.03160595 | 0.04912133 | 0.05470062 | 0.04705279 | 0.08217744 | 0.0498672
[5 empty] | 0.02633246 | 0.04942628 |  |  | 0.03200383 | 0.0499266 | 0.05455129 | 0.04782415 | 0.0843145 | 0.0506847
[5 empty] | 0.02665513 | 0.05022348 |  |  | 0.03249166 | 0.05073187 | 0.05507784 | 0.04859551 | 0.08578772 | 0.05150219
[5 empty] | 0.02798434 | 0.05102068 |  |  | 0.03295553 | 0.05153714 | 0.05576016 | 0.04936687 | 0.08805483 | 0.05231969
[5 empty] | 0.02831751 | 0.05181788 |  |  | 0.03348153 | 0.0523424 | 0.05667814 | 0.05013822 | 0.08947354 | 0.05313718
[5 empty] | 0.02865206 | 0.05261507 |  |  | 0.03385575 | 0.05314767 | 0.05741169 | 0.05090958 | 0.09250159 | 0.05395468
[5 empty] | 0.02998542 | 0.05341227 |  |  | 0.03456429 | 0.05395294 | 0.05844069 | 0.05168094 | 0.09369669 | 0.05477217
[5 empty] | 0.03131499 | 0.05420947 |  |  | 0.03519325 | 0.05475821 | 0.06024505 | 0.05245229 | 0.09611658 | 0.05558967
[5 empty] | 0.0316382 | 0.05500667 |  |  | 0.03602871 | 0.05556347 | 0.06080466 | 0.05322365 | 0.09771896 | 0.05640716
[5 empty] | 0.02895247 | 0.05580387 |  |  | 0.03665677 | 0.05636874 | 0.06229941 | 0.05399501 | 0.09896157 | 0.05722466
[5 empty] | 0.02925522 | 0.05660106 |  |  | 0.03716353 | 0.05717401 | 0.0635092 | 0.05476637 | 0.1012021 | 0.05804215
[5 empty] | 0.03254386 | 0.05739826 |  |  | 0.03753507 | 0.05797928 | 0.06481393 | 0.05553772 | 0.1017984 | 0.05885965
[5 empty] | 0.03281582 | 0.05819546 |  |  | 0.03805749 | 0.05878455 | 0.06559349 | 0.05630908 | 0.102408 | 0.05967714
[5 empty] | 0.03106851 | 0.05899266 |  |  | 0.03881688 | 0.05958981 | 0.06722777 | 0.05708044 | 0.1037887 | 0.06049464
[5 empty] | 0.03029935 | 0.05978986 |  |  | 0.03909934 | 0.06039508 | 0.06839668 | 0.0578518 | 0.1041985 | 0.06131213
[5 empty] | 0.03150576 | 0.06058706 |  |  | 0.03952897 | 0.06120035 | 0.06878011 | 0.05862315 | 0.1033782 | 0.06212963
[5 empty] | 0.03367423 | 0.06138425 |  |  | 0.03961587 | 0.06200562 | 0.06965795 | 0.05939451 | 0.103717 | 0.06294712
[5 empty] | 0.0338533 | 0.06218145 |  |  | 0.03993703 | 0.06281088 | 0.0705101 | 0.06016587 | 0.1040173 | 0.06376462
[5 empty] | 0.03202304 | 0.06297865 |  |  | 0.04015568 | 0.06361615 | 0.07111645 | 0.06093722 | 0.1035815 | 0.06458211
[5 empty] | 0.03119405 | 0.06377585 |  |  | 0.04017165 | 0.06442142 | 0.07186371 | 0.06170858 | 0.1029121 | 0.06539961
[5 empty] | 0.03436598 | 0.06457305 |  |  | 0.04048478 | 0.06522669 | 0.07251371 | 0.06247994 | 0.1033115 | 0.0662171
[5 empty] | 0.03153843 | 0.06537024 |  |  | 0.04059492 | 0.06603196 | 0.0726456 | 0.0632513 | 0.1023821 | 0.0670346
[5 empty] | 0.03271104 | 0.06616744 |  |  | 0.04080191 | 0.06683722 | 0.07307319 | 0.06402265 | 0.1021264 | 0.06785209
[5 empty] | 0.03388342 | 0.06696464 |  |  | 0.04100558 | 0.06764249 | 0.07349609 | 0.06479401 | 0.1027469 | 0.06866959
[5 empty] | 0.0320552 | 0.06776184 |  |  | 0.04130578 | 0.06844776 | 0.07401391 | 0.06556537 | 0.1022459 | 0.06948708
[5 empty] | 0.03522601 | 0.06855904 |  |  | 0.04160235 | 0.06925303 | 0.07442626 | 0.06633673 | 0.1014258 | 0.07030458
[5 empty] | 0.03239546 | 0.06935623 |  |  | 0.04149513 | 0.07005829 | 0.07453274 | 0.06710808 | 0.1010893 | 0.07112207
[5 empty] | 0.03556318 | 0.07015343 |  |  | 0.04188396 | 0.07086356 | 0.07473295 | 0.06787944 | 0.1012386 | 0.07193957
[5 empty] | 0.03572879 | 0.07095063 |  |  | 0.04186868 | 0.07166883 | 0.07522651 | 0.0686508 | 0.1002762 | 0.07275706
[5 empty] | 0.03289192 | 0.07174783 |  |  | 0.04234913 | 0.0724741 | 0.07601303 | 0.06942215 | 0.0997045 | 0.07357456
[5 empty] | 0.03605218 | 0.07254503 |  |  | 0.04252516 | 0.07327936 | 0.0758921 | 0.07019351 | 0.09942604 | 0.07439206
[5 empty] | 0.03520921 | 0.07334222 |  |  | 0.0425966 | 0.07408463 | 0.07646334 | 0.07096487 | 0.09924321 | 0.07520955
[5 empty] | 0.03636262 | 0.07413942 |  |  | 0.04286329 | 0.0748899 | 0.07682635 | 0.07173623 | 0.09935844 | 0.07602705
[5 empty] | 0.03451204 | 0.07493662 |  |  | 0.04272508 | 0.07569517 | 0.07748074 | 0.07250758 | 0.09827417 | 0.07684454
[5 empty] | 0.03365709 | 0.07573382 |  |  | 0.04308181 | 0.07650044 | 0.07782611 | 0.07327894 | 0.09819284 | 0.07766204
[5 empty] | 0.03679739 | 0.07653102 |  |  | 0.04303331 | 0.0773057 | 0.07766208 | 0.0740503 | 0.09771689 | 0.07847953
[5 empty] | 0.03393257 | 0.07732822 |  |  | 0.04347943 | 0.07811097 | 0.07858825 | 0.07482166 | 0.09734876 | 0.07929703
[5 empty] | 0.03406225 | 0.07812541 |  |  | 0.04352001 | 0.07891624 | 0.07840422 | 0.07559301 | 0.09769089 | 0.08011452
[5 empty] | 0.03418606 | 0.07892261 |  |  | 0.0434549 | 0.07972151 | 0.07900961 | 0.07636437 | 0.09724571 | 0.08093202
[5 empty] | 0.0373036 | 0.07971981 |  |  | 0.04388392 | 0.08052677 | 0.07900402 | 0.07713573 | 0.09631566 | 0.08174951
[5 empty] | 0.03641452 | 0.08051701 |  |  | 0.04380692 | 0.08133204 | 0.07978705 | 0.07790708 | 0.09620318 | 0.08256701
[5 empty] | 0.03651843 | 0.08131421 |  |  | 0.04402375 | 0.08213731 | 0.08015832 | 0.07867844 | 0.09641071 | 0.0833845
[5 empty] | 0.03761496 | 0.0821114 |  |  | 0.04413424 | 0.08294258 | 0.08001743 | 0.0794498 | 0.09554069 | 0.084202
[5 empty] | 0.03570373 | 0.0829086 |  |  | 0.04403824 | 0.08374785 | 0.08006399 | 0.08022116 | 0.0954871 | 0.08501949
[5 empty] | 0.03778435 | 0.0837058 |  |  | 0.04443558 | 0.08455311 | 0.0802976 | 0.08099251 | 0.09512666 | 0.08583699
[5 empty] | 0.03485647 | 0.084503 |  |  | 0.0442261 | 0.08535838 | 0.08041787 | 0.08176387 | 0.0944587 | 0.08665448
[5 empty] | 0.03491969 | 0.0853002 |  |  | 0.04440966 | 0.08616365 | 0.08082441 | 0.08253523 | 0.09448416 | 0.08747198
[5 empty] | 0.03497364 | 0.08609739 |  |  | 0.04458608 | 0.08696892 | 0.08121682 | 0.08330659 | 0.09380398 | 0.08828947
[5 empty] | 0.03701795 | 0.08689459 |  |  | 0.04445521 | 0.08777418 | 0.08119472 | 0.08407794 | 0.09451908 | 0.08910697
[5 empty] | 0.03605223 | 0.08769179 |  |  | 0.04471689 | 0.08857945 | 0.0814577 | 0.0848493 | 0.09323041 | 0.08992446
[5 empty] | 0.03507611 | 0.08848899 |  |  | 0.04477096 | 0.08938472 | 0.08160538 | 0.08562066 | 0.09373889 | 0.09074196
[5 empty] | 0.03808922 | 0.08928619 |  |  | 0.04471727 | 0.09018999 | 0.08153736 | 0.08639201 | 0.09364548 | 0.09155945
[5 empty] | 0.03708984 | 0.09008338 |  |  | 0.04485564 | 0.09099526 | 0.08165325 | 0.08716337 | 0.09245111 | 0.09237695
[5 empty] | 0.03806027 | 0.09088058 |  |  | 0.04468593 | 0.09180052 | 0.08225265 | 0.08793473 | 0.0925567 | 0.09319444
[5 empty] | 0.03699655 | 0.09167778 |  |  | 0.04490798 | 0.09260579 | 0.08223518 | 0.08870609 | 0.09276321 | 0.09401194
[5 empty] | 0.03490053 | 0.09247498 |  |  | 0.04482161 | 0.09341106 | 0.08200043 | 0.08947744 | 0.09187156 | 0.09482943
[5 empty] | 0.03477406 | 0.09327218 |  |  | 0.04502669 | 0.09421633 | 0.08244802 | 0.0902488 | 0.09218268 | 0.09564693
[5 empty] | 0.03561902 | 0.09406938 |  |  | 0.04480484 | 0.09502159 | 0.08227755 | 0.09102016 | 0.09089753 | 0.09646442
[5 empty] | 0.03543725 | 0.09486657 |  |  | 0.04463267 | 0.09582686 | 0.08258864 | 0.09179152 | 0.09111703 | 0.09728192
[5 empty] | 0.03723062 | 0.09566377 |  |  | 0.04461293 | 0.09663213 | 0.08254562 | 0.09256287 | 0.09044213 | 0.09809941
[5 empty] | 0.03600099 | 0.09646097 |  |  | 0.04454853 | 0.0974374 | 0.08200181 | 0.09333423 | 0.09037375 | 0.09891691
[5 empty] | 0.03475021 | 0.09725817 |  |  | 0.04434236 | 0.09824266 | 0.08146231 | 0.09410559 | 0.09031283 | 0.0997344
[5 empty] | 0.03448014 | 0.09805537 |  |  | 0.04419734 | 0.09904793 | 0.08113255 | 0.09487694 | 0.08966031 | 0.1005519
[5 empty] | 0.03619264 | 0.09885256 |  |  | 0.04361636 | 0.0998532 | 0.08111798 | 0.0956483 | 0.09011713 | 0.1013694
[5 empty] | 0.03488957 | 0.09964976 |  |  | 0.04350233 | 0.1006585 | 0.08042404 | 0.09641966 | 0.08938422 | 0.1021869
[5 empty] | 0.03457278 | 0.100447 |  |  | 0.04305816 | 0.1014637 | 0.08025618 | 0.09719102 | 0.08966253 | 0.1030044
[5 empty] | 0.03224415 | 0.1012442 |  |  | 0.04268674 | 0.102269 | 0.07961984 | 0.09796237 | 0.08915298 | 0.1038219
[5 empty] | 0.03390552 | 0.1020414 |  |  | 0.04249098 | 0.1030743 | 0.07852046 | 0.09873373 | 0.08935651 | 0.1046394
[5 empty] | 0.03455875 | 0.1028386 |  |  | 0.04187379 | 0.1038795 | 0.0776635 | 0.09950509 | 0.08887406 | 0.1054569
[5 empty] | 0.0332057 | 0.1036358 |  |  | 0.04163806 | 0.1046848 | 0.07745439 | 0.1002764 | 0.08840656 | 0.1062744
[5 empty] | 0.03384824 | 0.104433 |  |  | 0.04118671 | 0.1054901 | 0.07639858 | 0.1010478 | 0.08895496 | 0.1070919
[5 empty] | 0.03048821 | 0.1052301 |  |  | 0.04072263 | 0.1062953 | 0.07540152 | 0.1018192 | 0.08782019 | 0.1079094
[5 empty] | 0.03012749 | 0.1060273 |  |  | 0.03994873 | 0.1071006 | 0.07436865 | 0.1025905 | 0.08800318 | 0.1087268
[5 empty] | 0.03076791 | 0.1068245 |  |  | 0.03946792 | 0.1079059 | 0.07310542 | 0.1033619 | 0.08860487 | 0.1095443
[5 empty] | 0.03241136 | 0.1076217 |  |  | 0.03898309 | 0.1087111 | 0.07221726 | 0.1041332 | 0.0876262 | 0.1103618
[5 empty] | 0.02905968 | 0.1084189 |  |  | 0.03859715 | 0.1095164 | 0.07120963 | 0.1049046 | 0.08756811 | 0.1111793
[5 empty] | 0.02871473 | 0.1092161 |  |  | 0.03801301 | 0.1103217 | 0.07078796 | 0.1056759 | 0.08763152 | 0.1119968
[5 empty] | 0.02937837 | 0.1100133 |  |  | 0.03783357 | 0.1111269 | 0.06945771 | 0.1064473 | 0.08781739 | 0.1128143
[5 empty] | 0.03105246 | 0.1108105 |  |  | 0.03716173 | 0.1119322 | 0.06842432 | 0.1072187 | 0.08822213 | 0.1136318
[5 empty] | 0.02973886 | 0.1116077 |  |  | 0.0369004 | 0.1127375 | 0.06719323 | 0.10799 | 0.08753931 | 0.1144493
[5 empty] | 0.02943943 | 0.1124049 |  |  | 0.03635247 | 0.1135428 | 0.06616989 | 0.1087614 | 0.08766886 | 0.1152668
[5 empty] | 0.02715602 | 0.1132021 |  |  | 0.03572086 | 0.114348 | 0.06535974 | 0.1095327 | 0.08771079 | 0.1160843
[5 empty] | 0.02689049 | 0.1139993 |  |  | 0.03540847 | 0.1151533 | 0.06436823 | 0.1103041 | 0.0881651 | 0.1169018
[5 empty] | 0.02664471 | 0.1147965 |  |  | 0.0350182 | 0.1159586 | 0.0635008 | 0.1110754 | 0.08853179 | 0.1177193
[5 empty] | 0.02640929 | 0.1155937 |  |  | 0.03455295 | 0.1167638 | 0.0622629 | 0.1118468 | 0.08841086 | 0.1185368
[5 empty] | 0.02717464 | 0.1163909 |  |  | 0.0344026 | 0.1175691 | 0.06125997 | 0.1126182 | 0.08860233 | 0.1193543
[5 empty] | 0.02894078 | 0.1171881 |  |  | 0.03415273 | 0.1183744 | 0.06038414 | 0.1133895 | 0.08800619 | 0.1201718
[5 empty] | 0.02670773 | 0.1179853 |  |  | 0.03370332 | 0.1191796 | 0.05990388 | 0.1141609 | 0.08882244 | 0.1209893
[5 empty] | 0.0254755 | 0.1187825 |  |  | 0.03315438 | 0.1199849 | 0.0591175 | 0.1149322 | 0.0884511 | 0.1218068
[5 empty] | 0.02624413 | 0.1195797 |  |  | 0.03290592 | 0.1207902 | 0.05772498 | 0.1157036 | 0.08929215 | 0.1226243
[5 empty] | 0.02601363 | 0.1203769 |  |  | 0.03245794 | 0.1215954 | 0.0572263 | 0.1164749 | 0.08944561 | 0.1234418
[5 empty] | 0.02478402 | 0.1211741 |  |  | 0.03211045 | 0.1224007 | 0.05622144 | 0.1172463 | 0.08931149 | 0.1242593
[5 empty] | 0.02555532 | 0.1219713 |  |  | 0.03186346 | 0.123206 | 0.05541039 | 0.1180177 | 0.08928977 | 0.1250768
[5 empty] | 0.02732755 | 0.1227685 |  |  | 0.03161698 | 0.1240112 | 0.05419311 | 0.118789 | 0.08928047 | 0.1258942
[5 empty] | 0.02710073 | 0.1235657 |  |  | 0.03117102 | 0.1248165 | 0.0531696 | 0.1195604 | 0.08958359 | 0.1267117
[5 empty] | 0.02487489 | 0.1243629 |  |  | 0.03102558 | 0.1256218 | 0.05263983 | 0.1203317 | 0.09019914 | 0.1275292
[5 empty] | 0.02365004 | 0.1251601 |  |  | 0.03068067 | 0.126427 | 0.05180379 | 0.1211031 | 0.09042711 | 0.1283467
[5 empty] | 0.02542621 | 0.1259573 |  |  | 0.03003629 | 0.1272323 | 0.05076145 | 0.1218744 | 0.09036751 | 0.1291642
[5 empty] | 0.02620341 | 0.1267545 |  |  | 0.02969247 | 0.1280376 | 0.04941279 | 0.1226458 | 0.09052034 | 0.1299817
[5 empty] | 0.02398167 | 0.1275517 |  |  | 0.0296492 | 0.1288428 | 0.04885779 | 0.1234172 | 0.09138561 | 0.1307992
[5 empty] | 0.025761 | 0.1283489 |  |  | 0.02900649 | 0.1296481 | 0.04799644 | 0.1241885 | 0.09126332 | 0.1316167
[5 empty] | 0.02454143 | 0.1291461 |  |  | 0.02896434 | 0.1304534 | 0.04712871 | 0.1249599 | 0.09185347 | 0.1324342
[5 empty] | 0.02432298 | 0.1299433 |  |  | 0.02862278 | 0.1312586 | 0.04595458 | 0.1257312 | 0.09215607 | 0.1332517
[5 empty] | 0.02510566 | 0.1307405 |  |  | 0.0281818 | 0.1320639 | 0.04517404 | 0.1265026 | 0.09217112 | 0.1340692
[5 empty] | 0.0248895 | 0.1315377 |  |  | 0.02784142 | 0.1328692 | 0.04348706 | 0.1272739 | 0.09249862 | 0.1348867
[5 empty] | 0.02167452 | 0.1323349 |  |  | 0.02730163 | 0.1336744 | 0.04289362 | 0.1280453 | 0.09313858 | 0.1357042
[5 empty] | 0.02346074304 | 0.1331321 |  |  | 0.02716246 | 0.1344797 | 0.04199371 | 0.1288167 | 0.092591 | 0.1365217
[5 empty] | 0.02224818 | 0.1339293 |  |  | 0.0269239 | 0.135285 | 0.04108731 | 0.129588 | 0.09335589 | 0.1373392
[5 empty] | 0.02203686 | 0.1347265 |  |  | 0.02638596 | 0.1360902 | 0.03997439 | 0.1303594 | 0.09423324 | 0.1381567
[5 empty] | 0.02082681 | 0.1355237 |  |  | 0.02624866 | 0.1368955 | 0.03865493 | 0.1311307 | 0.09462306 | 0.1389742
[5 empty] | 0.02261803 | 0.1363209 |  |  | 0.02571199 | 0.1377008 | 0.03792892 | 0.1319021 | 0.09512535 | 0.1397917
[5 empty] | 0.02141055 | 0.1371181 |  |  | 0.02537598 | 0.1385061 | 0.03689633 | 0.1326735 | 0.09534012 | 0.1406092
[5 empty] | 0.0222044 | 0.1379153 |  |  | 0.02504061 | 0.1393113 | 0.03605715 | 0.1334448 | 0.09536738 | 0.1414267
[5 empty] | 0.02099959 | 0.1387125 |  |  | 0.02470591 | 0.1401166 | 0.03461135 | 0.1342162 | 0.09560711 | 0.1422441
[5 empty] | 0.02079615 | 0.1395097 |  |  | 0.02447188 | 0.1409219 | 0.03395892 | 0.1349875 | 0.09665934 | 0.1430616
[5 empty] | 0.02159409 | 0.1403069 |  |  | 0.02413853 | 0.1417271 | 0.03279983 | 0.1357589 | 0.09732405 | 0.1438791
[5 empty] | 0.02039343 | 0.1411041 |  |  | 0.02360587 | 0.1425324 | 0.03153407 | 0.1365302 | 0.09780126 | 0.1446966
[5 empty] | 0.0221942 | 0.1419013 |  |  | 0.0233739 | 0.1433377 | 0.03046162 | 0.1373016 | 0.09789096 | 0.1455141
[5 empty] | 0.02099641 | 0.1426985 |  |  | 0.02324263 | 0.1441429 | 0.02928245 | 0.138073 | 0.09779317 | 0.1463316
[5 empty] | 0.0198001 | 0.1434957 |  |  | 0.02291207 | 0.1449482 | 0.02819655 | 0.1388443 | 0.09930788 | 0.1471491
[5 empty] | 0.01960527 | 0.1442929 |  |  | 0.02258223 | 0.1457535 | 0.0270039 | 0.1396157 | 0.09903509 | 0.1479666
[5 empty] | 0.02141194 | 0.1450901 |  |  | 0.02215311 | 0.1465587 | 0.02640447 | 0.140387 | 0.09997482 | 0.1487841
[5 empty] | 0.01922015 | 0.1458873 |  |  | 0.02192472 | 0.147364 | 0.02479825 | 0.1411584 | 0.1009271 | 0.1496016
[5 empty] | 0.0200299 | 0.1466844 |  |  | 0.02159708 | 0.1481693 | 0.02388521 | 0.1419297 | 0.1006918 | 0.1504191
[5 empty] | 0.01884122 | 0.1474816 |  |  | 0.02107018 | 0.1489745 | 0.02306534 | 0.1427011 | 0.1010691 | 0.1512366
[5 empty] | 0.01865414 | 0.1482788 |  |  | 0.02094404 | 0.1497798 | 0.02163862 | 0.1434725 | 0.1020589 | 0.1520541
[5 empty] | 0.01846866 | 0.149076 |  |  | 0.02051867 | 0.1505851 | 0.02070503 | 0.1442438 | 0.1030612 | 0.1528716
[5 empty] | 0.02028481 | 0.1498732 |  |  | 0.02009406 | 0.1513903 | 0.01936454 | 0.1450152 | 0.1035761 | 0.1536891
[5 empty] | 0.02010262 | 0.1506704 |  |  | 0.01997024 | 0.1521956 | 0.01811715 | 0.1457865 | 0.1040035 | 0.1545066
[5 empty] | 0.0169221 | 0.1514676 |  |  | 0.0196472 | 0.1530009 | 0.01696282 | 0.1465579 | 0.1048434 | 0.1553241
[5 empty] | 0.01774327 | 0.1522648 |  |  | 0.01932495 | 0.1538061 | 0.01550153 | 0.1473292 | 0.1057959 | 0.1561416
[5 empty] | 0.01956615 | 0.153062 |  |  | 0.01900351 | 0.1546114 | 0.01503328 | 0.1481006 | 0.1055609 | 0.1569591
[5 empty] | 0.01739077 | 0.1538592 |  |  | 0.01868288 | 0.1554167 | 0.01345803 | 0.148872 | 0.1063385 | 0.1577766
[5 empty] | 0.01821714 | 0.1546564 |  |  | 0.01826307 | 0.1562219 | 0.01267578 | 0.1496433 | 0.1075286 | 0.1585941
[5 empty] | 0.01704528 | 0.1554536 |  |  | 0.01794408 | 0.1570272 | 0.01128649 | 0.1504147 | 0.1078313 | 0.1594115
[5 empty] | 0.01587522 | 0.1562508 |  |  | 0.01742593 | 0.1578325 | 0.00979015 | 0.151186 | 0.1090465 | 0.160229
[5 empty] | 0.01570698 | 0.157048 |  |  | 0.01730862 | 0.1586377 | 0.008986739 | 0.1519574 | 0.1089743 | 0.1610465
[5 empty] | 0.01754057 | 0.1578452 |  |  | 0.01679215 | 0.159443 | 0.007676237 | 0.1527287 | 0.1106147 | 0.161864
[5 empty] | 0.01737603 | 0.1586424 |  |  | 0.01667655 | 0.1602483 | 0.005958625 | 0.1535001 | 0.1113676 | 0.1626815