## 1
Общество с ограниченной ответственностью "Инженерная геология" (ООО "ИнжГео") | [11 empty] | Общество с ограниченной ответственностью "Инженерная геология" (ООО "ИнжГео")
Юр. адрес: 117279, г. Москва, ул. Миклухо-Маклая, 36 а, этаж 5, пом. XXIII к. 76-84 | [11 empty] | Юр. адрес: 117279, г. Москва, ул. Миклухо-Маклая, 36 а, этаж 5, пом. XXIII к. 76-84 | [8 empty] | нагр |  |  | X0 | Y0 | R |  | нагр |  |  |  | X0 | Y0 | R | нагр |  |  |  | X0 | Y0 | R |  | нагр |  |  |  | X0 | Y0 | R
Телефон/факс +7 (495) 132-30-00, Адрес электронной почты inbox@inj-geo.ru | [11 empty] | Телефон/факс +7 (495) 132-30-00, Адрес электронной почты inbox@inj-geo.ru | [12 empty] | 0 | [7 empty] | 0 | [6 empty] | 0 | [7 empty] | 0
[21 empty] | девиатор | [6 empty] | девиатор | [6 empty] | девиатор | [7 empty] | девиатор
Испытательная лаборатория ООО «ИнжГео» | [11 empty] | Испытательная лаборатория ООО «ИнжГео» | [8 empty] | x0 | Угол | X | Y |  |  |  | x0 |  | Угол | X | Y |  |  | x0 |  | Угол | X | Y |  |  |  | x0 |  | Угол | X | Y
Адрес места осуществления деятельности лаборатории: г. Москва, просп. Вернадского, д. 51, стр. 1 | [11 empty] | Адрес места осуществления деятельности лаборатории: г. Москва, просп. Вернадского, д. 51, стр. 1 | [9 empty] | 0 | [7 empty] | 0 | [6 empty] | 0 | [7 empty] | 0
Телефон +7(910)4557682, E-mail: slg85@mail.ru | [11 empty] | Телефон +7(910)4557682, E-mail: slg85@mail.ru | [9 empty] | 5 | [7 empty] | 5 | [6 empty] | 5 | [7 empty] | 5
[22 empty] | 10 | [7 empty] | 10 | [6 empty] | 10 | [7 empty] | 10
[12 empty] | Протокол испытаний № 13-63/277 от 02-08-2023 | [9 empty] | 15 | [7 empty] | 15 | [6 empty] | 15 | [7 empty] | 15
[22 empty] | 20 | [7 empty] | 20 | [6 empty] | 20 | [7 empty] | 20
[12 empty] | Наименование и адрес заказчика: Переход трубопровода через р. Енисей | [9 empty] | 25 | [7 empty] | 25 | [6 empty] | 25 | [7 empty] | 25
[12 empty] | Наименование объекта: ООО Регионстрой | [9 empty] | 30 | [7 empty] | 30 | [6 empty] | 30 | [7 empty] | 30
Наименование используемого метода/методики: ГОСТ 12248.4-2020 | [11 empty] | Наименование используемого метода/методики: ГОСТ 12248.3-2020 | [9 empty] | 35 | [7 empty] | 35 | [6 empty] | 35 | [7 empty] | 35
Условия проведения испытания: температура окружающей среды (18 - 25)0С, влажность воздуха (40 - 75)% | [11 empty] | Условия проведения испытания: температура окружающей среды (18 - 25)0С, влажность воздуха (40 - 75)% | [9 empty] | 40 | [7 empty] | 40 | [6 empty] | 40 | [7 empty] | 40
[12 empty] | Дата получение объекта подлежащего испытаниям: 06-07-2023 | [9 empty] | 45 | [7 empty] | 45 | [6 empty] | 45 | [7 empty] | 45
[12 empty] | Дата испытания: 25.10.2022-19.11.2277 | [9 empty] | 50 | [7 empty] | 50 | [6 empty] | 50 | [7 empty] | 50
[22 empty] | 55 | [7 empty] | 55 | [6 empty] | 55 | [7 empty] | 55
Испытание грунтов методом трехосного сжатия | [11 empty] | Испытание грунтов методом трехосного сжатия | [9 empty] | 60 | [7 empty] | 60 | [6 empty] | 60 | [7 empty] | 60
[22 empty] | 65 | [7 empty] | 65 | [6 empty] | 65 | [7 empty] | 65
Лабораторный номер: | [6 empty] | We, д.е. = |  |  |  |  | Лабораторный номер: |  | 1312 |  |  |  | We, д.е. = | 0.516964139 |  |  | 70 | [7 empty] | 70 | [6 empty] | 70 | [7 empty] | 70
Номер скважины: | [6 empty] | ρ, г/см3 = |  |  |  |  | Номер скважины: |  | BH-156 |  |  |  | ρ, г/см3 = | 1.64 |  |  | 75 | [7 empty] | 75 | [6 empty] | 75 | [7 empty] | 75
Глубина отбора, м: | [6 empty] | ρs, г/см3 = |  |  |  |  | Глубина отбора, м: |  | 0.6 |  |  |  | ρs, г/см3 = | 2.7 |  |  | 80 | [7 empty] | 80 | [6 empty] | 80 | [7 empty] | 80
Наименование грунта: | [6 empty] | e, д.е. = |  |  |  |  | Наименование грунта: |  | Суглинок, после оттаивания текучий, легкий пылеватый |  |  |  | e, д.е. = | 1.497441 |  |  | 85 | [7 empty] | 85 | [6 empty] | 85 | [7 empty] | 85
Схема проведения опыта: | [6 empty] | IL, д.е. = |  |  |  |  | Схема проведения опыта: |  | КД |  |  |  | IL, д.е. = | 2.729 |  |  | 90 | [7 empty] | 90 | [6 empty] | 90 | [7 empty] | 90
[22 empty] | 95 | [7 empty] | 95 | [6 empty] | 95 | [7 empty] | 95
[22 empty] | 100 | [7 empty] | 100 | [6 empty] | 100 | [7 empty] | 100
Результаты испытаний | [11 empty] | Результаты испытаний | [9 empty] | 105 | [7 empty] | 105 | [6 empty] | 105 | [7 empty] | 105
[22 empty] | 110 | [7 empty] | 110 | [6 empty] | 110 | [7 empty] | 110
[22 empty] | 115 | [7 empty] | 115 | [6 empty] | 115 | [7 empty] | 115
[22 empty] | 120 | [7 empty] | 120 | [6 empty] | 120 | [7 empty] | 120
[22 empty] | 125 | [7 empty] | 125 | [6 empty] | 125 | [7 empty] | 125
[22 empty] | 130 | [7 empty] | 130 | [6 empty] | 130 | [7 empty] | 130
[22 empty] | 135 | [7 empty] | 135 | [6 empty] | 135 | [7 empty] | 135
[22 empty] | 140 | [7 empty] | 140 | [6 empty] | 140 | [7 empty] | 140
[22 empty] | 145 | [7 empty] | 145 | [6 empty] | 145 | [7 empty] | 145
[22 empty] | 150 | [7 empty] | 150 | [6 empty] | 150 | [7 empty] | 150
[22 empty] | 155 | [7 empty] | 155 | [6 empty] | 155 | [7 empty] | 155
[22 empty] | 160 | [7 empty] | 160 | [6 empty] | 160 | [7 empty] | 160
[22 empty] | 165 | [7 empty] | 165 | [6 empty] | 165 | [7 empty] | 165
[22 empty] | 170 | [7 empty] | 170 | [6 empty] | 170 | [7 empty] | 170
[22 empty] | 175 | [7 empty] | 175 | [6 empty] | 175 | [7 empty] | 175
[22 empty] | 180 | [7 empty] | 180 | [6 empty] | 180 | [7 empty] | 180
[13 empty] | Давление в камере, Мпа σ3 | Вертикальная нагрузка, Мпа σ1 | Поровое давление, Мпа u
| K0, д.е. | 0.8435655 |  |  |  |  | Коэфф. Точки | [5 empty] | 0.05 | 0.08025293 | [5 empty] | 1 | [6 empty] | σ3,кПа | σ1,кПа | u, кПа |  |  |  | 4
| q_zg, МПа | 0.04217828 | [10 empty] | 0.15 | 0.2173418 | [27 empty] | δ3, Мпа | δ1-δ3, МПа | δ1, МПа | δ1, КПа
|  |  | Модуль деформации, МПа: | [9 empty] | 0.25 | 0.3544307 | [21 empty] | С, МПа:
|  |  | Е0= |  | Точки модуля (полное напр.), МПа |  |  |  | 0.04217828 | 0.06748524 | [25 empty] | φ, град:
|  |  | E50 = |  | qf (полное напр.), МПа |  |  |  | 0.06328616 | [26 empty] | E, Мпа
|  |  | Коэф. Поперечной деформации, ϑ = | [9 empty] | Эффективные значения угла внутреннего трения и удельного сцепления ϕ', С' | [13 empty] | x | 0
[13 empty] | ϕ', град. = | 9 | [12 empty] | y |  |  |  | С, кПа | φ,°
[13 empty] | С', МПа = | 0.005
| Исполнитель: | [6 empty] | Морозов Д.С. |  |  |  |  | Исполнитель: |  |  |  |  | Морозов Д.С.
| Начальник исп. лаборатории: | [6 empty] | Семиколенова Л.Г. |  |  |  |  | Начальник исп. лаборатории: |  |  |  |  | Семиколенова Л.Г.
Лист 1 , всего листов 2 | [11 empty] | Лист 2 , всего листов 2
Частичное воспроизведение протокола испытаний без письменного разрешения ООО «ИнжГео» ЗАПРЕЩАЕТСЯ | [11 empty] | Частичное воспроизведение протокола испытаний без письменного разрешения ООО «ИнжГео» ЗАПРЕЩАЕТСЯ
[5 empty] | второй график |  | первый график | [9 empty] | К Пуассона
dev50 | epsE50 | ind | devE0 | epsE0 | dev | eps | sigma |  | dev1 | eps1 | dev2 | eps2 | dev3 | eps3 |  | Глины
0.01328616 | 0.008246082 |  |  |  | 0 | 0 |  |  | 0 | 0 | 0 | 0 | 0 | 0 |  | < 0 | 0,20-0,30
ind |  |  |  |  | 0.001889059 | 0.0007242984 |  |  | 0.001817096 | 0.0007760495 | 0.006782239 | 0.0007588675 | 0.01056639 | 0.0007734195 |  | 0-0,25 | 0,30-0,38
2 |  |  |  |  | 0.0036678 | 0.001448597 |  |  | 0.00362808 | 0.001552099 | 0.01286739 | 0.001517735 | 0.02052288 | 0.001546839 |  | 0,25< | 0,38-0,45
E0 |  |  |  |  | 0.004255192 | 0.002172895 |  |  | 0.005351553 | 0.002328149 | 0.01891308 | 0.002276602 | 0.02875604 | 0.002320259 |  | Суглинки | 0,35-0,37
epsE0 | devE0 |  |  |  | 0.006326742 | 0.002748694 |  |  | 0.007 | 0.003041196 | 0.024 | 0.003218196 | 0.033 | 0.002783896 |  | Пески и супеси | 0,30-0,35
0.002748694 | 0.006326742 |  |  |  | 0.00572915 | 0.003621492 |  |  | 0.008263082 | 0.003880248 | 0.02578531 | 0.003794337 | 0.04004027 | 0.003867098
[5 empty] | 0.006791888 | 0.00434579 |  |  | 0.009317182 | 0.004656297 | 0.02842636 | 0.004553205 | 0.04416074 | 0.004640517
График E50 |  | График E |  |  | 0.009771491 | 0.005070089 |  |  | 0.01028256 | 0.005432347 | 0.03045642 | 0.005312072 | 0.04832776 | 0.005413937
eps | q | sigma |  |  | 0.01067595 | 0.005794387 |  |  | 0.01147259 | 0.006208396 | 0.0336709 | 0.006449975 | 0.05221534 | 0.00629273
Горизонтальная линия E50 |  | Касательная |  |  | 0.009513242 | 0.006518686 |  |  | 0.01220066 | 0.006984446 | 0.03452465 | 0.006829807 | 0.05418719 | 0.006960776
0 |  | a | b |  | 0.01229136 | 0.007242984 |  |  | 0.01338015 | 0.007760495 | 0.03594039 | 0.007588675 | 0.05673654 | 0.007734195
|  |  | 0 |  | 0.01328616 | 0.008246082 |  |  | 0.01402444 | 0.008536545 | 0.03766389 | 0.008347542 | 0.05996419 | 0.008507615
Вертикальная линия E50 |  | p1 и p2 |  |  | 0.01371147 | 0.008691581 |  |  | 0.01512647 | 0.009388274 | 0.0393884 | 0.00910641 | 0.06236141 | 0.009281034
| 0 | 0 |  |  | 0.01341075 | 0.009415879 |  |  | 0.01577439 | 0.01008864 | 0.04120718 | 0.009865277 | 0.06511942 | 0.01005445
[5 empty] | 0.01511676 | 0.01014018 |  |  | 0.01662753 | 0.01086469 | 0.04311347 | 0.01062414 | 0.06782948 | 0.01082787
Касательная линия E50 |  |  |  |  | 0.01382616 | 0.01086448 |  |  | 0.01749995 | 0.01164074 | 0.04450054 | 0.01138301 | 0.07058283 | 0.01160129
0 | 0 | Горизонтальная 1 |  |  | 0.01453561 | 0.01158877 |  |  | 0.01828508 | 0.01241679 | 0.04606164 | 0.01214188 | 0.0731707 | 0.01237471
[5 empty] | 0.01724177 | 0.01231307 |  |  | 0.01937633 | 0.01319284 | 0.04759002 | 0.01290075 | 0.07568434 | 0.01314813
Горизонтальная линия qкр |  |  |  |  | 0.01694128 | 0.01303737 |  |  | 0.02026712 | 0.01396889 | 0.04957894 | 0.01365961 | 0.078515 | 0.01392155
Горизонтальная линия q |  | Горизонтальная 2 |  |  | 0.0186308 | 0.01376167 |  |  | 0.02085086 | 0.01474494 | 0.05122164 | 0.01441848 | 0.0804539 | 0.01469497
0 |  | 0 |  |  | 0.01830699 | 0.01448597 |  |  | 0.02202097 | 0.01552099 | 0.05261139 | 0.01517735 | 0.08269231 | 0.01546839
[5 empty] | 0.01796651 | 0.01521027 |  |  | 0.02267087 | 0.01629704 | 0.05404144 | 0.01593622 | 0.08462145 | 0.01624181
Вертикальная линия q |  |  |  |  | 0.02060601 | 0.01593457 |  |  | 0.02349398 | 0.01707309 | 0.05510503 | 0.01669508 | 0.08693257 | 0.01701523
| 0 |  |  |  | 0.02122214 | 0.01665886 |  |  | 0.0241837 | 0.01784914 | 0.05629544 | 0.01745395 | 0.08901692 | 0.01778865
[5 empty] | 0.02081157 | 0.01738316 |  |  | 0.02523347 | 0.01862519 | 0.0579059 | 0.01821282 | 0.09056573 | 0.01856207
[5 empty] | 0.02037095 | 0.01810746 |  |  | 0.0259367 | 0.01940124 | 0.05882967 | 0.01897169 | 0.09177025 | 0.01933549
[5 empty] | 0.02289693 | 0.01883176 |  |  | 0.0265868 | 0.02017729 | 0.05966001 | 0.01973055 | 0.09322172 | 0.02010891
[5 empty] | 0.02338616 | 0.01955606 |  |  | 0.02717719 | 0.02095334 | 0.06069017 | 0.02048942 | 0.09471138 | 0.02088233
[5 empty] | 0.02283532 | 0.02028036 |  |  | 0.02750129 | 0.02172939 | 0.06141341 | 0.02124829 | 0.09643047 | 0.02165575
[5 empty] | 0.02224104 | 0.02100465 |  |  | 0.02785251 | 0.02250544 | 0.06262297 | 0.02200716 | 0.09697024 | 0.02242917
[5 empty] | 0.02359999 | 0.02172895 |  |  | 0.02822428 | 0.02328149 | 0.06301212 | 0.02276602 | 0.09742193 | 0.02320259
[5 empty] | 0.02290882 | 0.02245325 |  |  | 0.02881 | 0.02405754 | 0.0635741 | 0.02352489 | 0.09817678 | 0.02397601
[5 empty] | 0.02316419 | 0.02317755 |  |  | 0.02900311 | 0.02483359 | 0.06390218 | 0.02428376 | 0.09852604 | 0.02474942
[5 empty] | 0.02336276 | 0.02390185 |  |  | 0.028997 | 0.02560963 | 0.0635896 | 0.02504263 | 0.09846094 | 0.02552284
[5 empty] | 0.02550117 | 0.02462615 |  |  | 0.02888708 | 0.02638568 | 0.06393012 | 0.02580149 | 0.09892986 | 0.02629626
[5 empty] | 0.02557609 | 0.02535044 |  |  | 0.02878283 | 0.02716173 | 0.06363418 | 0.02656036 | 0.0979865 | 0.02706968
[5 empty] | 0.02358592 | 0.02607474 |  |  | 0.02849703 | 0.02793778 | 0.06361704 | 0.02731923 | 0.09716736 | 0.0278431
[5 empty] | 0.0255475 | 0.02679904 |  |  | 0.02824212 | 0.02871383 | 0.06299036 | 0.0280781 | 0.0962097 | 0.02861652
[5 empty] | 0.02346907 | 0.02752334 |  |  | 0.02823053 | 0.02948988 | 0.06256582 | 0.02883696 | 0.09585078 | 0.02938994
[5 empty] | 0.02335465 | 0.02824764 |  |  | 0.02787472 | 0.03026593 | 0.06225508 | 0.02959583 | 0.09392786 | 0.03016336
[5 empty] | 0.02420831 | 0.02897194 |  |  | 0.02728711 | 0.03104198 | 0.06186979 | 0.0303547 | 0.09297821 | 0.03093678
[5 empty] | 0.02503408 | 0.02969623 |  |  | 0.02708015 | 0.03181803 | 0.06112163 | 0.03111357 | 0.09163907 | 0.0317102
[5 empty] | 0.02383601 | 0.03042053 |  |  | 0.02656627 | 0.03259408 | 0.06072227 | 0.03187243 | 0.09004773 | 0.03248362
[5 empty] | 0.02461815 | 0.03114483 |  |  | 0.02625793 | 0.03337013 | 0.05938336 | 0.0326313 | 0.08834143 | 0.03325704
[5 empty] | 0.02438454 | 0.03186913 |  |  | 0.02576755 | 0.03414618 | 0.05921658 | 0.03339017 | 0.08605743 | 0.03403046
[5 empty] | 0.02313923 | 0.03259343 |  |  | 0.02520757 | 0.03492223 | 0.05833358 | 0.03414904 | 0.08513301 | 0.03480388
[5 empty] | 0.02288626 | 0.03331773 |  |  | 0.02489044 | 0.03569828 | 0.05704604 | 0.0349079 | 0.08340542 | 0.0355773
[5 empty] | 0.02362968 | 0.03404203 |  |  | 0.0249286 | 0.03647433 | 0.05626561 | 0.03566677 | 0.08261192 | 0.03635072
[5 empty] | 0.02137354 | 0.03476632 |  |  | 0.02443448 | 0.03725038 | 0.05580397 | 0.03642564 | 0.08098977 | 0.03712414
[5 empty] | 0.02212187 | 0.03549062 |  |  | 0.02442053 | 0.03802643 | 0.05527278 | 0.03718451 | 0.07957624 | 0.03789756
[5 empty] | 0.02087873 | 0.03621492 |  |  | 0.02459666 | 0.03880248 | 0.0540837 | 0.03794337 | 0.07990858 | 0.03867098
[5 empty] | 0.02264817 | 0.03693922 |  |  | 0.02462661 | 0.03957853 | 0.0540484 | 0.03870224 | 0.07912407 | 0.0394444
[5 empty] | 0.02243422 | 0.03766352 |  |  | 0.02449261 | 0.04035458 | 0.05287854 | 0.03946111 | 0.07925037 | 0.04021782
[5 empty] | 0.02224093 | 0.03838782 |  |  | 0.02479197 | 0.04113063 | 0.0523858 | 0.04021998 | 0.07906782 | 0.04099123
[5 empty] | 0.02007235 | 0.03911211 |  |  | 0.02492199 | 0.04190668 | 0.05208183 | 0.04097884 | 0.07892279 | 0.04176465
[5 empty] | 0.02193252 | 0.03983641 |  |  | 0.02497998 | 0.04268272 | 0.0517783 | 0.04173771 | 0.07990618 | 0.04253807
[5 empty] | 0.02082549 | 0.04056071 |  |  | 0.02506325 | 0.04345877 | 0.05178687 | 0.04249658 | 0.08050887 | 0.04331149
[5 empty] | 0.02075531 | 0.04128501 |  |  | 0.02546908 | 0.04423482 | 0.05191922 | 0.04325545 | 0.08102173 | 0.04408491
[5 empty] | 0.02072602 | 0.04200931 |  |  | 0.0255948 | 0.04501087 | 0.05198073 | 0.04401431 | 0.08103567 | 0.04485833
[5 empty] | 0.01973779 | 0.04273361 |  |  | 0.0257377 | 0.04578692 | 0.05216253 | 0.04477318 | 0.08204155 | 0.04563175
[5 empty] | 0.01978386 | 0.0434579 |  |  | 0.02599509 | 0.04656297 | 0.05235508 | 0.04553205 | 0.08353027 | 0.04640517
[5 empty] | 0.01986156 | 0.0441822 |  |  | 0.02626427 | 0.04733902 | 0.05254885 | 0.04629092 | 0.08429271 | 0.04717859
[5 empty] | 0.02196835 | 0.0449065 |  |  | 0.02644255 | 0.04811507 | 0.05293433 | 0.04704978 | 0.08521975 | 0.04795201
[5 empty] | 0.02210168 | 0.0456308 |  |  | 0.02702723 | 0.04889112 | 0.05360198 | 0.04780865 | 0.08630228 | 0.04872543
[5 empty] | 0.02225899 | 0.0463551 |  |  | 0.02711561 | 0.04966717 | 0.05414227 | 0.04856752 | 0.08743118 | 0.04949885
[5 empty] | 0.02243775 | 0.0470794 |  |  | 0.02740501 | 0.05044322 | 0.05514568 | 0.04932639 | 0.08899734 | 0.05027227
[5 empty] | 0.0206354 | 0.0478037 |  |  | 0.02779272 | 0.05121927 | 0.05560267 | 0.05008525 | 0.08989164 | 0.05104569
[5 empty] | 0.02284939 | 0.04852799 |  |  | 0.02787604 | 0.05199532 | 0.05660373 | 0.05084412 | 0.09140496 | 0.05181911
[5 empty] | 0.02307719 | 0.04925229 |  |  | 0.02835229 | 0.05277137 | 0.05743933 | 0.05160299 | 0.0917282 | 0.05259253
[5 empty] | 0.02131623 | 0.04997659 |  |  | 0.02861876 | 0.05354742 | 0.05819994 | 0.05236186 | 0.09345223 | 0.05336595
[5 empty] | 0.02356399 | 0.05070089 |  |  | 0.02867277 | 0.05432347 | 0.05907602 | 0.05312072 | 0.09426794 | 0.05413937
[5 empty] | 0.02181789 | 0.05142519 |  |  | 0.02891161 | 0.05509952 | 0.05995806 | 0.05387959 | 0.09576622 | 0.05491279
[5 empty] | 0.02307541 | 0.05214949 |  |  | 0.02913259 | 0.05587557 | 0.06113653 | 0.05463846 | 0.09703794 | 0.05568621
[5 empty] | 0.02333399 | 0.05287378 |  |  | 0.02943301 | 0.05665162 | 0.06200189 | 0.05539733 | 0.098074 | 0.05645963
[5 empty] | 0.02459108 | 0.05359808 |  |  | 0.02951019 | 0.05742767 | 0.06234463 | 0.05615619 | 0.09916527 | 0.05723304
[5 empty] | 0.02384413 | 0.05432238 |  |  | 0.02996141 | 0.05820372 | 0.06315521 | 0.05691506 | 0.1007026 | 0.05800646
[5 empty] | 0.02409061 | 0.05504668 |  |  | 0.02988399 | 0.05897977 | 0.06422411 | 0.05767393 | 0.101077 | 0.05877988
[5 empty] | 0.02332795 | 0.05577098 |  |  | 0.02987523 | 0.05975581 | 0.0647418 | 0.0584328 | 0.1021792 | 0.0595533
[5 empty] | 0.02455362 | 0.05649528 |  |  | 0.03003244 | 0.06053186 | 0.06579875 | 0.05919166 | 0.1031002 | 0.06032672
[5 empty] | 0.02576507 | 0.05721957 |  |  | 0.03025293 | 0.06130791 | 0.06618544 | 0.05995053 | 0.1044307 | 0.06110014
[5 empty] | 0.02495974 | 0.05794387 |  |  | 0.0302509 | 0.06208396 | 0.06659234 | 0.0607094 | 0.1044904 | 0.06187356
[5 empty] | 0.02513509 | 0.05866817 |  |  | 0.03004467 | 0.06286001 | 0.0673418 | 0.06146827 | 0.1050553 | 0.06264698
[5 empty] | 0.02528858 | 0.05939247 |  |  | 0.03003445 | 0.06363606 | 0.06740201 | 0.06222713 | 0.1061289 | 0.0634204
[5 empty] | 0.02541765 | 0.06011677 |  |  | 0.03002046 | 0.06441211 | 0.06789541 | 0.062986 | 0.1067094 | 0.06419382
[5 empty] | 0.02651975 | 0.06084107 |  |  | 0.03010291 | 0.06518816 | 0.06818982 | 0.06374487 | 0.1067949 | 0.06496724
[5 empty] | 0.02657231 | 0.06156536 |  |  | 0.03018202 | 0.06596421 | 0.06878326 | 0.06450374 | 0.1075837 | 0.06574066
[5 empty] | 0.02466041 | 0.06228966 |  |  | 0.03015798 | 0.06674026 | 0.06937377 | 0.0652626 | 0.108774 | 0.06651408
[5 empty] | 0.02572589 | 0.06301396 |  |  | 0.02983102 | 0.06751631 | 0.06925939 | 0.06602147 | 0.109564 | 0.0672875
[5 empty] | 0.02679029 | 0.06373826 |  |  | 0.02990134 | 0.06829236 | 0.06993816 | 0.06678034 | 0.1099518 | 0.06806092
[5 empty] | 0.0248535 | 0.06446256 |  |  | 0.03006917 | 0.06906841 | 0.0705081 | 0.0675392 | 0.1104356 | 0.06883434
[5 empty] | 0.02691544 | 0.06518686 |  |  | 0.0297347 | 0.06984446 | 0.07066726 | 0.06829807 | 0.1116138 | 0.06960776
[5 empty] | 0.025976 | 0.06591116 |  |  | 0.02999815 | 0.07062051 | 0.07101366 | 0.06905694 | 0.1120843 | 0.07038118
[5 empty] | 0.02703508 | 0.06663545 |  |  | 0.02965974 | 0.07139656 | 0.07124535 | 0.06981581 | 0.1126455 | 0.0711546
[5 empty] | 0.02609259 | 0.06735975 |  |  | 0.02961968 | 0.07217261 | 0.07176036 | 0.07057467 | 0.1126956 | 0.07192802
[5 empty] | 0.02714842 | 0.06808405 |  |  | 0.02987817 | 0.07294866 | 0.07175672 | 0.07133354 | 0.1133327 | 0.07270144
[5 empty] | 0.02720248 | 0.06880835 |  |  | 0.02963542 | 0.07372471 | 0.07213246 | 0.07209241 | 0.1147551 | 0.07347485
[5 empty] | 0.02525467 | 0.06953265 |  |  | 0.02979166 | 0.07450076 | 0.07208563 | 0.07285128 | 0.1152609 | 0.07424827
[5 empty] | 0.02730489 | 0.07025695 |  |  | 0.0296471 | 0.07527681 | 0.07271426 | 0.07361014 | 0.1158483 | 0.07502169
[5 empty] | 0.02535304 | 0.07098124 |  |  | 0.02970193 | 0.07605286 | 0.07311638 | 0.07436901 | 0.1165156 | 0.07579511
[5 empty] | 0.02639903 | 0.07170554 |  |  | 0.02935639 | 0.0768289 | 0.07309002 | 0.07512788 | 0.1166609 | 0.07656853
[5 empty] | 0.02544275 | 0.07242984 |  |  | 0.02941067 | 0.07760495 | 0.07293323 | 0.07588675 | 0.1170824 | 0.07734195
[5 empty] | 0.0264841 | 0.07315414 |  |  | 0.02926499 | 0.078381 | 0.07334404 | 0.07664561 | 0.1178784 | 0.07811537
[5 empty] | 0.02652299 | 0.07387844 |  |  | 0.02921956 | 0.07915705 | 0.07312048 | 0.07740448 | 0.118147 | 0.07888879
[5 empty] | 0.02755932 | 0.07460274 |  |  | 0.02927459 | 0.0799331 | 0.07336059 | 0.07816335 | 0.1181864 | 0.07966221
[5 empty] | 0.02759299 | 0.07532703 |  |  | 0.0293303 | 0.08070915 | 0.07366268 | 0.07892222 | 0.1188948 | 0.08043563
[5 empty] | 0.02762391 | 0.07605133 |  |  | 0.02928498 | 0.0814852 | 0.07342806 | 0.07968108 | 0.1191704 | 0.08120905
[5 empty] | 0.02665196 | 0.07677563 |  |  | 0.02933385 | 0.08226125 | 0.07295827 | 0.08043995 | 0.1196115 | 0.08198247
[5 empty] | 0.02567706 | 0.07749993 |  |  | 0.02927703 | 0.0830373 | 0.07335463 | 0.08119882 | 0.1205162 | 0.08275589
[5 empty] | 0.0256991 | 0.07822423 |  |  | 0.02921494 | 0.08381335 | 0.07281842 | 0.08195769 | 0.1200827 | 0.08352931
[5 empty] | 0.02671799 | 0.07894853 |  |  | 0.02894799 | 0.0845894 | 0.07295095 | 0.08271655 | 0.1208091 | 0.08430273
[5 empty] | 0.02773363 | 0.07967283 |  |  | 0.02877658 | 0.08536545 | 0.07285353 | 0.08347542 | 0.1202938 | 0.08507615
[5 empty] | 0.02774592 | 0.08039712 |  |  | 0.02890114 | 0.0861415 | 0.07242745 | 0.08423429 | 0.1213349 | 0.08584957
[5 empty] | 0.02575476 | 0.08112142 |  |  | 0.02892206 | 0.08691755 | 0.07197401 | 0.08499316 | 0.1210306 | 0.08662299
[5 empty] | 0.02576005 | 0.08184572 |  |  | 0.02873976 | 0.0876936 | 0.07169451 | 0.08575202 | 0.1207791 | 0.08739641
[5 empty] | 0.02576168 | 0.08257002 |  |  | 0.02855464 | 0.08846965 | 0.07189026 | 0.08651089 | 0.1209518 | 0.08816983
[5 empty] | 0.02575478 | 0.08329432 |  |  | 0.02866712 | 0.0892457 | 0.07096255 | 0.08726976 | 0.1211993 | 0.08894325
[5 empty] | 0.02673586 | 0.08401862 |  |  | 0.02837761 | 0.09002175 | 0.07071269 | 0.08802863 | 0.1204149 | 0.08971667
[5 empty] | 0.02570545 | 0.08474291 |  |  | 0.02848651 | 0.0907978 | 0.07064197 | 0.08878749 | 0.1196179 | 0.09049008
[5 empty] | 0.0256641 | 0.08546721 |  |  | 0.02839424 | 0.09157385 | 0.0703517 | 0.08954636 | 0.1182274 | 0.0912635
[5 empty] | 0.02661232 | 0.08619151 |  |  | 0.02800121 | 0.0923499 | 0.07004318 | 0.09030523 | 0.1172628 | 0.09203692
[5 empty] | 0.02755067 | 0.08691581 |  |  | 0.02790782 | 0.09312595 | 0.06911771 | 0.0910641 | 0.1165432 | 0.09281034
[5 empty] | 0.02647966 | 0.08764011 |  |  | 0.02801448 | 0.09390199 | 0.06907658 | 0.09182296 | 0.1151877 | 0.09358376
[5 empty] | 0.02739984 | 0.08836441 |  |  | 0.02782161 | 0.09467804 | 0.06842111 | 0.09258183 | 0.1131157 | 0.09435718
[5 empty] | 0.02531175 | 0.0890887 |  |  | 0.02762962 | 0.09545409 | 0.06765259 | 0.0933407 | 0.1118463 | 0.0951306
[5 empty] | 0.02721591 | 0.089813 |  |  | 0.02763891 | 0.09623014 | 0.06757231 | 0.09409957 | 0.1101988 | 0.09590402
[5 empty] | 0.02611286 | 0.0905373 |  |  | 0.0275499 | 0.09700619 | 0.06698159 | 0.09485843 | 0.1088923 | 0.09667744
[5 empty] | 0.02500314 | 0.0912616 |  |  | 0.02756299 | 0.09778224 | 0.06638172 | 0.0956173 | 0.1066461 | 0.09745086
[5 empty] | 0.02488729 | 0.0919859 |  |  | 0.02747859 | 0.09855829 | 0.06597401 | 0.09637617 | 0.1049794 | 0.09822428
[5 empty] | 0.02476582 | 0.0927102 |  |  | 0.02749712 | 0.09933434 | 0.06575975 | 0.09713504 | 0.1030114 | 0.0989977
[5 empty] | 0.02563929 | 0.09343449 |  |  | 0.02741899 | 0.1001104 | 0.06464024 | 0.0978939 | 0.1018613 | 0.09977112
[5 empty] | 0.02650822 | 0.09415879 |  |  | 0.02714459 | 0.1008864 | 0.06411679 | 0.09865277 | 0.1000483 | 0.1005445
[5 empty] | 0.02637316 | 0.09488309 |  |  | 0.02697435 | 0.1016625 | 0.0635907 | 0.09941164 | 0.09869169 | 0.101318
[5 empty] | 0.02423463 | 0.09560739 |  |  | 0.02690867 | 0.1024385 | 0.06356326 | 0.1001705 | 0.09621059 | 0.1020914
[5 empty] | 0.02409316 | 0.09633169 |  |  | 0.02694797 | 0.1032146 | 0.06303578 | 0.1009294 | 0.09532425 | 0.1028648
[5 empty] | 0.02494931 | 0.09705599 |  |  | 0.02689265 | 0.1039906 | 0.06200956 | 0.1016882 | 0.09355188 | 0.1036382
[5 empty] | 0.02380359 | 0.09778029 |  |  | 0.02704312 | 0.1047667 | 0.06158589 | 0.1024471 | 0.09221268 | 0.1044116
[5 empty] | 0.02365655 | 0.09850458 |  |  | 0.02689979 | 0.1055427 | 0.06146609 | 0.103206 | 0.09122589 | 0.1051851
[5 empty] | 0.02550871 | 0.09922888 |  |  | 0.02676308 | 0.1063188 | 0.06075145 | 0.1039648 | 0.0903107 | 0.1059585
[5 empty] | 0.02536062 | 0.09995318 |  |  | 0.02683339 | 0.1070948 | 0.06004326 | 0.1047237 | 0.08988633 | 0.1067319
[5 empty] | 0.02421281 | 0.1006775 |  |  | 0.02681113 | 0.1078709 | 0.05974284 | 0.1054826 | 0.08907199 | 0.1075053
[5 empty] | 0.02506581 | 0.1014018 |  |  | 0.02679671 | 0.1086469 | 0.05905148 | 0.1062414 | 0.08888689 | 0.1082787
[5 empty] | 0.02292016 | 0.1021261 |  |  | 0.02689054 | 0.109423 | 0.05907049 | 0.1070003 | 0.08843474 | 0.1090522
[5 empty] | 0.02377639 | 0.1028504 |  |  | 0.02659076 | 0.110199 | 0.05800116 | 0.1077592 | 0.08898587 | 0.1098256
[5 empty] | 0.02363504 | 0.1035747 |  |  | 0.02659255 | 0.1109751 | 0.05764444 | 0.108518 | 0.08844002 | 0.110599
[5 empty] | 0.02349664 | 0.104299 |  |  | 0.02659577 | 0.1117511 | 0.05728978 | 0.1092769 | 0.0889972 | 0.1113724
[5 empty] | 0.02336173 | 0.1050233 |  |  | 0.02660047 | 0.1125272 | 0.05703174 | 0.1100358 | 0.08825737 | 0.1121458
[5 empty] | 0.02423084 | 0.1057476 |  |  | 0.02670667 | 0.1133032 | 0.05657031 | 0.1107947 | 0.08792052 | 0.1129193
[5 empty] | 0.0231045 | 0.1064719 |  |  | 0.02671441 | 0.1140793 | 0.05570552 | 0.1115535 | 0.08758664 | 0.1136927
[5 empty] | 0.02398326 | 0.1071962 |  |  | 0.02672372 | 0.1148553 | 0.05533735 | 0.1123124 | 0.08785571 | 0.1144661
[5 empty] | 0.02386765 | 0.1079205 |  |  | 0.02683463 | 0.1156314 | 0.05476582 | 0.1130713 | 0.08822771 | 0.1152395
[5 empty] | 0.02275819 | 0.1086448 |  |  | 0.02674719 | 0.1164074 | 0.05449094 | 0.1138301 | 0.08750264 | 0.1160129
[5 empty] | 0.02265499 | 0.1093691 |  |  | 0.02696141 | 0.1171835 | 0.05441271 | 0.114589 | 0.08738047 | 0.1167863
[5 empty] | 0.02355343 | 0.1100934 |  |  | 0.02677735 | 0.1179595 | 0.05373113 | 0.1153479 | 0.08736119 | 0.1175598
[5 empty] | 0.02145216 | 0.1108177 |  |  | 0.02699502 | 0.1187356 | 0.05304622 | 0.1161067 | 0.08694479 | 0.1183332
[5 empty] | 0.02335118 | 0.111542 |  |  | 0.02691447 | 0.1195116 | 0.05285797 | 0.1168656 | 0.08713124 | 0.1191066
[5 empty] | 0.0232505 | 0.1122663 |  |  | 0.02703573 | 0.1202877 | 0.0522664 | 0.1176245 | 0.08712054 | 0.11988
[5 empty] | 0.02115012 | 0.1129906 |  |  | 0.02705883 | 0.1210637 | 0.0517715 | 0.1183833 | 0.08731266 | 0.1206534
[5 empty] | 0.02305004 | 0.1137149 |  |  | 0.02688381 | 0.1218398 | 0.0510733 | 0.1191422 | 0.08670759 | 0.1214269
[5 empty] | 0.02095027 | 0.1144391 |  |  | 0.0268107 | 0.1226158 | 0.05047178 | 0.1199011 | 0.08650532 | 0.1222003
[5 empty] | 0.02185082 | 0.1151634 |  |  | 0.02703954 | 0.1233919 | 0.04996696 | 0.1206599 | 0.08660583 | 0.1229737
[5 empty] | 0.02175168 | 0.1158877 |  |  | 0.02697035 | 0.1241679 | 0.04995884 | 0.1214188 | 0.0869091 | 0.1237471
[5 empty] | 0.02165287 | 0.116612 |  |  | 0.02690317 | 0.124944 | 0.04914743 | 0.1221777 | 0.08611513 | 0.1245205
[5 empty] | 0.02055437 | 0.1173363 |  |  | 0.02713805 | 0.12572 | 0.04843274 | 0.1229365 | 0.08612388 | 0.125294
[5 empty] | 0.02245621 | 0.1180606 |  |  | 0.027175 | 0.1264961 | 0.04791477 | 0.1236954 | 0.08663536 | 0.1260674
[5 empty] | 0.02135838 | 0.1187849 |  |  | 0.02731406 | 0.1272721 | 0.04789352 | 0.1244543 | 0.08664953 | 0.1268408
[5 empty] | 0.02126088 | 0.1195092 |  |  | 0.02715528 | 0.1280482 | 0.04716901 | 0.1252131 | 0.08596639 | 0.1276142
[5 empty] | 0.02116373 | 0.1202335 |  |  | 0.02719867 | 0.1288242 | 0.04644123 | 0.125972 | 0.08558593 | 0.1283876
[5 empty] | 0.02106692 | 0.1209578 |  |  | 0.02734429 | 0.1296003 | 0.0459102 | 0.1267309 | 0.08560811 | 0.1291611
[5 empty] | 0.02197046 | 0.1216821 |  |  | 0.02729215 | 0.1303763 | 0.04517592 | 0.1274897 | 0.08563294 | 0.1299345
[5 empty] | 0.02087435 | 0.1224064 |  |  | 0.0272423 | 0.1311524 | 0.0451384 | 0.1282486 | 0.08606039 | 0.1307079
[5 empty] | 0.0207786 | 0.1231307 |  |  | 0.02759476 | 0.1319284 | 0.04469763 | 0.1290075 | 0.08629045 | 0.1314813
[5 empty] | 0.0216832 | 0.123855 |  |  | 0.02764958 | 0.1327045 | 0.04405364 | 0.1297663 | 0.08612311 | 0.1322547
[5 empty] | 0.01958818 | 0.1245793 |  |  | 0.02760678 | 0.1334805 | 0.04360642 | 0.1305252 | 0.08555834 | 0.1330282
[5 empty] | 0.02149352 | 0.1253036 |  |  | 0.0274664 | 0.1342566 | 0.04295598 | 0.1312841 | 0.08559613 | 0.1338016
[5 empty] | 0.02139923 | 0.1260279 |  |  | 0.02772848 | 0.1350326 | 0.04220232 | 0.1320429 | 0.08553647 | 0.134575
[5 empty] | 0.02030532 | 0.1267522 |  |  | 0.02789304 | 0.1358087 | 0.04194546 | 0.1328018 | 0.08557934 | 0.1353484
[5 empty] | 0.01921179 | 0.1274765 |  |  | 0.02766012 | 0.1365847 | 0.04118539 | 0.1335607 | 0.08512473 | 0.1361218
[5 empty] | 0.02111865 | 0.1282008 |  |  | 0.02782976 | 0.1373608 | 0.04082213 | 0.1343195 | 0.08577261 | 0.1368953
[5 empty] | 0.01902589 | 0.1289251 |  |  | 0.02800199 | 0.1381368 | 0.04005567 | 0.1350784 | 0.08542298 | 0.1376687
[5 empty] | 0.02093352 | 0.1296494 |  |  | 0.02807684 | 0.1389129 | 0.03958603 | 0.1358373 | 0.08557581 | 0.1384421
[5 empty] | 0.01884156 | 0.1303737 |  |  | 0.02805435 | 0.1396889 | 0.03861321 | 0.1365961 | 0.0851311 | 0.1392155
[5 empty] | 0.01974999 | 0.131098 |  |  | 0.02813455 | 0.140465 | 0.03813722 | 0.137355 | 0.08538883 | 0.1399889
[5 empty] | 0.01965882 | 0.1318223 |  |  | 0.02841748 | 0.141241 | 0.03775806 | 0.1381139 | 0.08474898 | 0.1407624
[5 empty] | 0.01856807 | 0.1325466 |  |  | 0.02820316 | 0.1420171 | 0.03717574 | 0.1388727 | 0.08481153 | 0.1415358
[5 empty] | 0.02047773 | 0.1332709 |  |  | 0.02849164 | 0.1427931 | 0.03679026 | 0.1396316 | 0.08477647 | 0.1423092
[5 empty] | 0.0193878 | 0.1339952 |  |  | 0.02848294 | 0.1435692 | 0.03620164 | 0.1403905 | 0.08454379 | 0.1430826
[5 empty] | 0.01829829 | 0.1347195 |  |  | 0.02847711 | 0.1443452 | 0.03500987 | 0.1411493 | 0.08511347 | 0.143856
[5 empty] | 0.01920921 | 0.1354438 |  |  | 0.02857417 | 0.1451213 | 0.03491496 | 0.1419082 | 0.08518549 | 0.1446295
[5 empty] | 0.01812055 | 0.1361681 |  |  | 0.02897415 | 0.1458973 | 0.03391692 | 0.1426671 | 0.08525984 | 0.1454029
[5 empty] | 0.01903233 | 0.1368924 |  |  | 0.0287771 | 0.1466734 | 0.03341575 | 0.143426 | 0.0854365 | 0.1461763
[5 empty] | 0.01894454 | 0.1376167 |  |  | 0.02898305 | 0.1474494 | 0.03271147 | 0.1441848 | 0.08491546 | 0.1469497
[5 empty] | 0.0178572 | 0.138341 |  |  | 0.02909203 | 0.1482255 | 0.03260407 | 0.1449437 | 0.0847967 | 0.1477231
[5 empty] | 0.0197703 | 0.1390653 |  |  | 0.02940407 | 0.1490015 | 0.03159356 | 0.1457026 | 0.0846802 | 0.1484965
[5 empty] | 0.01968384 | 0.1397896 |  |  | 0.02951921 | 0.1497776 | 0.03107995 | 0.1464614 | 0.08526596 | 0.14927
[5 empty] | 0.01759784 | 0.1405139 |  |  | 0.02943748 | 0.1505536 | 0.03056324 | 0.1472203 | 0.08535394 | 0.1500434
[5 empty] | 0.01851229 | 0.1412382 |  |  | 0.02945892 | 0.1513297 | 0.02964344 | 0.1479792 | 0.08524415 | 0.1508168
[5 empty] | 0.01742721 | 0.1419625 |  |  | 0.02968355 | 0.1521057 | 0.02902056 | 0.148738 | 0.08443656 | 0.1515902
[5 empty] | 0.01834259 | 0.1426868 |  |  | 0.03001143 | 0.1528818 | 0.02829459 | 0.1494969 | 0.08493116 | 0.1523636
[5 empty] | 0.01925843 | 0.1434111 |  |  | 0.03014257 | 0.1536578 | 0.02826556 | 0.1502558 | 0.08462793 | 0.1531371
[5 empty] | 0.01717475 | 0.1441354 |  |  | 0.02997701 | 0.1544339 | 0.02723345 | 0.1510146 | 0.08472686 | 0.1539105