## 1
Общество с ограниченной ответственностью "Инженерная геология" (ООО "ИнжГео") | [11 empty] | Общество с ограниченной ответственностью "Инженерная геология" (ООО "ИнжГео")
Юр. адрес: 117279, г. Москва, ул. Миклухо-Маклая, 36 а, этаж 5, пом. XXIII к. 76-84 | [11 empty] | Юр. адрес: 117279, г. Москва, ул. Миклухо-Маклая, 36 а, этаж 5, пом. XXIII к. 76-84 | [8 empty] | нагр |  |  | X0 | Y0 | R |  | нагр |  |  |  | X0 | Y0 | R | нагр |  |  |  | X0 | Y0 | R |  | нагр |  |  |  | X0 | Y0 | R
Телефон/факс +7 (495) 132-30-00, Адрес электронной почты inbox@inj-geo.ru | [11 empty] | Телефон/факс +7 (495) 132-30-00, Адрес электронной почты inbox@inj-geo.ru | [12 empty] | 0 | [7 empty] | 0 | [6 empty] | 0 | [7 empty] | 0
[21 empty] | девиатор | [6 empty] | девиатор | [6 empty] | девиатор | [7 empty] | девиатор
Испытательная лаборатория ООО «ИнжГео» | [11 empty] | Испытательная лаборатория ООО «ИнжГео» | [8 empty] | x0 | Угол | X | Y |  |  |  | x0 |  | Угол | X | Y |  |  | x0 |  | Угол | X | Y |  |  |  | x0 |  | Угол | X | Y
Адрес места осуществления деятельности лаборатории: г. Москва, просп. Вернадского, д. 51, стр. 1 | [11 empty] | Адрес места осуществления деятельности лаборатории: г. Москва, просп. Вернадского, д. 51, стр. 1 | [9 empty] | 0 | [7 empty] | 0 | [6 empty] | 0 | [7 empty] | 0
Телефон +7(910)4557682, E-mail: slg85@mail.ru | [11 empty] | Телефон +7(910)4557682, E-mail: slg85@mail.ru | [9 empty] | 5 | [7 empty] | 5 | [6 empty] | 5 | [7 empty] | 5
[22 empty] | 10 | [7 empty] | 10 | [6 empty] | 10 | [7 empty] | 10
[12 empty] | Протокол испытаний № 13-63/279 от 04-08-2023 | [9 empty] | 15 | [7 empty] | 15 | [6 empty] | 15 | [7 empty] | 15
[22 empty] | 20 | [7 empty] | 20 | [6 empty] | 20 | [7 empty] | 20
[12 empty] | Наименование и адрес заказчика: Переход трубопровода через р. Енисей | [9 empty] | 25 | [7 empty] | 25 | [6 empty] | 25 | [7 empty] | 25
[12 empty] | Наименование объекта: ООО Регионстрой | [9 empty] | 30 | [7 empty] | 30 | [6 empty] | 30 | [7 empty] | 30
Наименование используемого метода/методики: ГОСТ 12248.4-2020 | [11 empty] | Наименование используемого метода/методики: ГОСТ 12248.3-2020 | [9 empty] | 35 | [7 empty] | 35 | [6 empty] | 35 | [7 empty] | 35
Условия проведения испытания: температура окружающей среды (18 - 25)0С, влажность воздуха (40 - 75)% | [11 empty] | Условия проведения испытания: температура окружающей среды (18 - 25)0С, влажность воздуха (40 - 75)% | [9 empty] | 40 | [7 empty] | 40 | [6 empty] | 40 | [7 empty] | 40
[12 empty] | Дата получение объекта подлежащего испытаниям: 08-07-2023 | [9 empty] | 45 | [7 empty] | 45 | [6 empty] | 45 | [7 empty] | 45
[12 empty] | Дата испытания: 25.10.2022-19.11.2279 | [9 empty] | 50 | [7 empty] | 50 | [6 empty] | 50 | [7 empty] | 50
[22 empty] | 55 | [7 empty] | 55 | [6 empty] | 55 | [7 empty] | 55
Испытание грунтов методом трехосного сжатия | [11 empty] | Испытание грунтов методом трехосного сжатия | [9 empty] | 60 | [7 empty] | 60 | [6 empty] | 60 | [7 empty] | 60
[22 empty] | 65 | [7 empty] | 65 | [6 empty] | 65 | [7 empty] | 65
Лабораторный номер: | [6 empty] | We, д.е. = |  |  |  |  | Лабораторный номер: |  | 1314 |  |  |  | We, д.е. = | 0.632754916 |  |  | 70 | [7 empty] | 70 | [6 empty] | 70 | [7 empty] | 70
Номер скважины: | [6 empty] | ρ, г/см3 = |  |  |  |  | Номер скважины: |  | BH-157 |  |  |  | ρ, г/см3 = | 1.59 |  |  | 75 | [7 empty] | 75 | [6 empty] | 75 | [7 empty] | 75
Глубина отбора, м: | [6 empty] | ρs, г/см3 = |  |  |  |  | Глубина отбора, м: |  | 0.8 |  |  |  | ρs, г/см3 = | 2.73 |  |  | 80 | [7 empty] | 80 | [6 empty] | 80 | [7 empty] | 80
Наименование грунта: | [6 empty] | e, д.е. = |  |  |  |  | Наименование грунта: |  | Суглинок, после оттаивания текучий, легкий пылеватый |  |  |  | e, д.е. = | 1.803409 |  |  | 85 | [7 empty] | 85 | [6 empty] | 85 | [7 empty] | 85
Схема проведения опыта: | [6 empty] | IL, д.е. = |  |  |  |  | Схема проведения опыта: |  | КД |  |  |  | IL, д.е. = | 3.401 |  |  | 90 | [7 empty] | 90 | [6 empty] | 90 | [7 empty] | 90
[22 empty] | 95 | [7 empty] | 95 | [6 empty] | 95 | [7 empty] | 95
[22 empty] | 100 | [7 empty] | 100 | [6 empty] | 100 | [7 empty] | 100
Результаты испытаний | [11 empty] | Результаты испытаний | [9 empty] | 105 | [7 empty] | 105 | [6 empty] | 105 | [7 empty] | 105
[22 empty] | 110 | [7 empty] | 110 | [6 empty] | 110 | [7 empty] | 110
[22 empty] | 115 | [7 empty] | 115 | [6 empty] | 115 | [7 empty] | 115
[22 empty] | 120 | [7 empty] | 120 | [6 empty] | 120 | [7 empty] | 120
[22 empty] | 125 | [7 empty] | 125 | [6 empty] | 125 | [7 empty] | 125
[22 empty] | 130 | [7 empty] | 130 | [6 empty] | 130 | [7 empty] | 130
[22 empty] | 135 | [7 empty] | 135 | [6 empty] | 135 | [7 empty] | 135
[22 empty] | 140 | [7 empty] | 140 | [6 empty] | 140 | [7 empty] | 140
[22 empty] | 145 | [7 empty] | 145 | [6 empty] | 145 | [7 empty] | 145
[22 empty] | 150 | [7 empty] | 150 | [6 empty] | 150 | [7 empty] | 150
[22 empty] | 155 | [7 empty] | 155 | [6 empty] | 155 | [7 empty] | 155
[22 empty] | 160 | [7 empty] | 160 | [6 empty] | 160 | [7 empty] | 160
[22 empty] | 165 | [7 empty] | 165 | [6 empty] | 165 | [7 empty] | 165
[22 empty] | 170 | [7 empty] | 170 | [6 empty] | 170 | [7 empty] | 170
[22 empty] | 175 | [7 empty] | 175 | [6 empty] | 175 | [7 empty] | 175
[22 empty] | 180 | [7 empty] | 180 | [6 empty] | 180 | [7 empty] | 180
[13 empty] | Давление в камере, Мпа σ3 | Вертикальная нагрузка, Мпа σ1 | Поровое давление, Мпа u
| K0, д.е. | 0.7580781 |  |  |  |  | Коэфф. Точки | [5 empty] | 0.15 | 0.2764562 | [5 empty] | 1 | [6 empty] | σ3,кПа | σ1,кПа | u, кПа |  |  |  | 4
| q_zg, МПа | 0.1137117 | [10 empty] | 0.25 | 0.4402812 | [27 empty] | δ3, Мпа | δ1-δ3, МПа | δ1, МПа | δ1, КПа
|  |  | Модуль деформации, МПа: | [9 empty] | 0.35 | 0.6041063 | [21 empty] | С, МПа:
|  |  | Е0= |  | Точки модуля (полное напр.), МПа |  |  |  | 0.1137117 | 0.1819387 | [25 empty] | φ, град:
|  |  | E50 = |  | qf (полное напр.), МПа |  |  |  | 0.2728087 | [26 empty] | E, Мпа
|  |  | Коэф. Поперечной деформации, ϑ = | [9 empty] | Эффективные значения угла внутреннего трения и удельного сцепления ϕ', С' | [13 empty] | x | 0
[13 empty] | ϕ', град. = | 14 | [12 empty] | y |  |  |  | С, кПа | φ,°
[13 empty] | С', МПа = | 0.012
| Исполнитель: | [6 empty] | Морозов Д.С. |  |  |  |  | Исполнитель: |  |  |  |  | Морозов Д.С.
| Начальник исп. лаборатории: | [6 empty] | Семиколенова Л.Г. |  |  |  |  | Начальник исп. лаборатории: |  |  |  |  | Семиколенова Л.Г.
Лист 1 , всего листов 2 | [11 empty] | Лист 2 , всего листов 2
Частичное воспроизведение протокола испытаний без письменного разрешения ООО «ИнжГео» ЗАПРЕЩАЕТСЯ | [11 empty] | Частичное воспроизведение протокола испытаний без письменного разрешения ООО «ИнжГео» ЗАПРЕЩАЕТСЯ
[5 empty] | второй график |  | первый график | [9 empty] | К Пуассона
dev50 | epsE50 | ind | devE0 | epsE0 | dev | eps | sigma |  | dev1 | eps1 | dev2 | eps2 | dev3 | eps3 |  | Глины
0.1228087 | 0.002005172 |  |  |  | 0 | 0 |  |  | 0.014 | 0.000137152 | 0.045 | 0.0002699055 | 0.069 | 0.0002840182 |  | < 0 | 0,20-0,30
ind |  |  |  |  | 0.06822703 | 0.0006683908 |  |  | 0.06322809 | 0.001032364 | 0.09514062 | 0.0009510731 | 0.1270532 | 0.0008716281 |  | 0-0,25 | 0,30-0,38
2 |  |  |  |  | 0.1015546 | 0.001465074 |  |  | 0.06529851 | 0.001460182 | 0.09882186 | 0.001459781 | 0.1315242 | 0.00145936 |  | 0,25< | 0,38-0,45
E0 |  |  |  |  | 0.1228087 | 0.002005172 |  |  | 0.06862734 | 0.002190273 | 0.1023373 | 0.002189671 | 0.1387287 | 0.00218904 |  | Суглинки | 0,35-0,37
epsE0 | devE0 |  |  |  | 0.1147823 | 0.002930149 |  |  | 0.07162658 | 0.002920365 | 0.10816 | 0.002919561 | 0.1445761 | 0.00291872 |  | Пески и супеси | 0,30-0,35
0.0006683908 | 0.06822703 |  |  |  | 0.117857 | 0.003662686 |  |  | 0.07439871 | 0.003650456 | 0.1117936 | 0.003649452 | 0.1516711 | 0.003648399
[5 empty] | 0.1287231 | 0.004395223 |  |  | 0.0782462 | 0.004380547 | 0.1176417 | 0.004379342 | 0.1559189 | 0.004378079
График E50 |  | График E |  |  | 0.1343842 | 0.00512776 |  |  | 0.08027152 | 0.005110638 | 0.1212081 | 0.005109232 | 0.1627242 | 0.005107759
eps | q | sigma |  |  | 0.1418435 | 0.005860298 |  |  | 0.08367715 | 0.005840729 | 0.1263963 | 0.005839123 | 0.169192 | 0.005837439
Горизонтальная линия E50 |  | Касательная |  |  | 0.1531044 | 0.006592835 |  |  | 0.08556555 | 0.00657082 | 0.1295101 | 0.006569013 | 0.1727272 | 0.006567119
0 |  | a | b |  | 0.1431703 | 0.007325372 |  |  | 0.0888392 | 0.007300911 | 0.1329531 | 0.007298903 | 0.1787347 | 0.007296799
|  |  | 0 |  | 0.1590446 | 0.008057909 |  |  | 0.09100057 | 0.008031002 | 0.137629 | 0.008028794 | 0.1843193 | 0.008026479
Вертикальная линия E50 |  | p1 и p2 |  |  | 0.1597306 | 0.008790447 |  |  | 0.09345212 | 0.008761094 | 0.1415414 | 0.008758684 | 0.1897861 | 0.008756159
| 0 | 0 |  |  | 0.1642317 | 0.009522984 |  |  | 0.09539634 | 0.009491185 | 0.144594 | 0.009488575 | 0.1917398 | 0.009485838
[5 empty] | 0.1645513 | 0.01025552 |  |  | 0.09803568 | 0.01022128 | 0.1478905 | 0.01021846 | 0.1964855 | 0.01021552
Касательная линия E50 |  |  |  |  | 0.1796928 | 0.01098806 |  |  | 0.09927263 | 0.01095137 | 0.1500345 | 0.01094836 | 0.2011279 | 0.0109452
0 | 0 | Горизонтальная 1 |  |  | 0.1686595 | 0.0117206 |  |  | 0.1012096 | 0.01168146 | 0.1533297 | 0.01167825 | 0.203972 | 0.01167488
[5 empty] | 0.1934548 | 0.01245313 |  |  | 0.1037492 | 0.01241155 | 0.1561797 | 0.01240814 | 0.2096228 | 0.01240456
Горизонтальная линия qкр |  |  |  |  | 0.190082 | 0.01318567 |  |  | 0.1048938 | 0.01314164 | 0.1578883 | 0.01313803 | 0.2113851 | 0.01313424
Горизонтальная линия q |  | Горизонтальная 2 |  |  | 0.1855446 | 0.01391821 |  |  | 0.1075459 | 0.01387173 | 0.161359 | 0.01386792 | 0.2156638 | 0.01386392
0 |  | 0 |  |  | 0.2018459 | 0.01465074 |  |  | 0.1081079 | 0.01460182 | 0.1637956 | 0.01459781 | 0.2185638 | 0.0145936
[5 empty] | 0.2049893 | 0.01538328 |  |  | 0.1100823 | 0.01533191 | 0.1650017 | 0.0153277 | 0.22199 | 0.01532328
Вертикальная линия q |  |  |  |  | 0.1939782 | 0.01611582 |  |  | 0.1114717 | 0.016062 | 0.167481 | 0.01605759 | 0.2234474 | 0.01605296
| 0 |  |  |  | 0.1958159 | 0.01684836 |  |  | 0.1131784 | 0.0167921 | 0.1699371 | 0.01678748 | 0.2270408 | 0.01678264
[5 empty] | 0.1945058 | 0.01758089 |  |  | 0.114105 | 0.01752219 | 0.1719737 | 0.01751737 | 0.2296752 | 0.01751232
[5 empty] | 0.2180513 | 0.01831343 |  |  | 0.1151538 | 0.01825228 | 0.1725944 | 0.01824726 | 0.2325554 | 0.018242
[5 empty] | 0.2064557 | 0.01904597 |  |  | 0.1164275 | 0.01898237 | 0.174903 | 0.01897715 | 0.2326863 | 0.01897168
[5 empty] | 0.2057225 | 0.0197785 |  |  | 0.1169284 | 0.01971246 | 0.1759031 | 0.01970704 | 0.235673 | 0.01970136
[5 empty] | 0.210855 | 0.02051104 |  |  | 0.1177591 | 0.02044255 | 0.1779983 | 0.02043693 | 0.2365201 | 0.02043104
[5 empty] | 0.2198565 | 0.02124358 |  |  | 0.1189219 | 0.02117264 | 0.1797923 | 0.02116682 | 0.2398328 | 0.02116072
[5 empty] | 0.2187305 | 0.02197612 |  |  | 0.1200194 | 0.02190273 | 0.1811888 | 0.02189671 | 0.2402158 | 0.0218904
[5 empty] | 0.2254803 | 0.02270865 |  |  | 0.1205541 | 0.02263283 | 0.1821915 | 0.0226266 | 0.242874 | 0.02262008
[5 empty] | 0.2101093 | 0.02344119 |  |  | 0.1218284 | 0.02336292 | 0.1822039 | 0.02335649 | 0.2425125 | 0.02334976
[5 empty] | 0.2246208 | 0.02417373 |  |  | 0.1214447 | 0.02409301 | 0.1837299 | 0.02408638 | 0.243636 | 0.02407944
[5 empty] | 0.2270183 | 0.02490627 |  |  | 0.1223056 | 0.0248231 | 0.1837729 | 0.02481627 | 0.2460495 | 0.02480912
[5 empty] | 0.2203051 | 0.0256388 |  |  | 0.1233135 | 0.02555319 | 0.1844368 | 0.02554616 | 0.2471579 | 0.0255388
[5 empty] | 0.2324846 | 0.02637134 |  |  | 0.123371 | 0.02628328 | 0.1846251 | 0.02627605 | 0.2488661 | 0.02626848
[5 empty] | 0.2155601 | 0.02710388 |  |  | 0.1231804 | 0.02701337 | 0.1867415 | 0.02700594 | 0.249979 | 0.02699816
[5 empty] | 0.2315351 | 0.02783641 |  |  | 0.1237442 | 0.02774346 | 0.1876897 | 0.02773583 | 0.2501015 | 0.02772784
[5 empty] | 0.2304128 | 0.02856895 |  |  | 0.1244649 | 0.02847355 | 0.1862733 | 0.02846572 | 0.2503385 | 0.02845752
[5 empty] | 0.2291967 | 0.02930149 |  |  | 0.1246451 | 0.02920365 | 0.1877961 | 0.02919561 | 0.2502949 | 0.0291872
[5 empty] | 0.2338902 | 0.03003403 |  |  | 0.125487 | 0.02993374 | 0.1879617 | 0.0299255 | 0.2522757 | 0.02991687
[5 empty] | 0.2404966 | 0.03076656 |  |  | 0.1257933 | 0.03066383 | 0.1876736 | 0.03065539 | 0.2510856 | 0.03064655
[5 empty] | 0.2390192 | 0.0314991 |  |  | 0.1253664 | 0.03139392 | 0.1891357 | 0.03138528 | 0.2528297 | 0.03137623
[5 empty] | 0.2304616 | 0.03223164 |  |  | 0.1254088 | 0.03212401 | 0.1885515 | 0.03211518 | 0.2519128 | 0.03210591
[5 empty] | 0.2378269 | 0.03296417 |  |  | 0.1251229 | 0.0328541 | 0.1897248 | 0.03284507 | 0.2527398 | 0.03283559
[5 empty] | 0.2391187 | 0.03369671 |  |  | 0.1251112 | 0.03358419 | 0.1883592 | 0.03357496 | 0.2527157 | 0.03356527
[5 empty] | 0.2243402 | 0.03442925 |  |  | 0.1259762 | 0.03431428 | 0.1892583 | 0.03430485 | 0.2525453 | 0.03429495
[5 empty] | 0.2414949 | 0.03516179 |  |  | 0.1255203 | 0.03504437 | 0.1897258 | 0.03503474 | 0.2529335 | 0.03502463
[5 empty] | 0.2456173 | 0.03589432 |  |  | 0.1264562 | 0.03577447 | 0.1902812 | 0.03576463 | 0.2541063 | 0.03575431
[5 empty] | 0.2436173 | 0.03662686 |  |  | 0.1260559 | 0.03650456 | 0.1899808 | 0.03649452 | 0.2526056 | 0.03648399
[5 empty] | 0.2345606 | 0.0373594 |  |  | 0.1258261 | 0.03723465 | 0.1889349 | 0.03722441 | 0.252545 | 0.03721367
[5 empty] | 0.2353847 | 0.03809194 |  |  | 0.1255048 | 0.03796474 | 0.1881435 | 0.0379543 | 0.2528852 | 0.03794335
[5 empty] | 0.2350952 | 0.03882447 |  |  | 0.1248946 | 0.03869483 | 0.1879101 | 0.03868419 | 0.2524305 | 0.03867303
[5 empty] | 0.2346975 | 0.03955701 |  |  | 0.1250998 | 0.03942492 | 0.1884417 | 0.03941408 | 0.2510903 | 0.03940271
[5 empty] | 0.2201973 | 0.04028955 |  |  | 0.1253247 | 0.04015501 | 0.1875453 | 0.04014397 | 0.2509743 | 0.04013239
[5 empty] | 0.2246001 | 0.04102208 |  |  | 0.1245737 | 0.0408851 | 0.1876277 | 0.04087386 | 0.2502918 | 0.04086207
[5 empty] | 0.2329115 | 0.04175462 |  |  | 0.1241511 | 0.04161519 | 0.1856959 | 0.04160375 | 0.2490525 | 0.04159175
[5 empty] | 0.242137 | 0.04248716 |  |  | 0.1236613 | 0.04234529 | 0.1848567 | 0.04233364 | 0.2460657 | 0.04232143
[5 empty] | 0.2412821 | 0.0432197 |  |  | 0.1222085 | 0.04307538 | 0.1842171 | 0.04306353 | 0.2451409 | 0.04305111
[5 empty] | 0.2173525 | 0.04395223 |  |  | 0.1222971 | 0.04380547 | 0.183584 | 0.04379342 | 0.2438878 | 0.04378079
[5 empty] | 0.2283537 | 0.04468477 |  |  | 0.1213315 | 0.04453556 | 0.1823644 | 0.04452331 | 0.2434156 | 0.04451047
[5 empty] | 0.2262912 | 0.04541731 |  |  | 0.1199159 | 0.04526565 | 0.181265 | 0.0452532 | 0.2410341 | 0.04524015
[5 empty] | 0.2231705 | 0.04614984 |  |  | 0.1194548 | 0.04599574 | 0.178593 | 0.04598309 | 0.2393525 | 0.04596983
[5 empty] | 0.2209974 | 0.04688238 |  |  | 0.1181524 | 0.04672583 | 0.1769551 | 0.04671298 | 0.2364806 | 0.04669951
[5 empty] | 0.2337772 | 0.04761492 |  |  | 0.1178131 | 0.04745592 | 0.1754583 | 0.04744287 | 0.2339276 | 0.04742919
[5 empty] | 0.2305157 | 0.04834746 |  |  | 0.1162412 | 0.04818601 | 0.1750095 | 0.04817276 | 0.2331032 | 0.04815887
[5 empty] | 0.2222182 | 0.04907999 |  |  | 0.115841 | 0.04891611 | 0.1725156 | 0.04890265 | 0.2310167 | 0.04888855
[5 empty] | 0.2148904 | 0.04981253 |  |  | 0.114717 | 0.0496462 | 0.1717836 | 0.04963254 | 0.2290778 | 0.04961823
[5 empty] | 0.2155379 | 0.05054507 |  |  | 0.1132733 | 0.05037629 | 0.1703203 | 0.05036243 | 0.2261959 | 0.05034791
[5 empty] | 0.2221661 | 0.0512776 |  |  | 0.1122144 | 0.05110638 | 0.1674328 | 0.05109232 | 0.2232805 | 0.05107759
[5 empty] | 0.2167807 | 0.05201014 |  |  | 0.1115445 | 0.05183647 | 0.1667278 | 0.05182221 | 0.2216411 | 0.05180727
[5 empty] | 0.2223872 | 0.05274268 |  |  | 0.1107681 | 0.05256656 | 0.1644123 | 0.05255211 | 0.2196872 | 0.05253695
[5 empty] | 0.2029911 | 0.05347522 |  |  | 0.1093894 | 0.05329665 | 0.1621932 | 0.053282 | 0.2169283 | 0.05326663
[5 empty] | 0.2175981 | 0.05420775 |  |  | 0.1086128 | 0.05402674 | 0.1614775 | 0.05401189 | 0.2153738 | 0.05399631
[5 empty] | 0.2192136 | 0.05494029 |  |  | 0.1077426 | 0.05475683 | 0.1600721 | 0.05474178 | 0.2109333 | 0.05472599
[5 empty] | 0.2158432 | 0.05567283 |  |  | 0.1065832 | 0.05548693 | 0.1582838 | 0.05547167 | 0.2100163 | 0.05545567
[5 empty] | 0.2114926 | 0.05640537 |  |  | 0.1050388 | 0.05621702 | 0.1556196 | 0.05620156 | 0.2071322 | 0.05618535
[5 empty] | 0.2101671 | 0.0571379 |  |  | 0.1034139 | 0.05694711 | 0.1542865 | 0.05693145 | 0.2053906 | 0.05691503
[5 empty] | 0.2098725 | 0.05787044 |  |  | 0.1029127 | 0.0576772 | 0.1531913 | 0.05766134 | 0.2025009 | 0.05764471
[5 empty] | 0.2096142 | 0.05860298 |  |  | 0.1026396 | 0.05840729 | 0.1506409 | 0.05839123 | 0.2002726 | 0.05837439
[5 empty] | 0.1943979 | 0.05933551 |  |  | 0.1013989 | 0.05913738 | 0.1504423 | 0.05912112 | 0.1991153 | 0.05910407
[5 empty] | 0.196229 | 0.06006805 |  |  | 0.09969491 | 0.05986747 | 0.1483023 | 0.05985101 | 0.1963384 | 0.05983375
[5 empty] | 0.2001131 | 0.06080059 |  |  | 0.09943204 | 0.06059756 | 0.147028 | 0.0605809 | 0.1937515 | 0.06056343
[5 empty] | 0.2000558 | 0.06153313 |  |  | 0.0984146 | 0.06132766 | 0.1462262 | 0.06131079 | 0.1934639 | 0.06129311
[5 empty] | 0.1890626 | 0.06226566 |  |  | 0.0979469 | 0.06205775 | 0.1455038 | 0.06204068 | 0.1908852 | 0.06202279
[5 empty] | 0.1871391 | 0.0629982 |  |  | 0.0967333 | 0.06278784 | 0.1433678 | 0.06277057 | 0.190525 | 0.06275247
[5 empty] | 0.1862908 | 0.06373074 |  |  | 0.0958781 | 0.06351793 | 0.1423251 | 0.06350046 | 0.1873926 | 0.06348215
[5 empty] | 0.1885121 | 0.06446327 |  |  | 0.09517742 | 0.06424802 | 0.1409688 | 0.06423035 | 0.1881797 | 0.06421183
[5 empty] | 0.1847339 | 0.06519581 |  |  | 0.09547775 | 0.06497811 | 0.1397136 | 0.06496024 | 0.1869691 | 0.06494151
[5 empty] | 0.1849446 | 0.06592835 |  |  | 0.09496966 | 0.0657082 | 0.138945 | 0.06569013 | 0.1855402 | 0.06567119
[5 empty] | 0.1841457 | 0.06666089 |  |  | 0.09335428 | 0.06643829 | 0.138865 | 0.06642002 | 0.1818954 | 0.06640087
[5 empty] | 0.1993388 | 0.06739342 |  |  | 0.09293278 | 0.06716838 | 0.1371752 | 0.06714991 | 0.1820372 | 0.06713055
[5 empty] | 0.1795254 | 0.06812596 |  |  | 0.09230628 | 0.06789848 | 0.1371775 | 0.0678798 | 0.1796682 | 0.06786023
[5 empty] | 0.1907068 | 0.0688585 |  |  | 0.09187595 | 0.06862857 | 0.1355737 | 0.06860969 | 0.1796908 | 0.06858991
[5 empty] | 0.1848847 | 0.06959104 |  |  | 0.09134293 | 0.06935866 | 0.1335657 | 0.06933958 | 0.1772076 | 0.06931959
[5 empty] | 0.1970606 | 0.07032357 |  |  | 0.09120837 | 0.07008875 | 0.1337553 | 0.07006947 | 0.1753211 | 0.07004927
[5 empty] | 0.1852358 | 0.07105611 |  |  | 0.09077341 | 0.07081884 | 0.1319443 | 0.07079936 | 0.1758337 | 0.07077895
[5 empty] | 0.181412 | 0.07178865 |  |  | 0.08993921 | 0.07154893 | 0.1308346 | 0.07152925 | 0.172248 | 0.07150863
[5 empty] | 0.1935906 | 0.07252118 |  |  | 0.08860691 | 0.07227902 | 0.1308279 | 0.07225914 | 0.1722665 | 0.07223831
[5 empty] | 0.1747731 | 0.07325372 |  |  | 0.08807766 | 0.07300911 | 0.1288261 | 0.07298903 | 0.1698916 | 0.07296799
[5 empty] | 0.190961 | 0.07398626 |  |  | 0.08705261 | 0.0737392 | 0.128631 | 0.07371893 | 0.169226 | 0.07369767
[5 empty] | 0.1751558 | 0.0747188 |  |  | 0.0869329 | 0.0744693 | 0.1274444 | 0.07444882 | 0.168472 | 0.07442735
[5 empty] | 0.194359 | 0.07545133 |  |  | 0.08611968 | 0.07519939 | 0.1260682 | 0.07517871 | 0.1668322 | 0.07515703
[5 empty] | 0.185572 | 0.07618387 |  |  | 0.08531411 | 0.07592948 | 0.1246042 | 0.0759086 | 0.1647092 | 0.07588671
[5 empty] | 0.1767965 | 0.07691641 |  |  | 0.08471733 | 0.07665957 | 0.1248542 | 0.07663849 | 0.1634053 | 0.07661639
[5 empty] | 0.1870338 | 0.07764894 |  |  | 0.08433048 | 0.07738966 | 0.12282 | 0.07736838 | 0.1640232 | 0.07734607
[5 empty] | 0.1752856 | 0.07838148 |  |  | 0.08425472 | 0.07811975 | 0.1235035 | 0.07809827 | 0.1623652 | 0.07807575
[5 empty] | 0.1805531 | 0.07911402 |  |  | 0.08409119 | 0.07884984 | 0.1223065 | 0.07882816 | 0.1595341 | 0.07880543
[5 empty] | 0.1688381 | 0.07984656 |  |  | 0.08294104 | 0.07957993 | 0.1216308 | 0.07955805 | 0.1590321 | 0.07953511
[5 empty] | 0.1661419 | 0.08057909 |  |  | 0.08180542 | 0.08031002 | 0.1191782 | 0.08028794 | 0.1581618 | 0.08026479
[5 empty] | 0.1824661 | 0.08131163 |  |  | 0.08168547 | 0.08104012 | 0.1184506 | 0.08101783 | 0.1577259 | 0.08099447
[5 empty] | 0.1728121 | 0.08204417 |  |  | 0.08198235 | 0.08177021 | 0.1175498 | 0.08174772 | 0.1558266 | 0.08172415
[5 empty] | 0.1831814 | 0.0827767 |  |  | 0.08059721 | 0.0825003 | 0.1177776 | 0.08247761 | 0.1556666 | 0.08245383
[5 empty] | 0.1775756 | 0.08350924 |  |  | 0.08043118 | 0.08323039 | 0.1162358 | 0.0832075 | 0.1543484 | 0.08318351
[5 empty] | 0.1799961 | 0.08424178 |  |  | 0.07978542 | 0.08396048 | 0.1155262 | 0.08393739 | 0.1514744 | 0.08391319
[5 empty] | 0.1724445 | 0.08497432 |  |  | 0.07906108 | 0.08469057 | 0.1152508 | 0.08466728 | 0.1516472 | 0.08464287
[5 empty] | 0.1829222 | 0.08570685 |  |  | 0.0795593 | 0.08542066 | 0.1154113 | 0.08539717 | 0.1499692 | 0.08537255
[5 empty] | 0.1624307 | 0.08643939 |  |  | 0.07838123 | 0.08615075 | 0.1149095 | 0.08612706 | 0.1487431 | 0.08610223
[5 empty] | 0.1799715 | 0.08717193 |  |  | 0.07862802 | 0.08688084 | 0.1143473 | 0.08685695 | 0.1497712 | 0.08683191
[5 empty] | 0.1695461 | 0.08790447 |  |  | 0.07830082 | 0.08761094 | 0.1140264 | 0.08758684 | 0.1494561 | 0.08756159
[5 empty] | 0.1761561 | 0.088637 |  |  | 0.07800077 | 0.08834103 | 0.1124488 | 0.08831673 | 0.1489003 | 0.08829127
[5 empty] | 0.1698028 | 0.08936954 |  |  | 0.07702903 | 0.08907112 | 0.1120162 | 0.08904662 | 0.1485063 | 0.08902095
[5 empty] | 0.1714879 | 0.09010208 |  |  | 0.07708673 | 0.08980121 | 0.1114305 | 0.08977651 | 0.1459766 | 0.08975062
[5 empty] | 0.1672127 | 0.09083461 |  |  | 0.07697504 | 0.0905313 | 0.1106934 | 0.0905064 | 0.1469137 | 0.0904803
[5 empty] | 0.1739788 | 0.09156715 |  |  | 0.07649509 | 0.09126139 | 0.1117069 | 0.09123629 | 0.1463201 | 0.09120998
[5 empty] | 0.1807877 | 0.09229969 |  |  | 0.07624804 | 0.09199148 | 0.1108727 | 0.09196618 | 0.1452983 | 0.09193966
[5 empty] | 0.1786409 | 0.09303223 |  |  | 0.07723503 | 0.09272157 | 0.1104926 | 0.09269607 | 0.1449509 | 0.09266934
[5 empty] | 0.1605398 | 0.09376476 |  |  | 0.07655721 | 0.09345167 | 0.1110685 | 0.09342596 | 0.1450803 | 0.09339902
[5 empty] | 0.172486 | 0.0944973 |  |  | 0.07691573 | 0.09418176 | 0.1116023 | 0.09415585 | 0.145089 | 0.0941287
[5 empty] | 0.1724796 | 0.09522984 |  |  | 0.07691067 | 0.09491185 | 0.110494 | 0.09488575 | 0.1437773 | 0.09485838
[5 empty] | 0.174508 | 0.09596237 |  |  | 0.07643243 | 0.09564194 | 0.1111286 | 0.09561564 | 0.1451245 | 0.09558806
[5 empty] | 0.164567 | 0.09669491 |  |  | 0.07647777 | 0.09637203 | 0.1102007 | 0.09634553 | 0.1448232 | 0.09631774
[5 empty] | 0.1586556 | 0.09742745 |  |  | 0.07684585 | 0.09710212 | 0.1100091 | 0.09707542 | 0.1450717 | 0.09704742
[5 empty] | 0.1657726 | 0.09815999 |  |  | 0.07633583 | 0.09783221 | 0.1116525 | 0.09780531 | 0.1455681 | 0.0977771
[5 empty] | 0.167917 | 0.09889252 |  |  | 0.07654687 | 0.0985623 | 0.1107295 | 0.0985352 | 0.1449106 | 0.09850678
[5 empty] | 0.1660877 | 0.09962506 |  |  | 0.07717812 | 0.09929239 | 0.1119386 | 0.09926509 | 0.1467974 | 0.09923646
[5 empty] | 0.1802835 | 0.1003576 |  |  | 0.07672876 | 0.1000225 | 0.1124787 | 0.09999498 | 0.1453265 | 0.09996614
[5 empty] | 0.1785035 | 0.1010901 |  |  | 0.07699793 | 0.1007526 | 0.1126484 | 0.1007249 | 0.1462961 | 0.1006958
[5 empty] | 0.1817464 | 0.1018227 |  |  | 0.07708479 | 0.1014827 | 0.1130462 | 0.1014548 | 0.1477045 | 0.1014255
[5 empty] | 0.1730112 | 0.1025552 |  |  | 0.0776885 | 0.1022128 | 0.1127709 | 0.1021846 | 0.1477498 | 0.1021552
[5 empty] | 0.1772968 | 0.1032877 |  |  | 0.07790823 | 0.1029428 | 0.1134212 | 0.1029145 | 0.14773 | 0.1028849
[5 empty] | 0.1716022 | 0.1040203 |  |  | 0.07784313 | 0.1036729 | 0.1131956 | 0.1036444 | 0.1488435 | 0.1036145
[5 empty] | 0.1739262 | 0.1047528 |  |  | 0.07889235 | 0.104403 | 0.1141929 | 0.1043743 | 0.1482882 | 0.1043442
[5 empty] | 0.1832676 | 0.1054854 |  |  | 0.07825507 | 0.1051331 | 0.1144116 | 0.1051042 | 0.1499625 | 0.1050739
[5 empty] | 0.1786256 | 0.1062179 |  |  | 0.07943043 | 0.1058632 | 0.1143505 | 0.1058341 | 0.1501644 | 0.1058036
[5 empty] | 0.1649988 | 0.1069504 |  |  | 0.0793176 | 0.1065933 | 0.1156082 | 0.106564 | 0.1496922 | 0.1065333
[5 empty] | 0.1773863 | 0.107683 |  |  | 0.07921573 | 0.1073234 | 0.1150834 | 0.1072939 | 0.1512439 | 0.1072629
[5 empty] | 0.170787 | 0.1084155 |  |  | 0.07942399 | 0.1080535 | 0.1153747 | 0.1080238 | 0.1517177 | 0.1079926
[5 empty] | 0.1761997 | 0.109148 |  |  | 0.08054153 | 0.1087836 | 0.1172808 | 0.1087537 | 0.1521118 | 0.1087223
[5 empty] | 0.1836234 | 0.1098806 |  |  | 0.08006751 | 0.1095137 | 0.1168003 | 0.1094836 | 0.1546244 | 0.109452
[5 empty] | 0.172057 | 0.1106131 |  |  | 0.08140109 | 0.1102438 | 0.1171319 | 0.1102134 | 0.1554536 | 0.1101817
[5 empty] | 0.1694994 | 0.1113457 |  |  | 0.08054143 | 0.1109739 | 0.1184742 | 0.1109433 | 0.1563975 | 0.1109113
[5 empty] | 0.1829494 | 0.1120782 |  |  | 0.08158768 | 0.1117039 | 0.117926 | 0.1116732 | 0.1564543 | 0.111641
[5 empty] | 0.1734061 | 0.1128107 |  |  | 0.08233902 | 0.112434 | 0.1194858 | 0.1124031 | 0.1577223 | 0.1123707
[5 empty] | 0.1728682 | 0.1135433 |  |  | 0.08279459 | 0.1131641 | 0.1199523 | 0.113133 | 0.1562994 | 0.1131004
[5 empty] | 0.1873348 | 0.1142758 |  |  | 0.08195355 | 0.1138942 | 0.1206242 | 0.1138629 | 0.156984 | 0.1138301
[5 empty] | 0.1708047 | 0.1150083 |  |  | 0.08341507 | 0.1146243 | 0.1211001 | 0.1145928 | 0.1578741 | 0.1145597
[5 empty] | 0.1752768 | 0.1157409 |  |  | 0.08347829 | 0.1153544 | 0.1211787 | 0.1153227 | 0.1587679 | 0.1152894
[5 empty] | 0.18575 | 0.1164734 |  |  | 0.08304239 | 0.1160845 | 0.1214586 | 0.1160526 | 0.1594635 | 0.1160191
[5 empty] | 0.1882233 | 0.117206 |  |  | 0.08410652 | 0.1168146 | 0.1219385 | 0.1167825 | 0.1611592 | 0.1167488
[5 empty] | 0.1747058 | 0.1179385 |  |  | 0.08497767 | 0.1175447 | 0.1234299 | 0.1175123 | 0.1620703 | 0.1174785
[5 empty] | 0.1812189 | 0.118671 |  |  | 0.08497233 | 0.1182748 | 0.1237586 | 0.1182422 | 0.1634324 | 0.1182081
[5 empty] | 0.1837634 | 0.1194036 |  |  | 0.08529116 | 0.1190049 | 0.1244256 | 0.1189721 | 0.1629472 | 0.1189378
[5 empty] | 0.1833394 | 0.1201361 |  |  | 0.08523424 | 0.1197349 | 0.1249311 | 0.119702 | 0.1646148 | 0.1196675
[5 empty] | 0.1849472 | 0.1208686 |  |  | 0.08600168 | 0.120465 | 0.1260752 | 0.1204319 | 0.1658355 | 0.1203972
[5 empty] | 0.1855867 | 0.1216012 |  |  | 0.08699357 | 0.1211951 | 0.1271581 | 0.1211618 | 0.1677094 | 0.1211269
[5 empty] | 0.1742581 | 0.1223337 |  |  | 0.08751002 | 0.1219252 | 0.12848 | 0.1218917 | 0.1671368 | 0.1218565
[5 empty] | 0.1769617 | 0.1230663 |  |  | 0.0878511 | 0.1226553 | 0.128941 | 0.1226216 | 0.1686179 | 0.1225862
[5 empty] | 0.1906973 | 0.1237988 |  |  | 0.08831693 | 0.1233854 | 0.1303414 | 0.1233515 | 0.169753 | 0.1233159
[5 empty] | 0.1904653 | 0.1245313 |  |  | 0.0888076 | 0.1241155 | 0.1311812 | 0.1240814 | 0.1721423 | 0.1240456
[5 empty] | 0.1932657 | 0.1252639 |  |  | 0.0894232 | 0.1248456 | 0.1318606 | 0.1248112 | 0.173186 | 0.1247753
[5 empty] | 0.1880986 | 0.1259964 |  |  | 0.08956383 | 0.1255757 | 0.1321798 | 0.1255411 | 0.1735844 | 0.1255049
[5 empty] | 0.1879641 | 0.1267289 |  |  | 0.09022958 | 0.1263058 | 0.1325391 | 0.126271 | 0.1771376 | 0.1262346
[5 empty] | 0.1838625 | 0.1274615 |  |  | 0.09162055 | 0.1270359 | 0.1344384 | 0.1270009 | 0.178746 | 0.1269643
[5 empty] | 0.1887937 | 0.128194 |  |  | 0.09163684 | 0.1277659 | 0.1348781 | 0.1277308 | 0.1783097 | 0.127694
[5 empty] | 0.194758 | 0.1289265 |  |  | 0.09227855 | 0.128496 | 0.1362583 | 0.1284607 | 0.1803289 | 0.1284237
[5 empty] | 0.1997554 | 0.1296591 |  |  | 0.09374576 | 0.1292261 | 0.1376791 | 0.1291906 | 0.183304 | 0.1291533
[5 empty] | 0.1877861 | 0.1303916 |  |  | 0.09383858 | 0.1299562 | 0.1394407 | 0.1299205 | 0.184235 | 0.129883
[5 empty] | 0.1868501 | 0.1311242 |  |  | 0.0950571 | 0.1306863 | 0.1407433 | 0.1306504 | 0.1857224 | 0.1306127
[5 empty] | 0.2039477 | 0.1318567 |  |  | 0.09580142 | 0.1314164 | 0.141287 | 0.1313803 | 0.1886662 | 0.1313424
[5 empty] | 0.185079 | 0.1325892 |  |  | 0.09687168 | 0.1321465 | 0.1425721 | 0.1321102 | 0.1899667 | 0.1320721
[5 empty] | 0.203287 | 0.1333218 |  |  | 0.09820079 | 0.1328766 | 0.1441507 | 0.13284 | 0.1914948 | 0.1328017
[5 empty] | 0.1906051 | 0.1340543 |  |  | 0.09911465 | 0.1336067 | 0.1461645 | 0.1335699 | 0.1944087 | 0.1335314
[5 empty] | 0.1940284 | 0.1347868 |  |  | 0.1002096 | 0.1343368 | 0.1480077 | 0.1342998 | 0.1976004 | 0.1342611
[5 empty] | 0.2045523 | 0.1355194 |  |  | 0.100682 | 0.1350669 | 0.1497745 | 0.1350297 | 0.1995618 | 0.1349908
[5 empty] | 0.201172 | 0.1362519 |  |  | 0.1022281 | 0.135797 | 0.151459 | 0.1357596 | 0.2021849 | 0.1357205
[5 empty] | 0.2068827 | 0.1369845 |  |  | 0.1036444 | 0.136527 | 0.1544553 | 0.1364895 | 0.2056616 | 0.1364501
[5 empty] | 0.2126796 | 0.137717 |  |  | 0.105027 | 0.1372571 | 0.1564577 | 0.1372194 | 0.2087838 | 0.1371798
[5 empty] | 0.2175581 | 0.1384495 |  |  | 0.1070725 | 0.1379872 | 0.1577601 | 0.1379493 | 0.2115436 | 0.1379095
[5 empty] | 0.2125133 | 0.1391821 |  |  | 0.107577 | 0.1387173 | 0.1604569 | 0.1386792 | 0.2151328 | 0.1386392
[5 empty] | 0.2055405 | 0.1399146 |  |  | 0.1095369 | 0.1394474 | 0.163642 | 0.1394091 | 0.2186435 | 0.1393689
[5 empty] | 0.2026349 | 0.1406471 |  |  | 0.1118487 | 0.1401775 | 0.1670098 | 0.1401389 | 0.2212675 | 0.1400985
[5 empty] | 0.2117917 | 0.1413797 |  |  | 0.1124085 | 0.1409076 | 0.1678542 | 0.1408688 | 0.2255969 | 0.1408282
[5 empty] | 0.2160064 | 0.1421122 |  |  | 0.1144127 | 0.1416377 | 0.1717694 | 0.1415987 | 0.2278235 | 0.1415579
[5 empty] | 0.2112739 | 0.1428448 |  |  | 0.1164577 | 0.1423678 | 0.1742496 | 0.1423286 | 0.2310393 | 0.1422876
[5 empty] | 0.2295897 | 0.1435773 |  |  | 0.1184399 | 0.1430979 | 0.1767889 | 0.1430585 | 0.2371363 | 0.1430173
[5 empty] | 0.2329489 | 0.1443098 |  |  | 0.1198554 | 0.143828 | 0.1805815 | 0.1437884 | 0.2392065 | 0.1437469
[5 empty] | 0.2403468 | 0.1450424 |  |  | 0.1224007 | 0.144558 | 0.1838215 | 0.1445183 | 0.2452416 | 0.1444766
[5 empty] | 0.2267786 | 0.1457749 |  |  | 0.1237722 | 0.1452881 | 0.184903 | 0.1452482 | 0.2485339 | 0.1452063