## 1
Общество с ограниченной ответственностью "Инженерная геология" (ООО "ИнжГео") | [11 empty] | Общество с ограниченной ответственностью "Инженерная геология" (ООО "ИнжГео")
Юр. адрес: 117279, г. Москва, ул. Миклухо-Маклая, 36 а, этаж 5, пом. XXIII к. 76-84 | [11 empty] | Юр. адрес: 117279, г. Москва, ул. Миклухо-Маклая, 36 а, этаж 5, пом. XXIII к. 76-84 | [8 empty] | нагр |  |  | X0 | Y0 | R |  | нагр |  |  |  | X0 | Y0 | R | нагр |  |  |  | X0 | Y0 | R |  | нагр |  |  |  | X0 | Y0 | R
Телефон/факс +7 (495) 132-30-00, Адрес электронной почты inbox@inj-geo.ru | [11 empty] | Телефон/факс +7 (495) 132-30-00, Адрес электронной почты inbox@inj-geo.ru | [12 empty] | 0 | [7 empty] | 0 | [6 empty] | 0 | [7 empty] | 0
[21 empty] | девиатор | [6 empty] | девиатор | [6 empty] | девиатор | [7 empty] | девиатор
Испытательная лаборатория ООО «ИнжГео» | [11 empty] | Испытательная лаборатория ООО «ИнжГео» | [8 empty] | x0 | Угол | X | Y |  |  |  | x0 |  | Угол | X | Y |  |  | x0 |  | Угол | X | Y |  |  |  | x0 |  | Угол | X | Y
Адрес места осуществления деятельности лаборатории: г. Москва, просп. Вернадского, д. 51, стр. 1 | [11 empty] | Адрес места осуществления деятельности лаборатории: г. Москва, просп. Вернадского, д. 51, стр. 1 | [9 empty] | 0 | [7 empty] | 0 | [6 empty] | 0 | [7 empty] | 0
Телефон +7(910)4557682, E-mail: slg85@mail.ru | [11 empty] | Телефон +7(910)4557682, E-mail: slg85@mail.ru | [9 empty] | 5 | [7 empty] | 5 | [6 empty] | 5 | [7 empty] | 5
[22 empty] | 10 | [7 empty] | 10 | [6 empty] | 10 | [7 empty] | 10
[12 empty] | Протокол испытаний № 13-63/287 от 12-08-2023 | [9 empty] | 15 | [7 empty] | 15 | [6 empty] | 15 | [7 empty] | 15
[22 empty] | 20 | [7 empty] | 20 | [6 empty] | 20 | [7 empty] | 20
[12 empty] | Наименование и адрес заказчика: Переход трубопровода через р. Енисей | [9 empty] | 25 | [7 empty] | 25 | [6 empty] | 25 | [7 empty] | 25
[12 empty] | Наименование объекта: ООО Регионстрой | [9 empty] | 30 | [7 empty] | 30 | [6 empty] | 30 | [7 empty] | 30
Наименование используемого метода/методики: ГОСТ 12248.4-2020 | [11 empty] | Наименование используемого метода/методики: ГОСТ 12248.3-2020 | [9 empty] | 35 | [7 empty] | 35 | [6 empty] | 35 | [7 empty] | 35
Условия проведения испытания: температура окружающей среды (18 - 25)0С, влажность воздуха (40 - 75)% | [11 empty] | Условия проведения испытания: температура окружающей среды (18 - 25)0С, влажность воздуха (40 - 75)% | [9 empty] | 40 | [7 empty] | 40 | [6 empty] | 40 | [7 empty] | 40
[12 empty] | Дата получение объекта подлежащего испытаниям: 16-07-2023 | [9 empty] | 45 | [7 empty] | 45 | [6 empty] | 45 | [7 empty] | 45
[12 empty] | Дата испытания: 25.10.2022-19.11.2287 | [9 empty] | 50 | [7 empty] | 50 | [6 empty] | 50 | [7 empty] | 50
[22 empty] | 55 | [7 empty] | 55 | [6 empty] | 55 | [7 empty] | 55
Испытание грунтов методом трехосного сжатия | [11 empty] | Испытание грунтов методом трехосного сжатия | [9 empty] | 60 | [7 empty] | 60 | [6 empty] | 60 | [7 empty] | 60
[22 empty] | 65 | [7 empty] | 65 | [6 empty] | 65 | [7 empty] | 65
Лабораторный номер: | [6 empty] | We, д.е. = |  |  |  |  | Лабораторный номер: |  | 1322 |  |  |  | We, д.е. = | 0.539951206 |  |  | 70 | [7 empty] | 70 | [6 empty] | 70 | [7 empty] | 70
Номер скважины: | [6 empty] | ρ, г/см3 = |  |  |  |  | Номер скважины: |  | BH-160 |  |  |  | ρ, г/см3 = | 1.64 |  |  | 75 | [7 empty] | 75 | [6 empty] | 75 | [7 empty] | 75
Глубина отбора, м: | [6 empty] | ρs, г/см3 = |  |  |  |  | Глубина отбора, м: |  | 3.2 |  |  |  | ρs, г/см3 = | 2.73 |  |  | 80 | [7 empty] | 80 | [6 empty] | 80 | [7 empty] | 80
Наименование грунта: | [6 empty] | e, д.е. = |  |  |  |  | Наименование грунта: |  | Суглинок, после оттаивания текучий, легкий песчанистый |  |  |  | e, д.е. = | 1.563455 |  |  | 85 | [7 empty] | 85 | [6 empty] | 85 | [7 empty] | 85
Схема проведения опыта: | [6 empty] | IL, д.е. = |  |  |  |  | Схема проведения опыта: |  | КД |  |  |  | IL, д.е. = | 2.726 |  |  | 90 | [7 empty] | 90 | [6 empty] | 90 | [7 empty] | 90
[22 empty] | 95 | [7 empty] | 95 | [6 empty] | 95 | [7 empty] | 95
[22 empty] | 100 | [7 empty] | 100 | [6 empty] | 100 | [7 empty] | 100
Результаты испытаний | [11 empty] | Результаты испытаний | [9 empty] | 105 | [7 empty] | 105 | [6 empty] | 105 | [7 empty] | 105
[22 empty] | 110 | [7 empty] | 110 | [6 empty] | 110 | [7 empty] | 110
[22 empty] | 115 | [7 empty] | 115 | [6 empty] | 115 | [7 empty] | 115
[22 empty] | 120 | [7 empty] | 120 | [6 empty] | 120 | [7 empty] | 120
[22 empty] | 125 | [7 empty] | 125 | [6 empty] | 125 | [7 empty] | 125
[22 empty] | 130 | [7 empty] | 130 | [6 empty] | 130 | [7 empty] | 130
[22 empty] | 135 | [7 empty] | 135 | [6 empty] | 135 | [7 empty] | 135
[22 empty] | 140 | [7 empty] | 140 | [6 empty] | 140 | [7 empty] | 140
[22 empty] | 145 | [7 empty] | 145 | [6 empty] | 145 | [7 empty] | 145
[22 empty] | 150 | [7 empty] | 150 | [6 empty] | 150 | [7 empty] | 150
[22 empty] | 155 | [7 empty] | 155 | [6 empty] | 155 | [7 empty] | 155
[22 empty] | 160 | [7 empty] | 160 | [6 empty] | 160 | [7 empty] | 160
[22 empty] | 165 | [7 empty] | 165 | [6 empty] | 165 | [7 empty] | 165
[22 empty] | 170 | [7 empty] | 170 | [6 empty] | 170 | [7 empty] | 170
[22 empty] | 175 | [7 empty] | 175 | [6 empty] | 175 | [7 empty] | 175
[22 empty] | 180 | [7 empty] | 180 | [6 empty] | 180 | [7 empty] | 180
[13 empty] | Давление в камере, Мпа σ3 | Вертикальная нагрузка, Мпа σ1 | Поровое давление, Мпа u
| K0, д.е. | 0.8608269 |  |  |  |  | Коэфф. Точки | [5 empty] | 0.0514304 | 0.07726324 | [5 empty] | 1 | [6 empty] | σ3,кПа | σ1,кПа | u, кПа |  |  |  | 4
| q_zg, МПа | 0.04427267 | [10 empty] | 0.1514304 | 0.209598 | [27 empty] | δ3, Мпа | δ1-δ3, МПа | δ1, МПа | δ1, КПа
|  |  | Модуль деформации, МПа: | [9 empty] | 0.2514304 | 0.3419327 | [21 empty] | С, МПа:
|  |  | Е0= |  | Точки модуля (полное напр.), МПа |  |  |  | 0.04427267 | 0.07083627 | [25 empty] | φ, град:
|  |  | E50 = |  | qf (полное напр.), МПа |  |  |  | 0.06338402 | [26 empty] | E, Мпа
|  |  | Коэф. Поперечной деформации, ϑ = | [9 empty] | Эффективные значения угла внутреннего трения и удельного сцепления ϕ', С' | [13 empty] | x | 0
[13 empty] | ϕ', град. = | 8 | [12 empty] | y |  |  |  | С, кПа | φ,°
[13 empty] | С', МПа = | 0.004
| Исполнитель: | [6 empty] | Морозов Д.С. |  |  |  |  | Исполнитель: |  |  |  |  | Морозов Д.С.
| Начальник исп. лаборатории: | [6 empty] | Семиколенова Л.Г. |  |  |  |  | Начальник исп. лаборатории: |  |  |  |  | Семиколенова Л.Г.
Лист 1 , всего листов 2 | [11 empty] | Лист 2 , всего листов 2
Частичное воспроизведение протокола испытаний без письменного разрешения ООО «ИнжГео» ЗАПРЕЩАЕТСЯ | [11 empty] | Частичное воспроизведение протокола испытаний без письменного разрешения ООО «ИнжГео» ЗАПРЕЩАЕТСЯ
[5 empty] | второй график |  | первый график | [9 empty] | К Пуассона
dev50 | epsE50 | ind | devE0 | epsE0 | dev | eps | sigma |  | dev1 | eps1 | dev2 | eps2 | dev3 | eps3 |  | Глины
0.01195362 | 0.01244235 |  |  |  | 0 | 0 |  |  | 0 | 0 | 0 | 0 | 0 | 0 |  | < 0 | 0,20-0,30
ind |  |  |  |  | 0.001536701 | 0.0008048159 |  |  | 0.001355092 | 0.0007738373 | 0.003818004 | 0.0007800443 | 0.0065696 | 0.0008148131 |  | 0-0,25 | 0,30-0,38
2 |  |  |  |  | 0.002015171 | 0.001609632 |  |  | 0.00263524 | 0.001547675 | 0.00710122 | 0.001560089 | 0.01043507 | 0.001479822 |  | 0,25< | 0,38-0,45
E0 |  |  |  |  | 0.00337718 | 0.002414448 |  |  | 0.0035696 | 0.00222932675 | 0.0105696 | 0.002410664 | 0.01419842 | 0.002219733 |  | Суглинки | 0,35-0,37
epsE0 | devE0 |  |  |  | 0.005564495 | 0.003219264 |  |  | 0.004543897 | 0.003095349 | 0.012559 | 0.003120177 | 0.01890401 | 0.002959644 |  | Пески и супеси | 0,30-0,35
0.00414745 | 0.006640901 |  |  |  | 0.006640901 | 0.00414745 |  |  | 0.00524163 | 0.003869187 | 0.01445748 | 0.003900221 | 0.02246857 | 0.003699555
[5 empty] | 0.005257956 | 0.004828896 |  |  | 0.005979433 | 0.004643024 | 0.01617486 | 0.004680266 | 0.02550879 | 0.004439466
График E50 |  | График E |  |  | 0.007899713 | 0.005633712 |  |  | 0.006565791 | 0.005416861 | 0.01823888 | 0.00546031 | 0.02864138 | 0.005179377
eps | q | sigma |  |  | 0.007463771 | 0.006438528 |  |  | 0.007409194 | 0.006190698 | 0.01997729 | 0.006240354 | 0.03178305 | 0.005919288
Горизонтальная линия E50 |  | Касательная |  |  | 0.008967556 | 0.007243343 |  |  | 0.007818129 | 0.006964536 | 0.02131784 | 0.007020398 | 0.03485052 | 0.006659199
0 |  | a | b |  | 0.007428492 | 0.008048159 |  |  | 0.008601084 | 0.007738373 | 0.02268828 | 0.007800443 | 0.03796048 | 0.00739911
|  |  | 0 |  | 0.007864005 | 0.008852975 |  |  | 0.009066547 | 0.00851221 | 0.02421636 | 0.008580487 | 0.04102964 | 0.008139021
Вертикальная линия E50 |  | p1 и p2 |  |  | 0.009291518 | 0.009657791 |  |  | 0.009523007 | 0.009286048 | 0.02552982 | 0.009360531 | 0.04327471 | 0.008878932
| 0 | 0 |  |  | 0.009728458 | 0.01046261 |  |  | 0.01007895 | 0.01005988 | 0.02685641 | 0.01014058 | 0.04525117 | 0.009354005
[5 empty] | 0.01019225 | 0.01126742 |  |  | 0.01064287 | 0.01083372 | 0.02908379 | 0.01105549 | 0.04768231 | 0.01035875
Касательная линия E50 |  |  |  |  | 0.01195362 | 0.01244235 |  |  | 0.01142324 | 0.01160756 | 0.02986736 | 0.01170066 | 0.05077434 | 0.01109867
0 | 0 | Горизонтальная 1 |  |  | 0.01027252 | 0.01287706 |  |  | 0.01192857 | 0.0123814 | 0.03160224 | 0.01248071 | 0.05348349 | 0.01183858
[5 empty] | 0.01292612 | 0.01368187 |  |  | 0.01291642 | 0.01344451 | 0.03320976 | 0.01326075 | 0.05529555 | 0.01257849
Горизонтальная линия qкр |  |  |  |  | 0.0116494 | 0.01448669 |  |  | 0.01335644 | 0.01392907 | 0.03507059 | 0.0140408 | 0.05819632 | 0.0133184
Горизонтальная линия q |  | Горизонтальная 2 |  |  | 0.01342772 | 0.0152915 |  |  | 0.01402518 | 0.01470291 | 0.03676543 | 0.01482084 | 0.06067157 | 0.01405831
0 |  | 0 |  |  | 0.01324649 | 0.01609632 |  |  | 0.01496105 | 0.01547675 | 0.03877494 | 0.01560089 | 0.06270711 | 0.01479822
[5 empty] | 0.01409107 | 0.01690113 |  |  | 0.01574803 | 0.01625058 | 0.04047981 | 0.01638093 | 0.06538872 | 0.01553813
Вертикальная линия q |  |  |  |  | 0.01494686 | 0.01770595 |  |  | 0.01677006 | 0.01702442 | 0.04226072 | 0.01716097 | 0.06800221 | 0.01627804
| 0 |  |  |  | 0.01579923 | 0.01851077 |  |  | 0.0176111 | 0.01779826 | 0.04439835 | 0.01794102 | 0.07033335 | 0.01701795
[5 empty] | 0.01763356 | 0.01931558 |  |  | 0.01845509 | 0.0185721 | 0.04607337 | 0.01872106 | 0.07206794 | 0.01775786
[5 empty] | 0.01743524 | 0.0201204 |  |  | 0.01958601 | 0.01934593 | 0.04756648 | 0.01950111 | 0.07369178 | 0.01849778
[5 empty] | 0.02018966 | 0.02092521 |  |  | 0.02038779 | 0.02011977 | 0.04865834 | 0.02028115 | 0.07559065 | 0.01923769
[5 empty] | 0.01988218 | 0.02173003 |  |  | 0.0212444 | 0.02089361 | 0.05022963 | 0.0210612 | 0.07735035 | 0.0199776
[5 empty] | 0.0214982 | 0.02253485 |  |  | 0.02213978 | 0.02166744 | 0.05176104 | 0.02184124 | 0.07945667 | 0.02071751
[5 empty] | 0.02102309 | 0.02333966 |  |  | 0.0226579 | 0.02244128 | 0.05233325 | 0.02262128 | 0.08049539 | 0.02145742
[5 empty] | 0.02144224 | 0.02414448 |  |  | 0.0234827 | 0.02321512 | 0.05352694 | 0.02340133 | 0.08165232 | 0.02219733
[5 empty] | 0.02174103 | 0.02494929 |  |  | 0.02389814 | 0.02398896 | 0.05402278 | 0.02418137 | 0.08291324 | 0.02293724
[5 empty] | 0.02190485 | 0.02575411 |  |  | 0.02428817 | 0.02476279 | 0.05450146 | 0.02496142 | 0.08356394 | 0.02367715
[5 empty] | 0.02192521 | 0.02655893 |  |  | 0.02453675 | 0.02553663 | 0.05494365 | 0.02574146 | 0.08449022 | 0.02441706
[5 empty] | 0.02085106 | 0.02736374 |  |  | 0.02472783 | 0.02631047 | 0.05482966 | 0.02652151 | 0.08507786 | 0.02515697
[5 empty] | 0.02070482 | 0.02816856 |  |  | 0.02460533 | 0.02708431 | 0.05465992 | 0.02730155 | 0.08471267 | 0.02589689
[5 empty] | 0.02249722 | 0.02897337 |  |  | 0.02443641 | 0.02785814 | 0.05386698 | 0.02808159 | 0.08451172 | 0.0266368
[5 empty] | 0.020239 | 0.02977819 |  |  | 0.02432564 | 0.02863198 | 0.0534855 | 0.02886164 | 0.08403222 | 0.02737671
[5 empty] | 0.02094091 | 0.03058301 |  |  | 0.02427748 | 0.02940582 | 0.05235014 | 0.02964168 | 0.08392674 | 0.02811662
[5 empty] | 0.02161367 | 0.03138782 |  |  | 0.02419639 | 0.03017965 | 0.05169555 | 0.03042173 | 0.08254791 | 0.02885653
[5 empty] | 0.02126805 | 0.03219264 |  |  | 0.02388682 | 0.03095349 | 0.05035638 | 0.03120177 | 0.08084831 | 0.02959644
[5 empty] | 0.02091476 | 0.03299745 |  |  | 0.02365323 | 0.03172733 | 0.04926729 | 0.03198182 | 0.07908055 | 0.03033635
[5 empty] | 0.01856456 | 0.03380227 |  |  | 0.02350009 | 0.03250117 | 0.04836294 | 0.03276186 | 0.07719723 | 0.03107626
[5 empty] | 0.01822819 | 0.03460709 |  |  | 0.02303184 | 0.033275 | 0.04707797 | 0.0335419 | 0.07595096 | 0.03181617
[5 empty] | 0.01791639 | 0.0354119 |  |  | 0.02285295 | 0.03404884 | 0.04634705 | 0.03432195 | 0.07369434 | 0.03255608
[5 empty] | 0.01763989 | 0.03621672 |  |  | 0.02246788 | 0.03482268 | 0.04560482 | 0.03510199 | 0.07287996 | 0.033296
[5 empty] | 0.01940944 | 0.03702153 |  |  | 0.02228108 | 0.03559652 | 0.04458595 | 0.03588204 | 0.07036044 | 0.03403591
[5 empty] | 0.01823579 | 0.03782635 |  |  | 0.02209701 | 0.03637035 | 0.04412508 | 0.03666208 | 0.06978836 | 0.03477582
[5 empty] | 0.01712966 | 0.03863117 |  |  | 0.02172014 | 0.03714419 | 0.04315688 | 0.03744213 | 0.06821635 | 0.03551573
[5 empty] | 0.0191011 | 0.03943598 |  |  | 0.02145492 | 0.03791803 | 0.04331599 | 0.03822217 | 0.06729699 | 0.03625564
[5 empty] | 0.01912609 | 0.0402408 |  |  | 0.02130581 | 0.03869187 | 0.04340764 | 0.03900221 | 0.0665829 | 0.03699555
[5 empty] | 0.01718628 | 0.04104561 |  |  | 0.02087726 | 0.0394657 | 0.04341461 | 0.03978226 | 0.06552667 | 0.03773546
[5 empty] | 0.01827886 | 0.04185043 |  |  | 0.02067374 | 0.04023954 | 0.0432144 | 0.0405623 | 0.06632371 | 0.03847537
[5 empty] | 0.01940101 | 0.04265524 |  |  | 0.02059971 | 0.04101338 | 0.04349988 | 0.04134235 | 0.06638067 | 0.03921528
[5 empty] | 0.01754993 | 0.04346006 |  |  | 0.02055962 | 0.04178721 | 0.04416393 | 0.04212239 | 0.06676833 | 0.03995519
[5 empty] | 0.0197228 | 0.04426488 |  |  | 0.02035793 | 0.04256105 | 0.04449943 | 0.04290244 | 0.06727743 | 0.04069511
[5 empty] | 0.01891681 | 0.04506969 |  |  | 0.0202991 | 0.04333489 | 0.04519924 | 0.04368248 | 0.06769873 | 0.04143502
[5 empty] | 0.02012915 | 0.04587451 |  |  | 0.02018805 | 0.04410873 | 0.04555624 | 0.04446252 | 0.06832299 | 0.04217493
[5 empty] | 0.02035701 | 0.04667932 |  |  | 0.0203355 | 0.04488256 | 0.04646332 | 0.04524257 | 0.06834095 | 0.04291484
[5 empty] | 0.02059757 | 0.04748414 |  |  | 0.02034014 | 0.0456564 | 0.04711334 | 0.04602261 | 0.06974337 | 0.04365475
[5 empty] | 0.01884803 | 0.04828896 |  |  | 0.02069624 | 0.04643024 | 0.04749918 | 0.04680266 | 0.06992101 | 0.04439466
[5 empty] | 0.01910556 | 0.04909377 |  |  | 0.02089808 | 0.04720408 | 0.04801372 | 0.0475827 | 0.07146462 | 0.04513457
[5 empty] | 0.01936737 | 0.04989859 |  |  | 0.02093993 | 0.04797791 | 0.04924982 | 0.04836275 | 0.07276496 | 0.04587448
[5 empty] | 0.02163064 | 0.0507034 |  |  | 0.02131608 | 0.04875175 | 0.04950038 | 0.04914279 | 0.07301277 | 0.04661439
[5 empty] | 0.02189255 | 0.05150822 |  |  | 0.02152081 | 0.04952559 | 0.05065825 | 0.04992283 | 0.07419882 | 0.04735431
[5 empty] | 0.0221503 | 0.05231304 |  |  | 0.0220484 | 0.05029942 | 0.05151632 | 0.05070288 | 0.07521385 | 0.04809422
[5 empty] | 0.02140107 | 0.05311785 |  |  | 0.02229312 | 0.05107326 | 0.05216747 | 0.05148292 | 0.07654863 | 0.04883413
[5 empty] | 0.02064205 | 0.05392267 |  |  | 0.02264925 | 0.0518471 | 0.05290456 | 0.05226297 | 0.07819391 | 0.04957404
[5 empty] | 0.02287043 | 0.05472748 |  |  | 0.02311108 | 0.05262094 | 0.05362048 | 0.05304301 | 0.07874044 | 0.05031395
[5 empty] | 0.0210834 | 0.0555323 |  |  | 0.02347288 | 0.05339477 | 0.05440809 | 0.05382306 | 0.07987897 | 0.05105386
[5 empty] | 0.02327814 | 0.05633712 |  |  | 0.02362893 | 0.05416861 | 0.05456028 | 0.0546031 | 0.08130026 | 0.05179377
[5 empty] | 0.02145185 | 0.05714193 |  |  | 0.02397351 | 0.05494245 | 0.05536992 | 0.05538314 | 0.08249507 | 0.05253368
[5 empty] | 0.02360171 | 0.05794675 |  |  | 0.0243009 | 0.05571629 | 0.05572988 | 0.05616319 | 0.08345414 | 0.05327359
[5 empty] | 0.02172491 | 0.05875156 |  |  | 0.02460538 | 0.05649012 | 0.05653304 | 0.05694323 | 0.08456824 | 0.0540135
[5 empty] | 0.02381864 | 0.05955638 |  |  | 0.02488122 | 0.05726396 | 0.05707228 | 0.05772328 | 0.08492812 | 0.05475342
[5 empty] | 0.02288008 | 0.0603612 |  |  | 0.02532271 | 0.0580378 | 0.05704047 | 0.05850332 | 0.08662453 | 0.05549333
[5 empty] | 0.02390643 | 0.06116601 |  |  | 0.02552413 | 0.05881164 | 0.05733049 | 0.05928337 | 0.08714822 | 0.05623324
[5 empty] | 0.02390724 | 0.06197083 |  |  | 0.02547975 | 0.05958547 | 0.0577352 | 0.06006341 | 0.08828996 | 0.05697315
[5 empty] | 0.02190658 | 0.06277564 |  |  | 0.02568386 | 0.06035931 | 0.05816758 | 0.06084345 | 0.08864049 | 0.05771306
[5 empty] | 0.02190564 | 0.06358046 |  |  | 0.02583284 | 0.06113315 | 0.05786755 | 0.0616235 | 0.08929056 | 0.05845297
[5 empty] | 0.02290429 | 0.06438528 |  |  | 0.0257328 | 0.06190698 | 0.05796715 | 0.06240354 | 0.08923095 | 0.05919288
[5 empty] | 0.02290254 | 0.06519009 |  |  | 0.02573262 | 0.06268082 | 0.05786627 | 0.06318359 | 0.09005239 | 0.05993279
[5 empty] | 0.02190038 | 0.06599491 |  |  | 0.02563229 | 0.06345466 | 0.05766493 | 0.06396363 | 0.09050233 | 0.0606727
[5 empty] | 0.02289781 | 0.06679972 |  |  | 0.02573181 | 0.0642285 | 0.05816313 | 0.06474367 | 0.08960224 | 0.06141261
[5 empty] | 0.02189483 | 0.06760454 |  |  | 0.02583118 | 0.06500233 | 0.05786085 | 0.06552372 | 0.09039341 | 0.06215253
[5 empty] | 0.02389145 | 0.06840935 |  |  | 0.02583041 | 0.06577617 | 0.05795809 | 0.06630376 | 0.08967053 | 0.06289244
[5 empty] | 0.02188767 | 0.06921417 |  |  | 0.02562948 | 0.06655001 | 0.05765487 | 0.06708381 | 0.0897342 | 0.06363235
[5 empty] | 0.02188348 | 0.07001899 |  |  | 0.0256284 | 0.06732385 | 0.05765116 | 0.06786385 | 0.09038503 | 0.06437226
[5 empty] | 0.02387889 | 0.0708238 |  |  | 0.02572717 | 0.06809768 | 0.05794698 | 0.0686439 | 0.08942362 | 0.06511217
[5 empty] | 0.02387389 | 0.07162862 |  |  | 0.02562578 | 0.06887152 | 0.05794232 | 0.06942394 | 0.08955058 | 0.06585208
[5 empty] | 0.0228685 | 0.07243343 |  |  | 0.02582423 | 0.06964536 | 0.05793718 | 0.07020398 | 0.08936651 | 0.06659199
[5 empty] | 0.0228627 | 0.07323825 |  |  | 0.02562253 | 0.07041919 | 0.05783156 | 0.07098403 | 0.08927201 | 0.0673319
[5 empty] | 0.02385651 | 0.07404307 |  |  | 0.02572067 | 0.07119303 | 0.05792545 | 0.07176407 | 0.08986769 | 0.06807181
[5 empty] | 0.02184991 | 0.07484788 |  |  | 0.02581865 | 0.07196687 | 0.05781885 | 0.07254412 | 0.08895415 | 0.06881172
[5 empty] | 0.02284292 | 0.0756527 |  |  | 0.02581647 | 0.07274071 | 0.05771177 | 0.07332416 | 0.08973199 | 0.06955164
[5 empty] | 0.02183552 | 0.07645751 |  |  | 0.02571413 | 0.07351454 | 0.0581042 | 0.07410421 | 0.08960183 | 0.07029155
[5 empty] | 0.02182774 | 0.07726233 |  |  | 0.02581162 | 0.07428838 | 0.05779614 | 0.07488425 | 0.08916426 | 0.07103146
[5 empty] | 0.02381955 | 0.07806715 |  |  | 0.02580895 | 0.07506222 | 0.05758758 | 0.07566429 | 0.08861989 | 0.07177137
[5 empty] | 0.02281097 | 0.07887196 |  |  | 0.02580612 | 0.07583606 | 0.05767853 | 0.07644434 | 0.08906932 | 0.07251128
[5 empty] | 0.02280199 | 0.07967678 |  |  | 0.02560312 | 0.07660989 | 0.05806899 | 0.07722438 | 0.08901316 | 0.07325119
[5 empty] | 0.02279262 | 0.08048159 |  |  | 0.02569995 | 0.07738373 | 0.05785894 | 0.07800443 | 0.088452 | 0.0739911
[5 empty] | 0.02378285 | 0.08128641 |  |  | 0.02569661 | 0.07815757 | 0.0580484 | 0.07878447 | 0.08838647 | 0.07473101
[5 empty] | 0.02277269 | 0.08209123 |  |  | 0.02579311 | 0.07893141 | 0.05783735 | 0.07956452 | 0.08791714 | 0.07547092
[5 empty] | 0.02276214 | 0.08289604 |  |  | 0.02568943 | 0.07970524 | 0.05782581 | 0.08034456 | 0.08744465 | 0.07621083
[5 empty] | 0.0217512 | 0.08370086 |  |  | 0.02568558 | 0.08047908 | 0.05771375 | 0.0811246 | 0.08736957 | 0.07695075
[5 empty] | 0.02373986 | 0.08450567 |  |  | 0.02558156 | 0.08125292 | 0.05780119 | 0.08190465 | 0.08779253 | 0.07769066
[5 empty] | 0.02372814 | 0.08531049 |  |  | 0.02567736 | 0.08202675 | 0.05768813 | 0.08268469 | 0.08691412 | 0.07843057
[5 empty] | 0.02371602 | 0.08611531 |  |  | 0.02567299 | 0.08280059 | 0.05767455 | 0.08346474 | 0.08703495 | 0.07917048
[5 empty] | 0.02370352 | 0.08692012 |  |  | 0.02556845 | 0.08357443 | 0.05786046 | 0.08424478 | 0.08715563 | 0.07991039
[5 empty] | 0.02369062 | 0.08772494 |  |  | 0.02576372 | 0.08434827 | 0.05784586 | 0.08502483 | 0.08677675 | 0.0806503
[5 empty] | 0.02367734 | 0.08852975 |  |  | 0.02575882 | 0.0851221 | 0.05793075 | 0.08580487 | 0.08639892 | 0.08139021
[5 empty] | 0.02366368 | 0.08933457 |  |  | 0.02565374 | 0.08589594 | 0.05741512 | 0.08658491 | 0.08612274 | 0.08213012
[5 empty] | 0.02164962 | 0.09013939 |  |  | 0.02564847 | 0.08666978 | 0.05749897 | 0.08736496 | 0.08634636 | 0.08287003
[5 empty] | 0.02363519 | 0.0909442 |  |  | 0.02574303 | 0.08744362 | 0.0575823 | 0.088145 | 0.08646392 | 0.08360994
[5 empty] | 0.02261041 | 0.09174902 |  |  | 0.0256374 | 0.08821745 | 0.05746511 | 0.08892505 | 0.08637514 | 0.08434986
[5 empty] | 0.02156465 | 0.09255383 |  |  | 0.02563158 | 0.08899129 | 0.05764387 | 0.08970509 | 0.08608002 | 0.08508977
[5 empty] | 0.02349977 | 0.09335865 |  |  | 0.02552559 | 0.08976513 | 0.05727174 | 0.09048514 | 0.08597857 | 0.08582968
[5 empty] | 0.02341764 | 0.09416346 |  |  | 0.0255194 | 0.09053896 | 0.05733813 | 0.09126518 | 0.08497078 | 0.08656959
[5 empty] | 0.02132016 | 0.09496828 |  |  | 0.02551303 | 0.0913128 | 0.05744818 | 0.09204522 | 0.08475668 | 0.0873095
[5 empty] | 0.02320922 | 0.0957731 |  |  | 0.02570488 | 0.09208664 | 0.05690705 | 0.09282527 | 0.08533625 | 0.08804941
[5 empty] | 0.02208669 | 0.09657791 |  |  | 0.02548164 | 0.09286048 | 0.05671991 | 0.09360531 | 0.0843095 | 0.08878932
[5 empty] | 0.02295447 | 0.09738273 |  |  | 0.02564123 | 0.09363431 | 0.05649189 | 0.09438536 | 0.08467645 | 0.08952923
[5 empty] | 0.02281443 | 0.09818754 |  |  | 0.0254848 | 0.09440815 | 0.05612818 | 0.0951654 | 0.08433708 | 0.09026914
[5 empty] | 0.02066848 | 0.09899236 |  |  | 0.02541348 | 0.09518199 | 0.05573391 | 0.09594545 | 0.08419142 | 0.09100906
[5 empty] | 0.02251848 | 0.09979718 |  |  | 0.02522842 | 0.09595583 | 0.05521425 | 0.09672549 | 0.08363945 | 0.09174897
[5 empty] | 0.02036633 | 0.100602 |  |  | 0.02513074 | 0.09672966 | 0.05447435 | 0.09750553 | 0.08388119 | 0.09248888
[5 empty] | 0.02021392 | 0.1014068 |  |  | 0.0252216 | 0.0975035 | 0.05431937 | 0.09828558 | 0.08351664 | 0.09322879
[5 empty] | 0.02206313 | 0.1022116 |  |  | 0.02490213 | 0.09827734 | 0.05405447 | 0.09906562 | 0.0832458 | 0.0939687
[5 empty] | 0.02091584 | 0.1030164 |  |  | 0.02487347 | 0.09905118 | 0.05318481 | 0.09984567 | 0.08236868 | 0.09470861
[5 empty] | 0.01977395 | 0.1038213 |  |  | 0.02483676 | 0.09982501 | 0.05271553 | 0.1006257 | 0.08268529 | 0.09544852
[5 empty] | 0.02063933 | 0.1046261 |  |  | 0.02469314 | 0.1005988 | 0.05265181 | 0.1014058 | 0.08179562 | 0.09618843
[5 empty] | 0.02051388 | 0.1054309 |  |  | 0.02444374 | 0.1013727 | 0.05179878 | 0.1021858 | 0.08159969 | 0.09692834
[5 empty] | 0.01939948 | 0.1062357 |  |  | 0.02428972 | 0.1021465 | 0.05176162 | 0.1029658 | 0.08139749 | 0.09766825
[5 empty] | 0.01929801 | 0.1070405 |  |  | 0.02423221 | 0.1029204 | 0.05094548 | 0.1037459 | 0.08148903 | 0.09840817
[5 empty] | 0.02021137 | 0.1078453 |  |  | 0.02387234 | 0.1036942 | 0.05045551 | 0.1045259 | 0.08047431 | 0.09914808
[5 empty] | 0.02114143 | 0.1086502 |  |  | 0.02381126 | 0.104468 | 0.05019688 | 0.105306 | 0.08045334 | 0.09988799
[5 empty] | 0.01909009 | 0.109455 |  |  | 0.02355011 | 0.1052419 | 0.04977473 | 0.106086 | 0.08012613 | 0.1006279
[5 empty] | 0.02005923 | 0.1102598 |  |  | 0.02349003 | 0.1060157 | 0.04969423 | 0.1068661 | 0.08019268 | 0.1013678
[5 empty] | 0.02105051 | 0.1110646 |  |  | 0.02333215 | 0.1067895 | 0.04966053 | 0.1076461 | 0.07905299 | 0.1021077
[5 empty] | 0.02105062 | 0.1118694 |  |  | 0.02307762 | 0.1075634 | 0.04957879 | 0.1084262 | 0.07870706 | 0.1028476
[5 empty] | 0.01905099 | 0.1126742 |  |  | 0.02312757 | 0.1083372 | 0.04935416 | 0.1092062 | 0.07845491 | 0.1035875
[5 empty] | 0.0190517 | 0.113479 |  |  | 0.02298314 | 0.1091111 | 0.04889181 | 0.1099862 | 0.07799653 | 0.1043275
[5 empty] | 0.02005285 | 0.1142839 |  |  | 0.02284548 | 0.1098849 | 0.04918543 | 0.1107663 | 0.07803193 | 0.1050674
[5 empty] | 0.01905452 | 0.1150887 |  |  | 0.02251573 | 0.1106587 | 0.04918555 | 0.1115463 | 0.07806111 | 0.1058073
[5 empty] | 0.0190568 | 0.1158935 |  |  | 0.02249501 | 0.1114326 | 0.04918597 | 0.1123264 | 0.07728408 | 0.1065472
[5 empty] | 0.01905979 | 0.1166983 |  |  | 0.02247926 | 0.1122064 | 0.04888688 | 0.1131064 | 0.07700085 | 0.1072871
[5 empty] | 0.01906357 | 0.1175031 |  |  | 0.0221637 | 0.1129802 | 0.04888847 | 0.1138865 | 0.07631141 | 0.108027
[5 empty] | 0.01906825 | 0.1183079 |  |  | 0.02204835 | 0.1137541 | 0.04939093 | 0.1146665 | 0.07631577 | 0.1087669
[5 empty] | 0.02007389 | 0.1191128 |  |  | 0.02203321 | 0.1145279 | 0.04909446 | 0.1154466 | 0.07561394 | 0.1095068
[5 empty] | 0.02008061 | 0.1199176 |  |  | 0.02201828 | 0.1153018 | 0.04929925 | 0.1162266 | 0.07500226 | 0.1102467
[5 empty] | 0.02108848 | 0.1207224 |  |  | 0.02170356 | 0.1160756 | 0.04930548 | 0.1170066 | 0.07487556 | 0.1109867
[5 empty] | 0.0200976 | 0.1215272 |  |  | 0.02168907 | 0.1168494 | 0.04941335 | 0.1177867 | 0.07413398 | 0.1117266
[5 empty] | 0.02010806 | 0.122332 |  |  | 0.0216748 | 0.1176233 | 0.04892305 | 0.1185667 | 0.07437766 | 0.1124665
[5 empty] | 0.01911996 | 0.1231368 |  |  | 0.02136077 | 0.1183971 | 0.04943476 | 0.1193468 | 0.07380676 | 0.1132064
[5 empty] | 0.01913337 | 0.1239417 |  |  | 0.02124697 | 0.1191709 | 0.0491487 | 0.1201268 | 0.07272144 | 0.1139463
[5 empty] | 0.01914839 | 0.1247465 |  |  | 0.0211334 | 0.1199448 | 0.04906503 | 0.1209069 | 0.07272184 | 0.1146862
[5 empty] | 0.01916512 | 0.1255513 |  |  | 0.02122008 | 0.1207186 | 0.04928395 | 0.1216869 | 0.07240814 | 0.1154261
[5 empty] | 0.02118363 | 0.1263561 |  |  | 0.02110701 | 0.1214925 | 0.04940567 | 0.122467 | 0.07128048 | 0.116166
[5 empty] | 0.02120403 | 0.1271609 |  |  | 0.02079418 | 0.1222663 | 0.04933035 | 0.123247 | 0.07143902 | 0.1169059
[5 empty] | 0.01922641 | 0.1279657 |  |  | 0.02088162 | 0.1230401 | 0.04945821 | 0.124027 | 0.07058392 | 0.1176459
[5 empty] | 0.01925085 | 0.1287706 |  |  | 0.02066931 | 0.123814 | 0.04908942 | 0.1248071 | 0.07021532 | 0.1183858
[5 empty] | 0.02127744 | 0.1295754 |  |  | 0.02065727 | 0.1245878 | 0.04932418 | 0.1255871 | 0.06903339 | 0.1191257
[5 empty] | 0.02030628 | 0.1303802 |  |  | 0.0205455 | 0.1253616 | 0.04936269 | 0.1263672 | 0.06853829 | 0.1198656
[5 empty] | 0.02033745 | 0.131185 |  |  | 0.020234 | 0.1261355 | 0.04930512 | 0.1271472 | 0.06793017 | 0.1206055
[5 empty] | 0.02137105 | 0.1319898 |  |  | 0.02022278 | 0.1269093 | 0.04955168 | 0.1279273 | 0.06770918 | 0.1213454
[5 empty] | 0.02140717 | 0.1327946 |  |  | 0.02011184 | 0.1276832 | 0.04950255 | 0.1287073 | 0.06717548 | 0.1220853
[5 empty] | 0.0214459 | 0.1335994 |  |  | 0.01990119 | 0.128457 | 0.04945793 | 0.1294873 | 0.06662923 | 0.1228252
[5 empty] | 0.01948732 | 0.1344043 |  |  | 0.01999082 | 0.1292308 | 0.049718 | 0.1302674 | 0.06577058 | 0.1235651
[5 empty] | 0.02153154 | 0.1352091 |  |  | 0.01988076 | 0.1300047 | 0.04988296 | 0.1310474 | 0.06509969 | 0.1243051
[5 empty] | 0.02057863 | 0.1360139 |  |  | 0.01977099 | 0.1307785 | 0.049553 | 0.1318275 | 0.06421671 | 0.125045
[5 empty] | 0.0206287 | 0.1368187 |  |  | 0.01956152 | 0.1315523 | 0.04962831 | 0.1326075 | 0.0633218 | 0.1257849
[5 empty] | 0.01968182 | 0.1376235 |  |  | 0.01955236 | 0.1323262 | 0.04990908 | 0.1333876 | 0.06301512 | 0.1265248
[5 empty] | 0.0217381 | 0.1384283 |  |  | 0.01944352 | 0.1331 | 0.0497955 | 0.1341676 | 0.06199682 | 0.1272647
[5 empty] | 0.02079762 | 0.1392332 |  |  | 0.01933499 | 0.1338739 | 0.05028776 | 0.1349477 | 0.06146706 | 0.1280046
[5 empty] | 0.02186047 | 0.140038 |  |  | 0.01922678 | 0.1346477 | 0.04998606 | 0.1357277 | 0.060126 | 0.1287445
[5 empty] | 0.02192674 | 0.1408428 |  |  | 0.0191189 | 0.1354215 | 0.05029059 | 0.1365077 | 0.06017378 | 0.1294844
[5 empty] | 0.02099653 | 0.1416476 |  |  | 0.01881135 | 0.1361954 | 0.05020153 | 0.1372878 | 0.05871057 | 0.1302243
[5 empty] | 0.02006993 | 0.1424524 |  |  | 0.01890413 | 0.1369692 | 0.05071908 | 0.1380678 | 0.05833652 | 0.1309643
[5 empty] | 0.02014701 | 0.1432572 |  |  | 0.01879725 | 0.137743 | 0.05094343 | 0.1388479 | 0.05775179 | 0.1317042
[5 empty] | 0.02222789 | 0.1440621 |  |  | 0.01859071 | 0.1385169 | 0.05067476 | 0.1396279 | 0.05705653 | 0.1324441
[5 empty] | 0.02031264 | 0.1448669 |  |  | 0.01838452 | 0.1392907 | 0.05101328 | 0.140408 | 0.0563509 | 0.133184
[5 empty] | 0.02040136 | 0.1456717 |  |  | 0.01837867 | 0.1400646 | 0.05135917 | 0.141188 | 0.05523505 | 0.1339239
[5 empty] | 0.02149413 | 0.1464765 |  |  | 0.01817319 | 0.1408384 | 0.05141263 | 0.1419681 | 0.05430915 | 0.1346638
[5 empty] | 0.02059106 | 0.1472813 |  |  | 0.01826806 | 0.1416122 | 0.05147384 | 0.1427481 | 0.05367334 | 0.1354037
[5 empty] | 0.02169222 | 0.1480861 |  |  | 0.0180633 | 0.1423861 | 0.05174299 | 0.1435281 | 0.05232779 | 0.1361436
[5 empty] | 0.02179771 | 0.1488909 |  |  | 0.01795891 | 0.1431599 | 0.05182028 | 0.1443082 | 0.05157264 | 0.1368835
[5 empty] | 0.02290763 | 0.1496958 |  |  | 0.01795489 | 0.1439337 | 0.0522059 | 0.1450882 | 0.05100806 | 0.1376234
[5 empty] | 0.02202205 | 0.1505006 |  |  | 0.01775125 | 0.1447076 | 0.05240004 | 0.1458683 | 0.0497342 | 0.1383634
[5 empty] | 0.02114107 | 0.1513054 |  |  | 0.01754798 | 0.1454814 | 0.05210289 | 0.1466483 | 0.04955122 | 0.1391033
[5 empty] | 0.02226479 | 0.1521102 |  |  | 0.01744511 | 0.1462553 | 0.05251464 | 0.1474284 | 0.04785927 | 0.1398432
[5 empty] | 0.02239329 | 0.152915 |  |  | 0.01754262 | 0.1470291 | 0.05283548 | 0.1482084 | 0.0469585 | 0.1405831
[5 empty] | 0.02252666 | 0.1537198442 |  |  | 0.01744053 | 0.1478029 | 0.05296561 | 0.1489885 | 0.04654908 | 0.141323
[5 empty] | 0.023665 | 0.1545247 |  |  | 0.01723884 | 0.1485768 | 0.05350521 | 0.1497685 | 0.04573116 | 0.1420629
[5 empty] | 0.02280839 | 0.1553295 |  |  | 0.01703755 | 0.1493506 | 0.05375448 | 0.1505485 | 0.0449049 | 0.1428028
[5 empty] | 0.02195692 | 0.1561343 |  |  | 0.01713666 | 0.1501244 | 0.0540136 | 0.1513286 | 0.04357044 | 0.1435427
[5 empty] | 0.02211069 | 0.1569391 |  |  | 0.01693619 | 0.1508983 | 0.05388277 | 0.1521086 | 0.04272796 | 0.1442826
[5 empty] | 0.02326979 | 0.1577439 |  |  | 0.01693614 | 0.1516721 | 0.05406219 | 0.1528887 | 0.0416776 | 0.1450226
[5 empty] | 0.02343431 | 0.1585487 |  |  | 0.0166365 | 0.1524459 | 0.05455203 | 0.1536687 | 0.04031951 | 0.1457625
[5 empty] | 0.02260433 | 0.1593536 |  |  | 0.01663729 | 0.1532198 | 0.05495249 | 0.1544488 | 0.04025386 | 0.1465024
[5 empty] | 0.02377995 | 0.1601584 |  |  | 0.01643851 | 0.1539936 | 0.05496377 | 0.1552288 | 0.03838081 | 0.1472423