## 1
Общество с ограниченной ответственностью "Инженерная геология" (ООО "ИнжГео") | [11 empty] | Общество с ограниченной ответственностью "Инженерная геология" (ООО "ИнжГео")
Юр. адрес: 117279, г. Москва, ул. Миклухо-Маклая, 36 а, этаж 5, пом. XXIII к. 76-84 | [11 empty] | Юр. адрес: 117279, г. Москва, ул. Миклухо-Маклая, 36 а, этаж 5, пом. XXIII к. 76-84 | [8 empty] | нагр |  |  | X0 | Y0 | R |  | нагр |  |  |  | X0 | Y0 | R | нагр |  |  |  | X0 | Y0 | R |  | нагр |  |  |  | X0 | Y0 | R
Телефон/факс +7 (495) 132-30-00, Адрес электронной почты inbox@inj-geo.ru | [11 empty] | Телефон/факс +7 (495) 132-30-00, Адрес электронной почты inbox@inj-geo.ru | [12 empty] | 0 | [7 empty] | 0 | [6 empty] | 0 | [7 empty] | 0
[21 empty] | девиатор | [6 empty] | девиатор | [6 empty] | девиатор | [7 empty] | девиатор
Испытательная лаборатория ООО «ИнжГео» | [11 empty] | Испытательная лаборатория ООО «ИнжГео» | [8 empty] | x0 | Угол | X | Y |  |  |  | x0 |  | Угол | X | Y |  |  | x0 |  | Угол | X | Y |  |  |  | x0 |  | Угол | X | Y
Адрес места осуществления деятельности лаборатории: г. Москва, просп. Вернадского, д. 51, стр. 1 | [11 empty] | Адрес места осуществления деятельности лаборатории: г. Москва, просп. Вернадского, д. 51, стр. 1 | [9 empty] | 0 | [7 empty] | 0 | [6 empty] | 0 | [7 empty] | 0
Телефон +7(910)4557682, E-mail: slg85@mail.ru | [11 empty] | Телефон +7(910)4557682, E-mail: slg85@mail.ru | [9 empty] | 5 | [7 empty] | 5 | [6 empty] | 5 | [7 empty] | 5
[22 empty] | 10 | [7 empty] | 10 | [6 empty] | 10 | [7 empty] | 10
[12 empty] | Протокол испытаний № 13-63/294 от 19-08-2023 | [9 empty] | 15 | [7 empty] | 15 | [6 empty] | 15 | [7 empty] | 15
[22 empty] | 20 | [7 empty] | 20 | [6 empty] | 20 | [7 empty] | 20
[12 empty] | Наименование и адрес заказчика: Переход трубопровода через р. Енисей | [9 empty] | 25 | [7 empty] | 25 | [6 empty] | 25 | [7 empty] | 25
[12 empty] | Наименование объекта: ООО Регионстрой | [9 empty] | 30 | [7 empty] | 30 | [6 empty] | 30 | [7 empty] | 30
Наименование используемого метода/методики: ГОСТ 12248.4-2020 | [11 empty] | Наименование используемого метода/методики: ГОСТ 12248.3-2020 | [9 empty] | 35 | [7 empty] | 35 | [6 empty] | 35 | [7 empty] | 35
Условия проведения испытания: температура окружающей среды (18 - 25)0С, влажность воздуха (40 - 75)% | [11 empty] | Условия проведения испытания: температура окружающей среды (18 - 25)0С, влажность воздуха (40 - 75)% | [9 empty] | 40 | [7 empty] | 40 | [6 empty] | 40 | [7 empty] | 40
[12 empty] | Дата получение объекта подлежащего испытаниям: 23-07-2023 | [9 empty] | 45 | [7 empty] | 45 | [6 empty] | 45 | [7 empty] | 45
[12 empty] | Дата испытания: 25.10.2022-19.11.2294 | [9 empty] | 50 | [7 empty] | 50 | [6 empty] | 50 | [7 empty] | 50
[22 empty] | 55 | [7 empty] | 55 | [6 empty] | 55 | [7 empty] | 55
Испытание грунтов методом трехосного сжатия | [11 empty] | Испытание грунтов методом трехосного сжатия | [9 empty] | 60 | [7 empty] | 60 | [6 empty] | 60 | [7 empty] | 60
[22 empty] | 65 | [7 empty] | 65 | [6 empty] | 65 | [7 empty] | 65
Лабораторный номер: | [6 empty] | We, д.е. = |  |  |  |  | Лабораторный номер: |  | 1329 |  |  |  | We, д.е. = | 0.4958624 |  |  | 70 | [7 empty] | 70 | [6 empty] | 70 | [7 empty] | 70
Номер скважины: | [6 empty] | ρ, г/см3 = |  |  |  |  | Номер скважины: |  | BH-162 |  |  |  | ρ, г/см3 = | 1.58 |  |  | 75 | [7 empty] | 75 | [6 empty] | 75 | [7 empty] | 75
Глубина отбора, м: | [6 empty] | ρs, г/см3 = |  |  |  |  | Глубина отбора, м: |  | 4 |  |  |  | ρs, г/см3 = | 2.7 |  |  | 80 | [7 empty] | 80 | [6 empty] | 80 | [7 empty] | 80
Наименование грунта: | [6 empty] | e, д.е. = |  |  |  |  | Наименование грунта: |  | Суглинок, после оттаивания текучий, легкий песчанистый |  |  |  | e, д.е. = | 1.556221 |  |  | 85 | [7 empty] | 85 | [6 empty] | 85 | [7 empty] | 85
Схема проведения опыта: | [6 empty] | IL, д.е. = |  |  |  |  | Схема проведения опыта: |  | КД |  |  |  | IL, д.е. = | 3.18 |  |  | 90 | [7 empty] | 90 | [6 empty] | 90 | [7 empty] | 90
[22 empty] | 95 | [7 empty] | 95 | [6 empty] | 95 | [7 empty] | 95
[22 empty] | 100 | [7 empty] | 100 | [6 empty] | 100 | [7 empty] | 100
Результаты испытаний | [11 empty] | Результаты испытаний | [9 empty] | 105 | [7 empty] | 105 | [6 empty] | 105 | [7 empty] | 105
[22 empty] | 110 | [7 empty] | 110 | [6 empty] | 110 | [7 empty] | 110
[22 empty] | 115 | [7 empty] | 115 | [6 empty] | 115 | [7 empty] | 115
[22 empty] | 120 | [7 empty] | 120 | [6 empty] | 120 | [7 empty] | 120
[22 empty] | 125 | [7 empty] | 125 | [6 empty] | 125 | [7 empty] | 125
[22 empty] | 130 | [7 empty] | 130 | [6 empty] | 130 | [7 empty] | 130
[22 empty] | 135 | [7 empty] | 135 | [6 empty] | 135 | [7 empty] | 135
[22 empty] | 140 | [7 empty] | 140 | [6 empty] | 140 | [7 empty] | 140
[22 empty] | 145 | [7 empty] | 145 | [6 empty] | 145 | [7 empty] | 145
[22 empty] | 150 | [7 empty] | 150 | [6 empty] | 150 | [7 empty] | 150
[22 empty] | 155 | [7 empty] | 155 | [6 empty] | 155 | [7 empty] | 155
[22 empty] | 160 | [7 empty] | 160 | [6 empty] | 160 | [7 empty] | 160
[22 empty] | 165 | [7 empty] | 165 | [6 empty] | 165 | [7 empty] | 165
[22 empty] | 170 | [7 empty] | 170 | [6 empty] | 170 | [7 empty] | 170
[22 empty] | 175 | [7 empty] | 175 | [6 empty] | 175 | [7 empty] | 175
[22 empty] | 180 | [7 empty] | 180 | [6 empty] | 180 | [7 empty] | 180
[13 empty] | Давление в камере, Мпа σ3 | Вертикальная нагрузка, Мпа σ1 | Поровое давление, Мпа u
| K0, д.е. | 0.7920883 |  |  |  |  | Коэфф. Точки | [5 empty] | 0.161936 | 0.2765852 | [5 empty] | 1 | [6 empty] | σ3,кПа | σ1,кПа | u, кПа |  |  |  | 4
| q_zg, МПа | 0.1282676 | [10 empty] | 0.261936 | 0.4290823 | [27 empty] | δ3, Мпа | δ1-δ3, МПа | δ1, МПа | δ1, КПа
|  |  | Модуль деформации, МПа: | [9 empty] | 0.361936 | 0.5815794 | [21 empty] | С, МПа:
|  |  | Е0= |  | Точки модуля (полное напр.), МПа |  |  |  | 0.1282676 | 0.2052282 | [25 empty] | φ, град:
|  |  | E50 = |  | qf (полное напр.), МПа |  |  |  | 0.300465 | [26 empty] | E, Мпа
|  |  | Коэф. Поперечной деформации, ϑ = | [9 empty] | Эффективные значения угла внутреннего трения и удельного сцепления ϕ', С' | [13 empty] | x | 0
[13 empty] | ϕ', град. = | 12 | [12 empty] | y |  |  |  | С, кПа | φ,°
[13 empty] | С', МПа = | 0.012
| Исполнитель: | [6 empty] | Морозов Д.С. |  |  |  |  | Исполнитель: |  |  |  |  | Морозов Д.С.
| Начальник исп. лаборатории: | [6 empty] | Семиколенова Л.Г. |  |  |  |  | Начальник исп. лаборатории: |  |  |  |  | Семиколенова Л.Г.
Лист 1 , всего листов 2 | [11 empty] | Лист 2 , всего листов 2
Частичное воспроизведение протокола испытаний без письменного разрешения ООО «ИнжГео» ЗАПРЕЩАЕТСЯ | [11 empty] | Частичное воспроизведение протокола испытаний без письменного разрешения ООО «ИнжГео» ЗАПРЕЩАЕТСЯ
[5 empty] | второй график |  | первый график | [9 empty] | К Пуассона
dev50 | epsE50 | ind | devE0 | epsE0 | dev | eps | sigma |  | dev1 | eps1 | dev2 | eps2 | dev3 | eps3 |  | Глины
0.138529 | 0.002006161 |  |  |  | 0 | 0 |  |  | 0.015064 | 0.0001308931 | 0.026064 | 0.0001489491 | 0.046064 | 0.0001658158 |  | < 0 | 0,20-0,30
ind |  |  |  |  | 0.07696057 | 0.0006687204 |  |  | 0.05732462 | 0.0008301685 | 0.08357317 | 0.0007959986 | 0.1098217 | 0.0006588722 |  | 0-0,25 | 0,30-0,38
2 |  |  |  |  | 0.1085459 | 0.001465065 |  |  | 0.05949664 | 0.001459166 | 0.08753287 | 0.00145905 | 0.115279 | 0.00145829 |  | 0,25< | 0,38-0,45
E0 |  |  |  |  | 0.138529 | 0.002006161 |  |  | 0.06229884 | 0.002188749 | 0.0920504 | 0.002188575 | 0.1223961 | 0.002187435 |  | Суглинки | 0,35-0,37
epsE0 | devE0 |  |  |  | 0.1335132 | 0.002930129 |  |  | 0.06508178 | 0.002918332 | 0.09629393 | 0.0029181 | 0.1260833 | 0.00291658 |  | Пески и супеси | 0,30-0,35
0.0006687204 | 0.07696057 |  |  |  | 0.1283654 | 0.003662662 |  |  | 0.06854778 | 0.003647914 | 0.1000668 | 0.003647625 | 0.1332449 | 0.003645725
[5 empty] | 0.1519825 | 0.004395194 |  |  | 0.07179916 | 0.004377497 | 0.1046725 | 0.004377151 | 0.1368855 | 0.00437487
График E50 |  | График E |  |  | 0.1453682 | 0.005127726 |  |  | 0.07353824 | 0.00510708 | 0.1085144 | 0.005106676 | 0.1428097 | 0.005104014
eps | q | sigma |  |  | 0.1725263 | 0.005860259 |  |  | 0.07616736 | 0.005836663 | 0.1120959 | 0.005836201 | 0.1466221 | 0.005833159
Горизонтальная линия E50 |  | Касательная |  |  | 0.1664607 | 0.006592791 |  |  | 0.07868882 | 0.006566246 | 0.1143203 | 0.006565726 | 0.152527 | 0.006562304
0 |  | a | b |  | 0.1781752 | 0.007325323 |  |  | 0.08090496 | 0.007295829 | 0.1186912 | 0.007295251 | 0.1565292 | 0.007291449
|  |  | 0 |  | 0.1746735 | 0.008057855 |  |  | 0.0833181 | 0.008025412 | 0.1220117 | 0.008024776 | 0.1608331 | 0.008020594
Вертикальная линия E50 |  | p1 и p2 |  |  | 0.1859595 | 0.008790388 |  |  | 0.08593055 | 0.008754995 | 0.1240855 | 0.008754301 | 0.1642433 | 0.008749739
| 0 | 0 |  |  | 0.194037 | 0.00952292 |  |  | 0.08764465 | 0.009484578 | 0.1274158 | 0.009483826 | 0.1694642 | 0.009478884
[5 empty] | 0.1889097 | 0.01025545 |  |  | 0.08986271 | 0.01021416 | 0.1306061 | 0.01021335 | 0.1729006 | 0.01020803
Касательная линия E50 |  |  |  |  | 0.1915815 | 0.01098798 |  |  | 0.09138706 | 0.01094374 | 0.1324597 | 0.01094288 | 0.1762568 | 0.01093717
0 | 0 | Горизонтальная 1 |  |  | 0.1920561 | 0.01172052 |  |  | 0.09252002 | 0.01167333 | 0.1356801 | 0.0116724 | 0.1787375 | 0.01166632
[5 empty] | 0.1993375 | 0.01245305 |  |  | 0.09436392 | 0.01240291 | 0.1372707 | 0.01240193 | 0.1831471 | 0.01239546
Горизонтальная линия qкр |  |  |  |  | 0.2204293 | 0.01318558 |  |  | 0.09672107 | 0.01313249 | 0.1411348 | 0.01313145 | 0.1848903 | 0.01312461
Горизонтальная линия q |  | Горизонтальная 2 |  |  | 0.2113354 | 0.01391811 |  |  | 0.0979938 | 0.01386208 | 0.1422758 | 0.01386098 | 0.1878715 | 0.01385375
0 |  | 0 |  |  | 0.2110596 | 0.01465065 |  |  | 0.09848443 | 0.01459166 | 0.1451972 | 0.0145905 | 0.1912953 | 0.0145829
[5 empty] | 0.2346057 | 0.01538318 |  |  | 0.09979528 | 0.01532124 | 0.1471023 | 0.01532003 | 0.1930663 | 0.01531204
Вертикальная линия q |  |  |  |  | 0.2219775 | 0.01611571 |  |  | 0.1010287 | 0.01605082 | 0.1487946 | 0.01604955 | 0.1946889 | 0.01604119
| 0 |  |  |  | 0.2401787 | 0.01684824 |  |  | 0.103287 | 0.01678041 | 0.1493774 | 0.01677908 | 0.1980678 | 0.01677033
[5 empty] | 0.2192133 | 0.01758078 |  |  | 0.1038724 | 0.01750999 | 0.1516541 | 0.0175086 | 0.1993075 | 0.01749948
[5 empty] | 0.225085 | 0.01831331 |  |  | 0.1052874 | 0.01823957 | 0.1535281 | 0.01823813 | 0.2014124 | 0.01822862
[5 empty] | 0.2397975 | 0.01904584 |  |  | 0.1061342 | 0.01896916 | 0.1543029 | 0.01896765 | 0.2033872 | 0.01895777
[5 empty] | 0.2353548 | 0.01977837 |  |  | 0.1070152 | 0.01969874 | 0.1555818 | 0.01969718 | 0.2044364 | 0.01968691
[5 empty] | 0.2547606 | 0.0205109 |  |  | 0.1073327 | 0.02042832 | 0.1566682 | 0.0204267 | 0.2055645 | 0.02041606
[5 empty] | 0.2310187 | 0.02124344 |  |  | 0.108189 | 0.0211579 | 0.1576655 | 0.02115623 | 0.2080761 | 0.0211452
[5 empty] | 0.2421329 | 0.02197597 |  |  | 0.1094864 | 0.02188749 | 0.1587771 | 0.02188575 | 0.2087756 | 0.02187435
[5 empty] | 0.2561071 | 0.0227085 |  |  | 0.1090272 | 0.02261707 | 0.1595065 | 0.02261528 | 0.2099678 | 0.02260349
[5 empty] | 0.2369449 | 0.02344103 |  |  | 0.1106139 | 0.02334665 | 0.1605569 | 0.0233448 | 0.211957 | 0.02333264
[5 empty] | 0.2456503 | 0.02417357 |  |  | 0.1101486 | 0.02407624 | 0.1616318 | 0.02407433 | 0.2124479 | 0.02406178
[5 empty] | 0.257227 | 0.0249061 |  |  | 0.1110338 | 0.02480582 | 0.1627347 | 0.02480385 | 0.2126449 | 0.02479093
[5 empty] | 0.2496788 | 0.02563863 |  |  | 0.1114717 | 0.0255354 | 0.1620688 | 0.02553338 | 0.2145527 | 0.02552007
[5 empty] | 0.2540096 | 0.02637116 |  |  | 0.1116646 | 0.02626498 | 0.1625376 | 0.0262629 | 0.2142757 | 0.02624922
[5 empty] | 0.2602231 | 0.0271037 |  |  | 0.112115 | 0.02699457 | 0.1638445 | 0.02699243 | 0.2154185 | 0.02697836
[5 empty] | 0.2473232 | 0.02783623 |  |  | 0.112625 | 0.02772415 | 0.1637929 | 0.02772195 | 0.2150857 | 0.02770751
[5 empty] | 0.2463135 | 0.02856876 |  |  | 0.1133971 | 0.02845373 | 0.1649862 | 0.02845148 | 0.2165817 | 0.02843665
[5 empty] | 0.2581981 | 0.02930129 |  |  | 0.1135336 | 0.02918332 | 0.1655278 | 0.029181 | 0.2160111 | 0.0291658
[5 empty] | 0.2659806 | 0.03003383 |  |  | 0.1136367 | 0.0299129 | 0.165821 | 0.02991053 | 0.2163786 | 0.02989494
[5 empty] | 0.2746648 | 0.03076636 |  |  | 0.1134089 | 0.03064248 | 0.1650693 | 0.03064005 | 0.2176885 | 0.03062409
[5 empty] | 0.2552546 | 0.03149889 |  |  | 0.1134524 | 0.03137206 | 0.1657761 | 0.03136958 | 0.2183454 | 0.03135323
[5 empty] | 0.2607537 | 0.03223142 |  |  | 0.1143695 | 0.03210165 | 0.1665447 | 0.0320991 | 0.218854 | 0.03208238
[5 empty] | 0.273166 | 0.03296395 |  |  | 0.1135626 | 0.03283123 | 0.1655786 | 0.03282863 | 0.2189187 | 0.03281152
[5 empty] | 0.2744953 | 0.03369649 |  |  | 0.114534 | 0.03356081 | 0.1656812 | 0.03355815 | 0.217444 | 0.03354067
[5 empty] | 0.2687453 | 0.03442902 |  |  | 0.113586 | 0.0342904 | 0.1666558 | 0.03428768 | 0.2174345 | 0.03426981
[5 empty] | 0.2649199 | 0.03516155 |  |  | 0.1145209 | 0.03501998 | 0.1663058 | 0.0350172 | 0.2185948 | 0.03499896
[5 empty] | 0.277058 | 0.03589408 |  |  | 0.1146492 | 0.03574956 | 0.1671463 | 0.03574673 | 0.2196434 | 0.0357281
[5 empty] | 0.269058 | 0.03662662 |  |  | 0.113549 | 0.03647914 | 0.1658459 | 0.03647625 | 0.2189428 | 0.03645725
[5 empty] | 0.2639941 | 0.03735915 |  |  | 0.1137216 | 0.03720873 | 0.166704 | 0.03720578 | 0.2192898 | 0.03718639
[5 empty] | 0.2567957 | 0.03809168 |  |  | 0.1141032 | 0.03793831 | 0.1655209 | 0.0379353 | 0.2172464 | 0.03791554
[5 empty] | 0.2754692 | 0.03882421 |  |  | 0.1132955 | 0.03866789 | 0.1650992 | 0.03866483 | 0.2173146 | 0.03864468
[5 empty] | 0.2510207 | 0.03955675 |  |  | 0.1135028 | 0.03939748 | 0.1652456 | 0.03939435 | 0.2179037 | 0.03937383
[5 empty] | 0.2754565 | 0.04028928 |  |  | 0.1132294 | 0.04012706 | 0.1650671 | 0.04012388 | 0.2166228 | 0.04010297
[5 empty] | 0.2707829 | 0.04102181 |  |  | 0.1130798 | 0.04085664 | 0.1637702 | 0.04085341 | 0.2153811 | 0.04083212
[5 empty] | 0.2540061 | 0.04175434 |  |  | 0.1118583 | 0.04158623 | 0.1628617 | 0.04158293 | 0.2145878 | 0.04156126
[5 empty] | 0.2511324 | 0.04248687 |  |  | 0.1114693 | 0.04231581 | 0.1615484 | 0.04231246 | 0.212752 | 0.04229041
[5 empty] | 0.2551682 | 0.04321941 |  |  | 0.111217 | 0.04304539 | 0.161537 | 0.04304198 | 0.2111829 | 0.04301955
[5 empty] | 0.2611196 | 0.04395194 |  |  | 0.1100058 | 0.04377497 | 0.1609343 | 0.04377151 | 0.2100897 | 0.0437487
[5 empty] | 0.2439929 | 0.04468447 |  |  | 0.1093402 | 0.04450456 | 0.159547 | 0.04450103 | 0.2076815 | 0.04447784
[5 empty] | 0.2567944 | 0.045417 |  |  | 0.1084244 | 0.04523414 | 0.1581819 | 0.04523056 | 0.2080675 | 0.04520699
[5 empty] | 0.2545303 | 0.04614954 |  |  | 0.1080628 | 0.04596372 | 0.1563457 | 0.04596008 | 0.2050569 | 0.04593613
[5 empty] | 0.241207 | 0.04688207 |  |  | 0.1071597 | 0.04669331 | 0.1546451 | 0.04668961 | 0.2030588 | 0.04666528
[5 empty] | 0.2648306 | 0.0476146 |  |  | 0.1056195 | 0.04742289 | 0.153487 | 0.04741913 | 0.2014824 | 0.04739442
[5 empty] | 0.2624076 | 0.04834713 |  |  | 0.1048466 | 0.04815247 | 0.151578 | 0.04814866 | 0.1982368 | 0.04812356
[5 empty] | 0.241944 | 0.04907967 |  |  | 0.1036453 | 0.04888205 | 0.150925 | 0.04887818 | 0.1975312 | 0.04885271
[5 empty] | 0.2604462 | 0.0498122 |  |  | 0.1023199 | 0.04961164 | 0.1497346 | 0.04960771 | 0.1943749 | 0.04958185
[5 empty] | 0.2529205 | 0.05054473 |  |  | 0.1015748 | 0.05034122 | 0.1476136 | 0.05033723 | 0.1926768 | 0.050311
[5 empty] | 0.2503732 | 0.05127726 |  |  | 0.1005144 | 0.0510708 | 0.1464687 | 0.05106676 | 0.1896463 | 0.05104014
[5 empty] | 0.2378104 | 0.05200979 |  |  | 0.100143 | 0.05180039 | 0.1443068 | 0.05179628 | 0.1878925 | 0.05176929
[5 empty] | 0.2502385 | 0.05274233 |  |  | 0.09906491 | 0.05252997 | 0.1425345 | 0.05252581 | 0.1857245 | 0.05249843
[5 empty] | 0.2346637 | 0.05347486 |  |  | 0.09798454 | 0.05325955 | 0.1404586 | 0.05325533 | 0.1833515 | 0.05322758
[5 empty] | 0.2450923 | 0.05420739 |  |  | 0.09640623 | 0.05398913 | 0.1390858 | 0.05398486 | 0.1824827 | 0.05395672
[5 empty] | 0.2225306 | 0.05493992 |  |  | 0.09483432 | 0.05471872 | 0.1380229 | 0.05471438 | 0.1792273 | 0.05468587
[5 empty] | 0.2379848 | 0.05567246 |  |  | 0.09457317 | 0.0554483 | 0.1350767 | 0.05544391 | 0.1777943 | 0.05541501
[5 empty] | 0.2354613 | 0.05640499 |  |  | 0.09292713 | 0.05617788 | 0.1340539 | 0.05617343 | 0.1739931 | 0.05614416
[5 empty] | 0.2339662 | 0.05713752 |  |  | 0.09200055 | 0.05690747 | 0.1324612 | 0.05690296 | 0.1735326 | 0.0568733
[5 empty] | 0.2315058 | 0.05787005 |  |  | 0.09079778 | 0.05763705 | 0.1308054 | 0.05763248 | 0.1700222 | 0.05760245
[5 empty] | 0.2300864 | 0.05860259 |  |  | 0.08972317 | 0.05836663 | 0.1300932 | 0.05836201 | 0.1684709 | 0.05833159
[5 empty] | 0.2367143 | 0.05933512 |  |  | 0.08908108 | 0.05909621 | 0.1282314 | 0.05909153 | 0.167388 | 0.05906074
[5 empty] | 0.2163958 | 0.06006765 |  |  | 0.08877585 | 0.0598258 | 0.1268267 | 0.05982106 | 0.1645825 | 0.05978988
[5 empty] | 0.214137 | 0.06080018 |  |  | 0.08801183 | 0.06055538 | 0.124686 | 0.06055058 | 0.1627637 | 0.06051903
[5 empty] | 0.2229444 | 0.06153271 |  |  | 0.08629338 | 0.06128496 | 0.1240158 | 0.06128011 | 0.1616408 | 0.06124817
[5 empty] | 0.2088241 | 0.06226525 |  |  | 0.08642485 | 0.06201455 | 0.122323 | 0.06200963 | 0.1584228 | 0.06197732
[5 empty] | 0.2107823 | 0.06299778 |  |  | 0.08521059 | 0.06274413 | 0.1211143 | 0.06273916 | 0.158319 | 0.06270646
[5 empty] | 0.2288255 | 0.06373031 |  |  | 0.08455494 | 0.06347371 | 0.1203965 | 0.06346868 | 0.1562385 | 0.06343561
[5 empty] | 0.2289471 | 0.06446284 |  |  | 0.08345385 | 0.0642033 | 0.1191637 | 0.06419821 | 0.1551735 | 0.06416475
[5 empty] | 0.2150692 | 0.06519538 |  |  | 0.08395368 | 0.06493288 | 0.1183326 | 0.06492773 | 0.1532113 | 0.0648939
[5 empty] | 0.2051789 | 0.06592791 |  |  | 0.0830451 | 0.06566246 | 0.1175885 | 0.06565726 | 0.1529314 | 0.06562304
[5 empty] | 0.2182778 | 0.06666044 |  |  | 0.08222927 | 0.06639204 | 0.117633 | 0.06638678 | 0.1510362 | 0.06635219
[5 empty] | 0.2223676 | 0.06739297 |  |  | 0.08110733 | 0.06712163 | 0.1161681 | 0.06711631 | 0.1499282 | 0.06708133
[5 empty] | 0.20245 | 0.06812551 |  |  | 0.08128044 | 0.06785121 | 0.1150955 | 0.06784583 | 0.1486097 | 0.06781048
[5 empty] | 0.2245267 | 0.06885804 |  |  | 0.08044973 | 0.06858079 | 0.114017 | 0.06857536 | 0.1474832 | 0.06853962
[5 empty] | 0.2035994 | 0.06959057 |  |  | 0.08001635 | 0.06931038 | 0.1131343 | 0.06930488 | 0.1461511 | 0.06926877
[5 empty] | 0.2086697 | 0.0703231 |  |  | 0.07958146 | 0.07003996 | 0.1111492 | 0.07003441 | 0.1448158 | 0.06999791
[5 empty] | 0.2077394 | 0.07105563 |  |  | 0.0788462 | 0.07076954 | 0.1113635 | 0.07076393 | 0.1438797 | 0.07072706
[5 empty] | 0.2028101 | 0.07178817 |  |  | 0.07831171 | 0.07149912 | 0.110479 | 0.07149346 | 0.1430452 | 0.0714562
[5 empty] | 0.2218836 | 0.0725207 |  |  | 0.07767914 | 0.07222871 | 0.1091975 | 0.07222298 | 0.1401148 | 0.07218535
[5 empty] | 0.2099614 | 0.07325323 |  |  | 0.07604965 | 0.07295829 | 0.1080208 | 0.07295251 | 0.1397908 | 0.07291449
[5 empty] | 0.1940454 | 0.07398576 |  |  | 0.07542437 | 0.07368787 | 0.1067505 | 0.07368203 | 0.1384757 | 0.07364364
[5 empty] | 0.2101371 | 0.0747183 |  |  | 0.07580446 | 0.07441746 | 0.1055886 | 0.07441156 | 0.1359718 | 0.07437278
[5 empty] | 0.1922383 | 0.07545083 |  |  | 0.07469106 | 0.07514704 | 0.1057368 | 0.07514108 | 0.1352817 | 0.07510193
[5 empty] | 0.2183506 | 0.07618336 |  |  | 0.07378531 | 0.07587662 | 0.1043968 | 0.07587061 | 0.1333076 | 0.07583107
[5 empty] | 0.1944758 | 0.07691589 |  |  | 0.07328837 | 0.0766062 | 0.1040706 | 0.07660013 | 0.1340521 | 0.07656022
[5 empty] | 0.1986155 | 0.07764843 |  |  | 0.07340139 | 0.07733579 | 0.1028597 | 0.07732966 | 0.1325175 | 0.07728936
[5 empty] | 0.1957714 | 0.07838096 |  |  | 0.0722255 | 0.07806537 | 0.1018661 | 0.07805918 | 0.1305062 | 0.07801851
[5 empty] | 0.2049453 | 0.07911349 |  |  | 0.07156186 | 0.07879495 | 0.1009914 | 0.07878871 | 0.1303207 | 0.07874765
[5 empty] | 0.1991387 | 0.07984602 |  |  | 0.07151161 | 0.07952454 | 0.1005375 | 0.07951824 | 0.1292633 | 0.0794768
[5 empty] | 0.1923534 | 0.08057855 |  |  | 0.0702759 | 0.08025412 | 0.09840624 | 0.08024776 | 0.1266365 | 0.08020594
[5 empty] | 0.186591 | 0.08131109 |  |  | 0.06965588 | 0.0809837 | 0.09759927 | 0.08097729 | 0.1260427 | 0.08093509
[5 empty] | 0.1858533 | 0.08204362 |  |  | 0.0697527 | 0.08171328 | 0.09651842 | 0.08170681 | 0.1256843 | 0.08166423
[5 empty] | 0.1921419 | 0.08277615 |  |  | 0.0695675 | 0.08244287 | 0.09676548 | 0.08243634 | 0.1249638 | 0.08239338
[5 empty] | 0.2014586 | 0.08350868 |  |  | 0.06810142 | 0.08317245 | 0.09584221 | 0.08316586 | 0.1232834 | 0.08312252
[5 empty] | 0.1978049 | 0.08424122 |  |  | 0.06875562 | 0.08390203 | 0.09505041 | 0.08389539 | 0.1217457 | 0.08385167
[5 empty] | 0.2031827 | 0.08497375 |  |  | 0.06783125 | 0.08463162 | 0.09479185 | 0.08462491 | 0.1208531 | 0.08458081
[5 empty] | 0.2035935 | 0.08570628 |  |  | 0.06712944 | 0.0853612 | 0.09406831 | 0.08535444 | 0.1209079 | 0.08530996
[5 empty] | 0.1960391 | 0.08643881 |  |  | 0.06725135 | 0.08609078 | 0.09348158 | 0.08608396 | 0.1186126 | 0.0860391
[5 empty] | 0.1835211 | 0.08717135 |  |  | 0.06699813 | 0.08682037 | 0.09243343 | 0.08681349 | 0.1178695 | 0.08676825
[5 empty] | 0.1870413 | 0.08790388 |  |  | 0.06657091 | 0.08754995 | 0.09242565 | 0.08754301 | 0.1190812 | 0.08749739
[5 empty] | 0.1866013 | 0.08863641 |  |  | 0.06637086 | 0.08827953 | 0.09216002 | 0.08827254 | 0.11835 | 0.08822654
[5 empty] | 0.2032029 | 0.08936894 |  |  | 0.06519911 | 0.08900911 | 0.09093831 | 0.08900206 | 0.1176784 | 0.08895568
[5 empty] | 0.2008476 | 0.09010148 |  |  | 0.06555681 | 0.0897387 | 0.09026232 | 0.08973159 | 0.1156687 | 0.08968483
[5 empty] | 0.1985372 | 0.09083401 |  |  | 0.06504511 | 0.09046828 | 0.09043381 | 0.09046111 | 0.1170233 | 0.09041397
[5 empty] | 0.1982734 | 0.09156654 |  |  | 0.06496516 | 0.09119786 | 0.08955457 | 0.09119064 | 0.1164447 | 0.09114312
[5 empty] | 0.1920578 | 0.09229907 |  |  | 0.0647181 | 0.09192745 | 0.08992639 | 0.09192016 | 0.1148353 | 0.09187226
[5 empty] | 0.2008922 | 0.0930316 |  |  | 0.06460508 | 0.09265703 | 0.08915103 | 0.09264969 | 0.1144975 | 0.09260141
[5 empty] | 0.1907782 | 0.09376414 |  |  | 0.06452725 | 0.09338661 | 0.08923029 | 0.09337921 | 0.1142337 | 0.09333055
[5 empty] | 0.1967175 | 0.09449667 |  |  | 0.06488575 | 0.09411619 | 0.08976594 | 0.09410874 | 0.1138463 | 0.0940597
[5 empty] | 0.1867103 | 0.0952292 |  |  | 0.06428068 | 0.09484578 | 0.08985811 | 0.09483826 | 0.1141355 | 0.09478884
[5 empty] | 0.1967423 | 0.09596173 |  |  | 0.06430243 | 0.09557536 | 0.08919193 | 0.09556779 | 0.1151812 | 0.09551798
[5 empty] | 0.1778089 | 0.09669427 |  |  | 0.06524778 | 0.09630494 | 0.08916237 | 0.09629731 | 0.1140766 | 0.09624713
[5 empty] | 0.1869088 | 0.0974268 |  |  | 0.06441587 | 0.09703453 | 0.09066814 | 0.09702684 | 0.1140198 | 0.09697627
[5 empty] | 0.1780408 | 0.09815933 |  |  | 0.06450587 | 0.09776411 | 0.08950793 | 0.09775636 | 0.1151091 | 0.09770542
[5 empty] | 0.1862037 | 0.09889186 |  |  | 0.06531694 | 0.09849369 | 0.08948042 | 0.09848589 | 0.1156428 | 0.09843456
[5 empty] | 0.1823962 | 0.0996244 |  |  | 0.06464824 | 0.09922327 | 0.09068432 | 0.09921541 | 0.114919 | 0.09916371
[5 empty] | 0.1946171 | 0.1003569 |  |  | 0.06559892 | 0.09995286 | 0.0910183 | 0.09994494 | 0.1170361 | 0.09989285
[5 empty] | 0.1948652 | 0.1010895 |  |  | 0.06596814 | 0.1006824 | 0.09078108 | 0.1006745 | 0.1168921 | 0.100622
[5 empty] | 0.1881392 | 0.101822 |  |  | 0.06615507 | 0.101412 | 0.09107133 | 0.101404 | 0.1164854 | 0.1013511
[5 empty] | 0.2054379 | 0.1025545 |  |  | 0.06535885 | 0.1021416 | 0.09128774 | 0.1021335 | 0.1162141 | 0.1020803
[5 empty] | 0.1937601 | 0.1032871 |  |  | 0.06637866 | 0.1028712 | 0.09112903 | 0.102863 | 0.1184766 | 0.1028094
[5 empty] | 0.1961046 | 0.1040196 |  |  | 0.06671364 | 0.1036008 | 0.09229386 | 0.1035926 | 0.1175709 | 0.1035386
[5 empty] | 0.20147 | 0.1047521 |  |  | 0.06696295 | 0.1043304 | 0.09298094 | 0.1043221 | 0.1195955 | 0.1042677
[5 empty] | 0.1858552 | 0.1054847 |  |  | 0.06692576 | 0.1050599 | 0.09238896 | 0.1050516 | 0.1185484 | 0.1049969
[5 empty] | 0.1822589 | 0.1062172 |  |  | 0.06700122 | 0.1057895 | 0.09381661 | 0.1057811 | 0.1208279 | 0.105726
[5 empty] | 0.19368 | 0.1069497 |  |  | 0.0668885 | 0.1065191 | 0.09386259 | 0.1065107 | 0.1200322 | 0.1064552
[5 empty] | 0.1961171 | 0.1076823 |  |  | 0.06808674 | 0.1072487 | 0.09382558 | 0.1072402 | 0.1201596 | 0.1071843
[5 empty] | 0.190569 | 0.1084148 |  |  | 0.06749511 | 0.1079783 | 0.09470428 | 0.1079697 | 0.1219083 | 0.1079134
[5 empty] | 0.2050346 | 0.1091473 |  |  | 0.06871277 | 0.1087079 | 0.09559738 | 0.1086992 | 0.1220765 | 0.1086426
[5 empty] | 0.2105125 | 0.1098798 |  |  | 0.06833887 | 0.1094374 | 0.09640357 | 0.1094288 | 0.1225624 | 0.1093717
[5 empty] | 0.1990016 | 0.1106124 |  |  | 0.06927258 | 0.110167 | 0.09602154 | 0.1101583 | 0.1235644 | 0.1101009
[5 empty] | 0.2115006 | 0.1113449 |  |  | 0.06971305 | 0.1108966 | 0.09684999 | 0.1108878 | 0.1241805 | 0.11083
[5 empty] | 0.2040083 | 0.1120774 |  |  | 0.06985944 | 0.1116262 | 0.09708761 | 0.1116173 | 0.125909 | 0.1115592
[5 empty] | 0.2125234 | 0.11281 |  |  | 0.07061091 | 0.1123558 | 0.0983331 | 0.1123469 | 0.1256482 | 0.1122883
[5 empty] | 0.1910447 | 0.1135425 |  |  | 0.07066662 | 0.1130853 | 0.09848513 | 0.1130764 | 0.1259963 | 0.1130175
[5 empty] | 0.196571 | 0.114275 |  |  | 0.07032572 | 0.1138149 | 0.09984241 | 0.1138059 | 0.1265515 | 0.1137466
[5 empty] | 0.204101 | 0.1150076 |  |  | 0.07118739 | 0.1145445 | 0.09950364 | 0.1145354 | 0.128512 | 0.1144758
[5 empty] | 0.2086336 | 0.1157401 |  |  | 0.07135076 | 0.1152741 | 0.09986749 | 0.115265 | 0.1281761 | 0.1152049
[5 empty] | 0.1981674 | 0.1164726 |  |  | 0.07141501 | 0.1160037 | 0.1001327 | 0.1159945 | 0.130842 | 0.115934
[5 empty] | 0.2067013 | 0.1172052 |  |  | 0.07167928 | 0.1167333 | 0.1019978 | 0.116724 | 0.1296079 | 0.1166632
[5 empty] | 0.2032455 | 0.1179377 |  |  | 0.07315054 | 0.1174628 | 0.1016742 | 0.1174535 | 0.1319886 | 0.1173923
[5 empty] | 0.2078242 | 0.1186702 |  |  | 0.07254529 | 0.1181924 | 0.102687 | 0.1181831 | 0.1311185 | 0.1181215
[5 empty] | 0.1964384 | 0.1194028 |  |  | 0.07346421 | 0.118922 | 0.1033373 | 0.1189126 | 0.1331991 | 0.1188506
[5 empty] | 0.1950882 | 0.1201353 |  |  | 0.07430738 | 0.1196516 | 0.1038251 | 0.1196421 | 0.1348305 | 0.1195798
[5 empty] | 0.2177737 | 0.1208678 |  |  | 0.07397492 | 0.1203812 | 0.1043506 | 0.1203716 | 0.1350128 | 0.1203089
[5 empty] | 0.2104951 | 0.1216004 |  |  | 0.07436691 | 0.1211108 | 0.1062141 | 0.1211012 | 0.1369465 | 0.1210381
[5 empty] | 0.2152526 | 0.1223329 |  |  | 0.07588345 | 0.1218403 | 0.1061156 | 0.1218307 | 0.1366316 | 0.1217672
[5 empty] | 0.1990461 | 0.1230654 |  |  | 0.07592465 | 0.1225699 | 0.1071553 | 0.1225602 | 0.1387685 | 0.1224963
[5 empty] | 0.199876 | 0.123798 |  |  | 0.07669059 | 0.1232995 | 0.1084333 | 0.1232897 | 0.1403573 | 0.1232255
[5 empty] | 0.2157422 | 0.1245305 |  |  | 0.07758138 | 0.1240291 | 0.1082499 | 0.1240193 | 0.1413982 | 0.1239546
[5 empty] | 0.2006451 | 0.125263 |  |  | 0.07809712 | 0.1247587 | 0.1101051 | 0.1247488 | 0.1423915 | 0.1246838
[5 empty] | 0.2115846 | 0.1259956 |  |  | 0.07793789 | 0.1254883 | 0.1107991 | 0.1254783 | 0.1436374 | 0.1254129
[5 empty] | 0.2075609 | 0.1267281 |  |  | 0.0785038 | 0.1262178 | 0.1126321 | 0.1262078 | 0.1438361 | 0.1261421
[5 empty] | 0.2015743 | 0.1274606 |  |  | 0.07929495 | 0.1269474 | 0.1124042 | 0.1269374 | 0.1460879 | 0.1268712
[5 empty] | 0.2276247 | 0.1281932 |  |  | 0.08021144 | 0.127677 | 0.1139156 | 0.1276669 | 0.148393 | 0.1276004
[5 empty] | 0.2267124 | 0.1289257 |  |  | 0.08065335 | 0.1284066 | 0.1151665 | 0.1283964 | 0.1501515 | 0.1283295
[5 empty] | 0.2238375 | 0.1296582 |  |  | 0.0813208 | 0.1291362 | 0.1163569 | 0.1291259 | 0.1518638 | 0.1290587
[5 empty] | 0.2170001 | 0.1303908 |  |  | 0.08271387 | 0.1298658 | 0.118187 | 0.1298555 | 0.15273 | 0.1297878
[5 empty] | 0.2232004 | 0.1311233 |  |  | 0.08363266 | 0.1305953 | 0.1187571 | 0.130585 | 0.1538504 | 0.1305169
[5 empty] | 0.2134384 | 0.1318558 |  |  | 0.08487728 | 0.1313249 | 0.1207672 | 0.1313145 | 0.1563252 | 0.1312461
[5 empty] | 0.2337145 | 0.1325883 |  |  | 0.08554785 | 0.1320545 | 0.1207176 | 0.132044 | 0.1573546 | 0.1319752
[5 empty] | 0.2270772 | 0.1333209 |  |  | 0.08667712 | 0.1327841 | 0.1235595 | 0.1327736 | 0.1597066 | 0.1327044
[5 empty] | 0.237564 | 0.1340534 |  |  | 0.08709127 | 0.1335137 | 0.124133 | 0.1335031 | 0.1623376 | 0.1334335
[5 empty] | 0.2291696 | 0.1347859 |  |  | 0.08838663 | 0.1342433 | 0.1261323 | 0.1342326 | 0.1631399 | 0.1341627
[5 empty] | 0.2268885 | 0.1355185 |  |  | 0.08955951 | 0.1349728 | 0.1282519 | 0.1349621 | 0.1672057 | 0.1348918
[5 empty] | 0.2277155 | 0.136251 |  |  | 0.09120626 | 0.1357024 | 0.1294859 | 0.1356917 | 0.1698272 | 0.135621
[5 empty] | 0.2236452 | 0.1369835 |  |  | 0.09222319 | 0.136432 | 0.1320287 | 0.1364212 | 0.1725967 | 0.1363501
[5 empty] | 0.2206722 | 0.1377161 |  |  | 0.09280664 | 0.1371616 | 0.1341746 | 0.1371507 | 0.1742064 | 0.1370792
[5 empty] | 0.2317911 | 0.1384486 |  |  | 0.09495292 | 0.1378912 | 0.1371179 | 0.1378802 | 0.1777485 | 0.1378084
[5 empty] | 0.2469965 | 0.1391811 |  |  | 0.09685838 | 0.1386208 | 0.137953 | 0.1386098 | 0.1814154 | 0.1385375
[5 empty] | 0.2272832 | 0.1399137 |  |  | 0.09761934 | 0.1393503 | 0.1403741 | 0.1393393 | 0.1852992 | 0.1392667
[5 empty] | 0.2326457 | 0.1406462 |  |  | 0.09933212 | 0.1400799 | 0.1442755 | 0.1400688 | 0.1876922 | 0.1399958
[5 empty] | 0.2460787 | 0.1413787 |  |  | 0.1012931 | 0.1408095 | 0.1454515 | 0.1407983 | 0.1921867 | 0.140725
[5 empty] | 0.2405768 | 0.1421113 |  |  | 0.1023985 | 0.1415391 | 0.1482965 | 0.1415279 | 0.1947748 | 0.1414541
[5 empty] | 0.2371346 | 0.1428438 |  |  | 0.1046447 | 0.1422687 | 0.1519048 | 0.1422574 | 0.1982488 | 0.1421833
[5 empty] | 0.2627468 | 0.1435763 |  |  | 0.106428 | 0.1429982 | 0.1535706 | 0.1429869 | 0.202901 | 0.1429124
[5 empty] | 0.256408 | 0.1443089 |  |  | 0.1081449 | 0.1437278 | 0.1573883 | 0.1437164 | 0.2062236 | 0.1436415
[5 empty] | 0.2711129 | 0.1450414 |  |  | 0.1105915 | 0.1444574 | 0.1608522 | 0.144446 | 0.2111088 | 0.1443707
[5 empty] | 0.246856 | 0.1457739 |  |  | 0.1114642 | 0.145187 | 0.1630566 | 0.1451755 | 0.214849 | 0.1450998