## 1
Общество с ограниченной ответственностью "Инженерная геология" (ООО "ИнжГео") | [11 empty] | Общество с ограниченной ответственностью "Инженерная геология" (ООО "ИнжГео")
Юр. адрес: 117279, г. Москва, ул. Миклухо-Маклая, 36 а, этаж 5, пом. XXIII к. 76-84 | [11 empty] | Юр. адрес: 117279, г. Москва, ул. Миклухо-Маклая, 36 а, этаж 5, пом. XXIII к. 76-84 | [8 empty] | нагр |  |  | X0 | Y0 | R |  | нагр |  |  |  | X0 | Y0 | R | нагр |  |  |  | X0 | Y0 | R |  | нагр |  |  |  | X0 | Y0 | R
Телефон/факс +7 (495) 132-30-00, Адрес электронной почты inbox@inj-geo.ru | [11 empty] | Телефон/факс +7 (495) 132-30-00, Адрес электронной почты inbox@inj-geo.ru | [12 empty] | 0 | [7 empty] | 0 | [6 empty] | 0 | [7 empty] | 0
[21 empty] | девиатор | [6 empty] | девиатор | [6 empty] | девиатор | [7 empty] | девиатор
Испытательная лаборатория ООО «ИнжГео» | [11 empty] | Испытательная лаборатория ООО «ИнжГео» | [8 empty] | x0 | Угол | X | Y |  |  |  | x0 |  | Угол | X | Y |  |  | x0 |  | Угол | X | Y |  |  |  | x0 |  | Угол | X | Y
Адрес места осуществления деятельности лаборатории: г. Москва, просп. Вернадского, д. 51, стр. 1 | [11 empty] | Адрес места осуществления деятельности лаборатории: г. Москва, просп. Вернадского, д. 51, стр. 1 | [9 empty] | 0 | [7 empty] | 0 | [6 empty] | 0 | [7 empty] | 0
Телефон +7(910)4557682, E-mail: slg85@mail.ru | [11 empty] | Телефон +7(910)4557682, E-mail: slg85@mail.ru | [9 empty] | 5 | [7 empty] | 5 | [6 empty] | 5 | [7 empty] | 5
[22 empty] | 10 | [7 empty] | 10 | [6 empty] | 10 | [7 empty] | 10
[12 empty] | Протокол испытаний № 13-63/295 от 20-08-2023 | [9 empty] | 15 | [7 empty] | 15 | [6 empty] | 15 | [7 empty] | 15
[22 empty] | 20 | [7 empty] | 20 | [6 empty] | 20 | [7 empty] | 20
[12 empty] | Наименование и адрес заказчика: Переход трубопровода через р. Енисей | [9 empty] | 25 | [7 empty] | 25 | [6 empty] | 25 | [7 empty] | 25
[12 empty] | Наименование объекта: ООО Регионстрой | [9 empty] | 30 | [7 empty] | 30 | [6 empty] | 30 | [7 empty] | 30
Наименование используемого метода/методики: ГОСТ 12248.4-2020 | [11 empty] | Наименование используемого метода/методики: ГОСТ 12248.3-2020 | [9 empty] | 35 | [7 empty] | 35 | [6 empty] | 35 | [7 empty] | 35
Условия проведения испытания: температура окружающей среды (18 - 25)0С, влажность воздуха (40 - 75)% | [11 empty] | Условия проведения испытания: температура окружающей среды (18 - 25)0С, влажность воздуха (40 - 75)% | [9 empty] | 40 | [7 empty] | 40 | [6 empty] | 40 | [7 empty] | 40
[12 empty] | Дата получение объекта подлежащего испытаниям: 24-07-2023 | [9 empty] | 45 | [7 empty] | 45 | [6 empty] | 45 | [7 empty] | 45
[12 empty] | Дата испытания: 25.10.2022-19.11.2295 | [9 empty] | 50 | [7 empty] | 50 | [6 empty] | 50 | [7 empty] | 50
[22 empty] | 55 | [7 empty] | 55 | [6 empty] | 55 | [7 empty] | 55
Испытание грунтов методом трехосного сжатия | [11 empty] | Испытание грунтов методом трехосного сжатия | [9 empty] | 60 | [7 empty] | 60 | [6 empty] | 60 | [7 empty] | 60
[22 empty] | 65 | [7 empty] | 65 | [6 empty] | 65 | [7 empty] | 65
Лабораторный номер: | [6 empty] | We, д.е. = |  |  |  |  | Лабораторный номер: |  | 1330 |  |  |  | We, д.е. = | 0.476549678 |  |  | 70 | [7 empty] | 70 | [6 empty] | 70 | [7 empty] | 70
Номер скважины: | [6 empty] | ρ, г/см3 = |  |  |  |  | Номер скважины: |  | BH-162 |  |  |  | ρ, г/см3 = | 1.64 |  |  | 75 | [7 empty] | 75 | [6 empty] | 75 | [7 empty] | 75
Глубина отбора, м: | [6 empty] | ρs, г/см3 = |  |  |  |  | Глубина отбора, м: |  | 6.1 |  |  |  | ρs, г/см3 = | 2.72 |  |  | 80 | [7 empty] | 80 | [6 empty] | 80 | [7 empty] | 80
Наименование грунта: | [6 empty] | e, д.е. = |  |  |  |  | Наименование грунта: |  | Суглинок, после оттаивания текучий, легкий песчанистый |  |  |  | e, д.е. = | 1.448912 |  |  | 85 | [7 empty] | 85 | [6 empty] | 85 | [7 empty] | 85
Схема проведения опыта: | [6 empty] | IL, д.е. = |  |  |  |  | Схема проведения опыта: |  | КД |  |  |  | IL, д.е. = | 2.682 |  |  | 90 | [7 empty] | 90 | [6 empty] | 90 | [7 empty] | 90
[22 empty] | 95 | [7 empty] | 95 | [6 empty] | 95 | [7 empty] | 95
[22 empty] | 100 | [7 empty] | 100 | [6 empty] | 100 | [7 empty] | 100
Результаты испытаний | [11 empty] | Результаты испытаний | [9 empty] | 105 | [7 empty] | 105 | [6 empty] | 105 | [7 empty] | 105
[22 empty] | 110 | [7 empty] | 110 | [6 empty] | 110 | [7 empty] | 110
[22 empty] | 115 | [7 empty] | 115 | [6 empty] | 115 | [7 empty] | 115
[22 empty] | 120 | [7 empty] | 120 | [6 empty] | 120 | [7 empty] | 120
[22 empty] | 125 | [7 empty] | 125 | [6 empty] | 125 | [7 empty] | 125
[22 empty] | 130 | [7 empty] | 130 | [6 empty] | 130 | [7 empty] | 130
[22 empty] | 135 | [7 empty] | 135 | [6 empty] | 135 | [7 empty] | 135
[22 empty] | 140 | [7 empty] | 140 | [6 empty] | 140 | [7 empty] | 140
[22 empty] | 145 | [7 empty] | 145 | [6 empty] | 145 | [7 empty] | 145
[22 empty] | 150 | [7 empty] | 150 | [6 empty] | 150 | [7 empty] | 150
[22 empty] | 155 | [7 empty] | 155 | [6 empty] | 155 | [7 empty] | 155
[22 empty] | 160 | [7 empty] | 160 | [6 empty] | 160 | [7 empty] | 160
[22 empty] | 165 | [7 empty] | 165 | [6 empty] | 165 | [7 empty] | 165
[22 empty] | 170 | [7 empty] | 170 | [6 empty] | 170 | [7 empty] | 170
[22 empty] | 175 | [7 empty] | 175 | [6 empty] | 175 | [7 empty] | 175
[22 empty] | 180 | [7 empty] | 180 | [6 empty] | 180 | [7 empty] | 180
[13 empty] | Давление в камере, Мпа σ3 | Вертикальная нагрузка, Мпа σ1 | Поровое давление, Мпа u
| K0, д.е. | 0.7920883 |  |  |  |  | Коэфф. Точки | [5 empty] | 0.0980392 | 0.1643257 | [5 empty] | 1 | [6 empty] | σ3,кПа | σ1,кПа | u, кПа |  |  |  | 4
| q_zg, МПа | 0.0776557 | [10 empty] | 0.1980392 | 0.3168228 | [27 empty] | δ3, Мпа | δ1-δ3, МПа | δ1, МПа | δ1, КПа
|  |  | Модуль деформации, МПа: | [9 empty] | 0.2980392 | 0.4693199 | [21 empty] | С, МПа:
|  |  | Е0= |  | Точки модуля (полное напр.), МПа |  |  |  | 0.0776557 | 0.1242491 | [25 empty] | φ, град:
|  |  | E50 = |  | qf (полное напр.), МПа |  |  |  | 0.1190062 | [26 empty] | E, Мпа
|  |  | Коэф. Поперечной деформации, ϑ = | [9 empty] | Эффективные значения угла внутреннего трения и удельного сцепления ϕ', С' | [13 empty] | x | 0
[13 empty] | ϕ', град. = | 12 | [12 empty] | y |  |  |  | С, кПа | φ,°
[13 empty] | С', МПа = | 0.006
| Исполнитель: | [6 empty] | Морозов Д.С. |  |  |  |  | Исполнитель: |  |  |  |  | Морозов Д.С.
| Начальник исп. лаборатории: | [6 empty] | Семиколенова Л.Г. |  |  |  |  | Начальник исп. лаборатории: |  |  |  |  | Семиколенова Л.Г.
Лист 1 , всего листов 2 | [11 empty] | Лист 2 , всего листов 2
Частичное воспроизведение протокола испытаний без письменного разрешения ООО «ИнжГео» ЗАПРЕЩАЕТСЯ | [11 empty] | Частичное воспроизведение протокола испытаний без письменного разрешения ООО «ИнжГео» ЗАПРЕЩАЕТСЯ
[5 empty] | второй график |  | первый график | [9 empty] | К Пуассона
dev50 | epsE50 | ind | devE0 | epsE0 | dev | eps | sigma |  | dev1 | eps1 | dev2 | eps2 | dev3 | eps3 |  | Глины
0.02096704 | 0.01745943 |  |  |  | 0 | 0 |  |  | 0 | 0 | 0 | 0 | 0 | 0 |  | < 0 | 0,20-0,30
ind |  |  |  |  | 0.001977419 | 0.0008260808 |  |  | 0.001697421 | 0.0008322676 | 0.003201116 | 0.0008523992 | 0.004275245 | 0.0008260111 |  | 0-0,25 | 0,30-0,38
2 |  |  |  |  | 0.003914864 | 0.001652162 |  |  | 0.003589427 | 0.001664535 | 0.0059608 | 0.001489231 | 0.0119608 | 0.001854492 |  | 0,25< | 0,38-0,45
E0 |  |  |  |  | 0.001772359 | 0.002478242 |  |  | 0.005349053 | 0.002496803 | 0.008034551 | 0.002557198 | 0.01459409 | 0.002478033 |  | Суглинки | 0,35-0,37
epsE0 | devE0 |  |  |  | 0.004509929 | 0.003304323 |  |  | 0.007449337 | 0.00332907 | 0.01068216 | 0.003409597 | 0.01869604 | 0.003304044 |  | Пески и супеси | 0,30-0,35
0.00581981 | 0.01164836 |  |  |  | 0.0090876 | 0.004130404 |  |  | 0.009163314 | 0.004161338 | 0.01240352 | 0.004261996 | 0.02077076 | 0.004130055
[5 empty] | 0.006465396 | 0.004956485 |  |  | 0.01026402 | 0.004993606 | 0.01482375 | 0.005114395 | 0.02345446 | 0.004956066
График E50 |  | График E |  |  | 0.01164836 | 0.00581981 |  |  | 0.01192449 | 0.005825873 | 0.01636796 | 0.005966794 | 0.02688333 | 0.005782077
eps | q | sigma |  |  | 0.00953583 | 0.006608646 |  |  | 0.0139608 | 0.0069751647 | 0.01736127 | 0.006819193 | 0.03049356 | 0.006608089
Горизонтальная линия E50 |  | Касательная |  |  | 0.01134918 | 0.007434727 |  |  | 0.0146253 | 0.007490408 | 0.01872878 | 0.007671593 | 0.03172136 | 0.0074341
0 |  | a | b |  | 0.0120628 | 0.008260808 |  |  | 0.0150717 | 0.008322676 | 0.02099561 | 0.008523992 | 0.03500292 | 0.008260111
|  |  | 0 |  | 0.01169594 | 0.009086888 |  |  | 0.01617618 | 0.009154944 | 0.02108687 | 0.009376391 | 0.03597444 | 0.009086122
Вертикальная линия E50 |  | p1 и p2 |  |  | 0.01326786 | 0.009912969 |  |  | 0.01665586 | 0.009987211 | 0.02222768 | 0.01022879 | 0.03897212 | 0.009912133
| 0 | 0 |  |  | 0.01179781 | 0.01073905 |  |  | 0.01712784 | 0.01081948 | 0.02374315 | 0.01108119 | 0.04123215 | 0.01073814
[5 empty] | 0.01230506 | 0.01156513 |  |  | 0.01810923 | 0.01165175 | 0.02555839 | 0.01193359 | 0.04229072 | 0.01156415
Касательная линия E50 |  |  |  |  | 0.01680885 | 0.01239121 |  |  | 0.01801714 | 0.01248401 | 0.02609851 | 0.01278599 | 0.04478405 | 0.01239017
0 | 0 | Горизонтальная 1 |  |  | 0.01532843 | 0.01321729 |  |  | 0.01856867 | 0.01331628 | 0.02748864 | 0.01363839 | 0.04664831 | 0.01321618
[5 empty] | 0.01488308 | 0.01404337 |  |  | 0.01858094 | 0.01414855 | 0.02885387 | 0.01449079 | 0.04991972 | 0.01404219
Горизонтальная линия qкр |  |  |  |  | 0.01749204 | 0.01486945 |  |  | 0.01887105 | 0.01498082 | 0.02971932 | 0.01534319 | 0.05153447 | 0.0148682
Горизонтальная линия q |  | Горизонтальная 2 |  |  | 0.01817457 | 0.01569553 |  |  | 0.01935612 | 0.01581308 | 0.03091012 | 0.01619558 | 0.05502875 | 0.01569421
0 |  | 0 |  |  | 0.01594992 | 0.01652162 |  |  | 0.01955323 | 0.01664535 | 0.03265136 | 0.01704798 | 0.05703876 | 0.01652022
[5 empty] | 0.02096704 | 0.01745943 |  |  | 0.02037952 | 0.01747762 | 0.03446816 | 0.01790038 | 0.0603007 | 0.01734623
Вертикальная линия q |  |  |  |  | 0.02000081 | 0.01817378 |  |  | 0.02025207 | 0.01830989 | 0.03638564 | 0.01875278 | 0.06415077 | 0.01817224
| 0 |  |  |  | 0.02262116 | 0.01899986 |  |  | 0.021088 | 0.01914215 | 0.03952891 | 0.01960518 | 0.06782516 | 0.01899825
[5 empty] | 0.02358844 | 0.01982594 |  |  | 0.02110442 | 0.01997442 | 0.04162308 | 0.02045758 | 0.07076007 | 0.01982427
[5 empty] | 0.02378876 | 0.02065202 |  |  | 0.02171844 | 0.02080669 | 0.04449326 | 0.02130998 | 0.07639169 | 0.02065028
[5 empty] | 0.02610823 | 0.0214781 |  |  | 0.02284716 | 0.02163896 | 0.04756458 | 0.02216238 | 0.08125623 | 0.02147629
[5 empty] | 0.03243295 | 0.02230418 |  |  | 0.02340769 | 0.02247123 | 0.05046213 | 0.02301478 | 0.08564035 | 0.02213053
[5 empty] | 0.03064904 | 0.02313026 |  |  | 0.02431713 | 0.02330349 | 0.05411104 | 0.02386718 | 0.09714336 | 0.02312831
[5 empty] | 0.0346426 | 0.02395634 |  |  | 0.02549261 | 0.02413576 | 0.0593918 | 0.02473049 | 0.1123629 | 0.02395432
[5 empty] | 0.03829974 | 0.02478242 |  |  | 0.02705121 | 0.02496803 | 0.07116524 | 0.02557198 | 0.1280168 | 0.02478033
[5 empty] | 0.03850656 | 0.0256085 |  |  | 0.02861006 | 0.0258003 | 0.09233605 | 0.02642437 | 0.1455133 | 0.02560634
[5 empty] | 0.03614917 | 0.02643458 |  |  | 0.03018625 | 0.02663256 | 0.1101205 | 0.02727677 | 0.1575605 | 0.02643235
[5 empty] | 0.03821108 | 0.02726066 |  |  | 0.03314325 | 0.02759866 | 0.1133264 | 0.02812917 | 0.1632667 | 0.02725837
[5 empty] | 0.04012315 | 0.02808675 |  |  | 0.06393609 | 0.0282971 | 0.1137274 | 0.02898157 | 0.163818 | 0.02808438
[5 empty] | 0.03595903 | 0.02891283 |  |  | 0.06341546 | 0.02912937 | 0.1126292 | 0.02983397 | 0.1623268 | 0.02891039
[5 empty] | 0.03772712 | 0.02973891 |  |  | 0.06340352 | 0.02996163 | 0.1122728 | 0.03068637 | 0.1625406 | 0.0297364
[5 empty] | 0.03643577 | 0.03056499 |  |  | 0.06252822 | 0.0307939 | 0.1105996 | 0.03153877 | 0.1609145 | 0.03056241
[5 empty] | 0.03609338 | 0.03139107 |  |  | 0.06191753 | 0.03162617 | 0.1099507 | 0.03239117 | 0.1596039 | 0.03138842
[5 empty] | 0.0387083 | 0.03221715 |  |  | 0.06149943 | 0.03245844 | 0.1086673 | 0.03324357 | 0.1579638 | 0.03221443
[5 empty] | 0.03828893 | 0.03304323 |  |  | 0.06030186 | 0.0332907 | 0.1067905 | 0.03409597 | 0.1547496 | 0.03304044
[5 empty] | 0.03484363 | 0.03386931 |  |  | 0.0594528 | 0.03412297 | 0.1047616 | 0.03494837 | 0.1525166 | 0.03386645
[5 empty] | 0.03638077 | 0.03469539 |  |  | 0.05858021 | 0.03495524 | 0.1032217 | 0.03580077 | 0.1513198 | 0.03469246
[5 empty] | 0.03390875 | 0.03552147 |  |  | 0.05801206 | 0.03578751 | 0.101812 | 0.03665316 | 0.1484146 | 0.03551848
[5 empty] | 0.03643592 | 0.03634755 |  |  | 0.05707631 | 0.03661977 | 0.1009736 | 0.03750556 | 0.1473561 | 0.03634449
[5 empty] | 0.03497066 | 0.03717363 |  |  | 0.05630093 | 0.03745204 | 0.09954784 | 0.03835796 | 0.1435997 | 0.0371705
[5 empty] | 0.03252136 | 0.03799971 |  |  | 0.05571388 | 0.03828431 | 0.0976758 | 0.03921036 | 0.1428005 | 0.03799651
[5 empty] | 0.03309639 | 0.0388258 |  |  | 0.05514313 | 0.03911658 | 0.09669869 | 0.04006276 | 0.1413138 | 0.03882252
[5 empty] | 0.03170411 | 0.03965188 |  |  | 0.05501665 | 0.03994884 | 0.09675767 | 0.04091516 | 0.1386948 | 0.03964853
[5 empty] | 0.03035291 | 0.04047796 |  |  | 0.05426239 | 0.04078111 | 0.09599393 | 0.04176756 | 0.1378987 | 0.04047454
[5 empty] | 0.03105116 | 0.04130404 |  |  | 0.05450513 | 0.04161338 | 0.09574835 | 0.04261996 | 0.1381807 | 0.04130055
[5 empty] | 0.03080725 | 0.04213012 |  |  | 0.05459102 | 0.04244565 | 0.09578988 | 0.04347236 | 0.1370961 | 0.04212656
[5 empty] | 0.03162953 | 0.0429562 |  |  | 0.05458391 | 0.04327792 | 0.09646087 | 0.04432476 | 0.1383396 | 0.04295258
[5 empty] | 0.03152639 | 0.04378228 |  |  | 0.05507392 | 0.04411018 | 0.09683938 | 0.04517716 | 0.1372253 | 0.04377859
[5 empty] | 0.03150725 | 0.04460836 |  |  | 0.05515115 | 0.04494245 | 0.09750348 | 0.04602956 | 0.1394206 | 0.0446046
[5 empty] | 0.03059553 | 0.04543444 |  |  | 0.05590572 | 0.04577472 | 0.09883125 | 0.04688196 | 0.1403936 | 0.04543061
[5 empty] | 0.0317892 | 0.04626052 |  |  | 0.05622775 | 0.04660699 | 0.1000008 | 0.04773435 | 0.1419123 | 0.04625662
[5 empty] | 0.03307653 | 0.0470866 |  |  | 0.05680734 | 0.04743925 | 0.1008901 | 0.04858675 | 0.1434445 | 0.04708263
[5 empty] | 0.0344458 | 0.04791268 |  |  | 0.05753462 | 0.04827152 | 0.1016773 | 0.04943915 | 0.1436585 | 0.04790864
[5 empty] | 0.03288528 | 0.04873876 |  |  | 0.05839969 | 0.04910379 | 0.1036404 | 0.05029155 | 0.146222 | 0.04873465
[5 empty] | 0.03438326 | 0.04956485 |  |  | 0.05859267 | 0.04993606 | 0.1053576 | 0.05114395 | 0.1474032 | 0.04956066
[5 empty] | 0.03492799 | 0.05039093 |  |  | 0.05950367 | 0.05076832 | 0.1069069 | 0.05199635 | 0.15087 | 0.05038667
[5 empty] | 0.03250777 | 0.05121701 |  |  | 0.0603228 | 0.05160059 | 0.1077663 | 0.05284875 | 0.1524905 | 0.05121269
[5 empty] | 0.03411086 | 0.05204309 |  |  | 0.06094019 | 0.05243286 | 0.109314 | 0.05370115 | 0.1554325 | 0.0520387
[5 empty] | 0.03672554 | 0.05286917 |  |  | 0.06174593 | 0.05326513 | 0.1103279 | 0.05455355 | 0.1571642 | 0.05286471
[5 empty] | 0.0353401 | 0.05369525 |  |  | 0.06233015 | 0.05409739 | 0.1117863 | 0.05540595 | 0.1596535 | 0.05369072
[5 empty] | 0.03594279 | 0.05452133 |  |  | 0.06318295 | 0.05492966 | 0.1133671 | 0.05625835 | 0.1610684 | 0.05451673
[5 empty] | 0.0385219 | 0.05534741 |  |  | 0.06389446 | 0.05576193 | 0.1143485 | 0.05711075 | 0.1621769 | 0.05534274
[5 empty] | 0.0360657 | 0.05617349 |  |  | 0.06415478 | 0.0565942 | 0.1152084 | 0.05796314 | 0.164147 | 0.05616875
[5 empty] | 0.03756248 | 0.05699957 |  |  | 0.06505403 | 0.05742646 | 0.116825 | 0.05881554 | 0.1656467 | 0.05699476
[5 empty] | 0.03900049 | 0.05782565 |  |  | 0.06498232 | 0.05825873 | 0.1168764 | 0.05966794 | 0.166644 | 0.05782077
[5 empty] | 0.03736803 | 0.05865173 |  |  | 0.06572977 | 0.059091 | 0.1174405 | 0.06052034 | 0.1682069 | 0.05864679
[5 empty] | 0.04065337 | 0.05947781 |  |  | 0.06568648 | 0.05992327 | 0.1187836 | 0.06137274 | 0.1696034 | 0.0594728
[5 empty] | 0.04184477 | 0.0603039 |  |  | 0.06624258 | 0.06075553 | 0.119047 | 0.06222514 | 0.1708015 | 0.06029881
[5 empty] | 0.04193408 | 0.06112998 |  |  | 0.0662865 | 0.0615878 | 0.1181924 | 0.06307754 | 0.1695692 | 0.06112482
[5 empty] | 0.04093392 | 0.06195606 |  |  | 0.06571676 | 0.06242007 | 0.118532 | 0.06392994 | 0.1712807 | 0.06195083
[5 empty] | 0.04093322 | 0.06278214 |  |  | 0.06583905 | 0.06325234 | 0.1196657 | 0.06478234 | 0.1702387 | 0.06277684
[5 empty] | 0.04093196 | 0.06360822 |  |  | 0.06636062 | 0.0640846 | 0.1198935 | 0.06563474 | 0.1697784 | 0.06360285
[5 empty] | 0.04193014 | 0.0644343 |  |  | 0.06618147 | 0.06491687 | 0.1194152 | 0.06648714 | 0.1693933 | 0.06442886
[5 empty] | 0.04192777 | 0.06526038 |  |  | 0.06640161 | 0.06574914 | 0.1200309 | 0.06733954 | 0.1707845 | 0.06525487
[5 empty] | 0.03792484 | 0.06608646 |  |  | 0.06582104 | 0.06658141 | 0.1203404 | 0.06819193 | 0.1691533 | 0.06608089
[5 empty] | 0.04092137 | 0.06691254 |  |  | 0.06623977 | 0.06741368 | 0.1203437 | 0.06904433 | 0.1694007 | 0.0669069
[5 empty] | 0.04091734 | 0.06773862 |  |  | 0.06605779 | 0.06824594 | 0.1204406 | 0.06989673 | 0.169528 | 0.06773291
[5 empty] | 0.03791276 | 0.0685647 |  |  | 0.06627512 | 0.06907821 | 0.1212312 | 0.07074913 | 0.1690365 | 0.06855892
[5 empty] | 0.03990763 | 0.06939078 |  |  | 0.06619176 | 0.06991048 | 0.1212154 | 0.07160153 | 0.1691272 | 0.06938493
[5 empty] | 0.04090196 | 0.07021686 |  |  | 0.06620771 | 0.07074275 | 0.1213931 | 0.07245393 | 0.1696014 | 0.07021094
[5 empty] | 0.03789574 | 0.07104294 |  |  | 0.06642298 | 0.07157501 | 0.1212642 | 0.07330633 | 0.1685602 | 0.07103695
[5 empty] | 0.04188897 | 0.07186903 |  |  | 0.06603758 | 0.07240728 | 0.1211287 | 0.07415873 | 0.168705 | 0.07186296
[5 empty] | 0.03788167 | 0.07269511 |  |  | 0.0661515 | 0.07323955 | 0.1214864 | 0.07501113 | 0.1687367 | 0.07268897
[5 empty] | 0.03887382 | 0.07352119 |  |  | 0.06626476 | 0.07407182 | 0.1215374 | 0.07586353 | 0.1680567 | 0.07351498
[5 empty] | 0.03786543 | 0.07434727 |  |  | 0.06627735 | 0.07490408 | 0.1216815 | 0.07671593 | 0.1680662 | 0.074341
[5 empty] | 0.04185651 | 0.07517335 |  |  | 0.06658928 | 0.07573635 | 0.1217187 | 0.07756833 | 0.1667663 | 0.07516701
[5 empty] | 0.03984704 | 0.07599943 |  |  | 0.06620057 | 0.07656862 | 0.1221489 | 0.07842072 | 0.1675582 | 0.07599302
[5 empty] | 0.03883704 | 0.07682551 |  |  | 0.0664112 | 0.07740089 | 0.122672 | 0.07927312 | 0.1675431 | 0.07681903
[5 empty] | 0.03882651 | 0.07765159 |  |  | 0.06652119 | 0.07823315 | 0.122788 | 0.08012552 | 0.1671222 | 0.07764504
[5 empty] | 0.04081544 | 0.07847767 |  |  | 0.06603054 | 0.07906542 | 0.1226968 | 0.08097792 | 0.1665967 | 0.07847105
[5 empty] | 0.03980384 | 0.07930375 |  |  | 0.06653926 | 0.07989769 | 0.1226983 | 0.08183032 | 0.1653678 | 0.07929706
[5 empty] | 0.04079171 | 0.08012983 |  |  | 0.06634734 | 0.08072996 | 0.1228925 | 0.08268272 | 0.1646367 | 0.08012307
[5 empty] | 0.04077905 | 0.08095591 |  |  | 0.06665481 | 0.08156222 | 0.1227793 | 0.08353512 | 0.1647045 | 0.08094908
[5 empty] | 0.04176586 | 0.08178199 |  |  | 0.06646165 | 0.08239449 | 0.1232587 | 0.08438752 | 0.1654725 | 0.0817751
[5 empty] | 0.04175215 | 0.08260808 |  |  | 0.06606787 | 0.08322676 | 0.1234304 | 0.08523992 | 0.1649419 | 0.08260111
[5 empty] | 0.04173791 | 0.08343416 |  |  | 0.06647349 | 0.08405903 | 0.1234946 | 0.08609232 | 0.1646138 | 0.08342712
[5 empty] | 0.04072315 | 0.08426024 |  |  | 0.0663785 | 0.08489129 | 0.1235511 | 0.08694472 | 0.1634895 | 0.08425313
[5 empty] | 0.03970787 | 0.08508632 |  |  | 0.06668291 | 0.08572356 | 0.1234998 | 0.08779712 | 0.16267 | 0.08507914
[5 empty] | 0.03769206 | 0.0859124 |  |  | 0.06668672 | 0.08655583 | 0.1225407 | 0.08864952 | 0.1627567 | 0.08590515
[5 empty] | 0.04067574 | 0.08673848 |  |  | 0.06608994 | 0.0873881 | 0.1236737 | 0.08950191 | 0.1622508 | 0.08673116
[5 empty] | 0.03765889 | 0.08756456 |  |  | 0.06609257 | 0.08822037 | 0.1233987 | 0.09035431 | 0.1629533 | 0.08755717
[5 empty] | 0.03864154 | 0.08839064 |  |  | 0.06649462 | 0.08905263 | 0.1235157 | 0.09120671 | 0.1623612 | 0.08838318
[5 empty] | 0.03762366 | 0.08921672 |  |  | 0.06619609 | 0.0898849 | 0.1236246 | 0.09205911 | 0.1618481 | 0.08920919
[5 empty] | 0.04060527 | 0.0900428 |  |  | 0.06619699 | 0.09071717 | 0.1233197 | 0.09291151 | 0.1608111 | 0.09003521
[5 empty] | 0.03958635 | 0.09086888 |  |  | 0.06639731 | 0.09154944 | 0.122652 | 0.09376391 | 0.1608521 | 0.09086122
[5 empty] | 0.04055664 | 0.09169496 |  |  | 0.0666873 | 0.0923817 | 0.122513 | 0.09461631 | 0.1600733 | 0.09168723
[5 empty] | 0.03750824 | 0.09252104 |  |  | 0.06665423 | 0.09321397 | 0.1225063 | 0.09546871 | 0.1606768 | 0.09251324
[5 empty] | 0.03944211 | 0.09334713 |  |  | 0.065999 | 0.09404624 | 0.1229352 | 0.09632111 | 0.1605647 | 0.09333925
[5 empty] | 0.03835918 | 0.09417321 |  |  | 0.0665226 | 0.09487851 | 0.1220032 | 0.09717351 | 0.1589392 | 0.09416526
[5 empty] | 0.04126039 | 0.09499929 |  |  | 0.06642602 | 0.09571077 | 0.1220138 | 0.09802591 | 0.1593022 | 0.09499127
[5 empty] | 0.03914669 | 0.09582537 |  |  | 0.06631022 | 0.09654304 | 0.1218703 | 0.09887831 | 0.1593559 | 0.09581728
[5 empty] | 0.04001902 | 0.09665145 |  |  | 0.06617621 | 0.09737531 | 0.1212763 | 0.0997307 | 0.1578025 | 0.09664329
[5 empty] | 0.04087832 | 0.09747753 |  |  | 0.06552497 | 0.09820758 | 0.1205352 | 0.1005831 | 0.1578439 | 0.09746931
[5 empty] | 0.04072554 | 0.09830361 |  |  | 0.06545747 | 0.09903984 | 0.1191505 | 0.1014355 | 0.1579824 | 0.09829532
[5 empty] | 0.03956162 | 0.09912969 |  |  | 0.0653747 | 0.09987211 | 0.1192255 | 0.1022879 | 0.1571199 | 0.09912133
[5 empty] | 0.0383875 | 0.09995577 |  |  | 0.06537765 | 0.1007044 | 0.1180638 | 0.1031403 | 0.1558587 | 0.09994734
[5 empty] | 0.03920412 | 0.1007819 |  |  | 0.0652673 | 0.1015366 | 0.1172687 | 0.1039927 | 0.1553008 | 0.1007733
[5 empty] | 0.03601242 | 0.1016079 |  |  | 0.06494464 | 0.1023689 | 0.1173438 | 0.1048451 | 0.1548483 | 0.1015994
[5 empty] | 0.03681335 | 0.102434 |  |  | 0.06451065 | 0.1032012 | 0.1161924 | 0.1056975 | 0.1558033 | 0.1024254
[5 empty] | 0.03560786 | 0.1032601 |  |  | 0.06436631 | 0.1040334 | 0.1155181 | 0.1065499 | 0.1550679 | 0.1032514
[5 empty] | 0.03939687 | 0.1040862 |  |  | 0.0638126 | 0.1048657 | 0.1147242 | 0.1074023 | 0.1551443 | 0.1040774
[5 empty] | 0.03818134 | 0.1049123 |  |  | 0.06375052 | 0.105698 | 0.1141142 | 0.1082547 | 0.1544344 | 0.1049034
[5 empty] | 0.03796221 | 0.1057383 |  |  | 0.06348105 | 0.1065303 | 0.1126917 | 0.1091071 | 0.1535405 | 0.1057294
[5 empty] | 0.03574042 | 0.1065644 |  |  | 0.06330516 | 0.1073625 | 0.1119599 | 0.1099595 | 0.1532646 | 0.1065554
[5 empty] | 0.03851691 | 0.1073905 |  |  | 0.06262385 | 0.1081948 | 0.1117224 | 0.1108119 | 0.1534088 | 0.1073814
[5 empty] | 0.03529263 | 0.1082166 |  |  | 0.06273809 | 0.1090271 | 0.1104825 | 0.1116643 | 0.1530753 | 0.1082074
[5 empty] | 0.03406852 | 0.1090427 |  |  | 0.06214888 | 0.1098593 | 0.1099439 | 0.1125167 | 0.152166 | 0.1090335
[5 empty] | 0.03784551 | 0.1098687 |  |  | 0.0620572 | 0.1106916 | 0.1092098 | 0.1133691 | 0.1517832 | 0.1098595
[5 empty] | 0.03362456 | 0.1106948 |  |  | 0.06146402 | 0.1115239 | 0.1085838 | 0.1142215 | 0.1514289 | 0.1106855
[5 empty] | 0.03340661 | 0.1115209 |  |  | 0.06137034 | 0.1123561 | 0.1077692 | 0.1150739 | 0.1521053 | 0.1115115
[5 empty] | 0.03319259 | 0.112347 |  |  | 0.06087714 | 0.1131884 | 0.1069696 | 0.1159263 | 0.1518143 | 0.1123375
[5 empty] | 0.03398345 | 0.1131731 |  |  | 0.06068541 | 0.1140207 | 0.1058884 | 0.1167787 | 0.1509582 | 0.1131635
[5 empty] | 0.03377799 | 0.1139991 |  |  | 0.06089612 | 0.1148529 | 0.1044289 | 0.1176311 | 0.150539 | 0.1139895
[5 empty] | 0.03257063 | 0.1148252 |  |  | 0.06051026 | 0.1156852 | 0.1036736 | 0.1184835 | 0.1506588 | 0.1148155
[5 empty] | 0.033361 | 0.1156513 |  |  | 0.05972881 | 0.1165175 | 0.1034098 | 0.1193359 | 0.1512198 | 0.1156415
[5 empty] | 0.03614911 | 0.1164774 |  |  | 0.05965277 | 0.1173497 | 0.1028372 | 0.1201883 | 0.1510184 | 0.1164676
[5 empty] | 0.03393495 | 0.1173035 |  |  | 0.05968311 | 0.118182 | 0.101356 | 0.1210407 | 0.1504324 | 0.1172936
[5 empty] | 0.03371852 | 0.1181295 |  |  | 0.05912081 | 0.1190143 | 0.1012662 | 0.1218931 | 0.1505591 | 0.1181196
[5 empty] | 0.03249982 | 0.1189556 |  |  | 0.05916528 | 0.1198465 | 0.09976763 | 0.1227455 | 0.1508989 | 0.1189456
[5 empty] | 0.03427884 | 0.1197817 |  |  | 0.05840872 | 0.1206788 | 0.09986045 | 0.1235979 | 0.1514516 | 0.1197716
[5 empty] | 0.03105559 | 0.1206078 |  |  | 0.05844994 | 0.1215111 | 0.0989446 | 0.1244503 | 0.1512176 | 0.1205976
[5 empty] | 0.03283006 | 0.1214339 |  |  | 0.05838896 | 0.1223433 | 0.09772009 | 0.1253027 | 0.1518968 | 0.1214236
[5 empty] | 0.03060224 | 0.12226 |  |  | 0.05812578 | 0.1231756 | 0.09728691 | 0.1261551 | 0.1513894 | 0.1222496
[5 empty] | 0.03337214 | 0.123086 |  |  | 0.05736038 | 0.1240079 | 0.09574507 | 0.1270075 | 0.1516954 | 0.1230756
[5 empty] | 0.03013974 | 0.1239121 |  |  | 0.05769278 | 0.1248401 | 0.09499455 | 0.1278599 | 0.1519151 | 0.1239017
[5 empty] | 0.03390506 | 0.1247382 |  |  | 0.05732298 | 0.1256724 | 0.09383537 | 0.1287123 | 0.1520484 | 0.1247277
[5 empty] | 0.03066808 | 0.1255643 |  |  | 0.05695097 | 0.1265047 | 0.09316752 | 0.1295647 | 0.1520955 | 0.1255537
[5 empty] | 0.02942881 | 0.1263904 |  |  | 0.05647676 | 0.1273369 | 0.09239099 | 0.1304171 | 0.1520566 | 0.1263797
[5 empty] | 0.03218724 | 0.1272164 |  |  | 0.05600035 | 0.1281692 | 0.09230579 | 0.1312695 | 0.1516316 | 0.1272057
[5 empty] | 0.03194336 | 0.1280425 |  |  | 0.05632174 | 0.1290015 | 0.09091192 | 0.1321219 | 0.1521208 | 0.1280317
[5 empty] | 0.02869718 | 0.1288686 |  |  | 0.05554093 | 0.1298337 | 0.09020937 | 0.1329743 | 0.1524241 | 0.1288577
[5 empty] | 0.0314487 | 0.1296947 |  |  | 0.05565793 | 0.130666 | 0.08869814 | 0.1338267 | 0.1526418 | 0.1296837
[5 empty] | 0.0321979 | 0.1305208 |  |  | 0.05537272 | 0.1314983 | 0.08767823 | 0.1346791 | 0.1523739 | 0.1305097
[5 empty] | 0.02794479 | 0.1313468 |  |  | 0.05488532 | 0.1323305 | 0.08674965 | 0.1355315 | 0.1532206 | 0.1313358
[5 empty] | 0.02768937 | 0.1321729 |  |  | 0.05469573 | 0.1331628 | 0.08641238 | 0.1363839 | 0.1526818 | 0.1321618
[5 empty] | 0.02943163 | 0.132999 |  |  | 0.05420394 | 0.1339951 | 0.08516643 | 0.1372363 | 0.1531579 | 0.1329878
[5 empty] | 0.02817157 | 0.1338251 |  |  | 0.05400996 | 0.1348274 | 0.0842118 | 0.1380887 | 0.1531487 | 0.1338138
[5 empty] | 0.02690918 | 0.1346512 |  |  | 0.05391379 | 0.1356596 | 0.08304849 | 0.1389411 | 0.1543546 | 0.1346398
[5 empty] | 0.02664447 | 0.1354772 |  |  | 0.05311542 | 0.1364919 | 0.08257649 | 0.1397935 | 0.1542754 | 0.1354658
[5 empty] | 0.02637743 | 0.1363033 |  |  | 0.05341487 | 0.1373242 | 0.0808958 | 0.1406459 | 0.1544115 | 0.1362918
[5 empty] | 0.02710806 | 0.1371294 |  |  | 0.05281213 | 0.1381564 | 0.08010642 | 0.1414983 | 0.1558628 | 0.1371178
[5 empty] | 0.02583636 | 0.1379555 |  |  | 0.0528072 | 0.1389887 | 0.07930835 | 0.1423507 | 0.1547295 | 0.1379438
[5 empty] | 0.02756232 | 0.1387816 |  |  | 0.05240008 | 0.139821 | 0.0780016 | 0.1432031 | 0.1559117 | 0.1387699
[5 empty] | 0.02928594 | 0.1396076 |  |  | 0.05219078 | 0.1406532 | 0.07728615 | 0.1440555 | 0.1572094 | 0.1395959
[5 empty] | 0.02900722 | 0.1404337 |  |  | 0.05167929 | 0.1414855 | 0.076562 | 0.1449079 | 0.1574229 | 0.1404219
[5 empty] | 0.02872615 | 0.1412598 |  |  | 0.05136562 | 0.1423178 | 0.07542917 | 0.1457603 | 0.1570521 | 0.1412479
[5 empty] | 0.02744274 | 0.1420859 |  |  | 0.05104977 | 0.14315 | 0.07428764 | 0.1466127 | 0.1571973 | 0.1420739
[5 empty] | 0.02615698 | 0.142912 |  |  | 0.05043173 | 0.1439823 | 0.07313741 | 0.1474651 | 0.1579585 | 0.1428999
[5 empty] | 0.02486886 | 0.1437381 |  |  | 0.05031152 | 0.1448146 | 0.07217848 | 0.1483175 | 0.1594357 | 0.1437259
[5 empty] | 0.0275784 | 0.1445641 |  |  | 0.04968913 | 0.1456468 | 0.07151085 | 0.1491699 | 0.1590292 | 0.1445519
[5 empty] | 0.02528557 | 0.1453902 |  |  | 0.04946455 | 0.1464791 | 0.07063453 | 0.1500223 | 0.158839 | 0.1453779
[5 empty] | 0.02699038 | 0.1462163 |  |  | 0.04903781 | 0.1473114 | 0.0693495 | 0.1508747 | 0.1599653 | 0.146204
[5 empty] | 0.02369283 | 0.1470424 |  |  | 0.04870888 | 0.1481436 | 0.06775577 | 0.1517271 | 0.1602081 | 0.14703
[5 empty] | 0.02639291 | 0.1478685 |  |  | 0.04857778 | 0.1489759 | 0.06725333 | 0.1525795 | 0.1614675 | 0.147856
[5 empty] | 0.02609063 | 0.1486945 |  |  | 0.0486445 | 0.1498082 | 0.06544219 | 0.1534319 | 0.1615436 | 0.148682
[5 empty] | 0.02478597 | 0.1495206 |  |  | 0.04790906 | 0.1506404 | 0.06452234 | 0.1542843 | 0.1630367 | 0.149508
[5 empty] | 0.02547894 | 0.1503467 |  |  | 0.04747144 | 0.1514727 | 0.06399378 | 0.1551367 | 0.1638466 | 0.150334
[5 empty] | 0.02416954 | 0.1511728 |  |  | 0.04723165 | 0.152305 | 0.06225652 | 0.1559891 | 0.1635737 | 0.15116
[5 empty] | 0.02385775 | 0.1519989 |  |  | 0.04688968 | 0.1531372 | 0.06081054 | 0.1568414 | 0.1641179 | 0.151986
[5 empty] | 0.02054358 | 0.1528249 |  |  | 0.04674555 | 0.1539695 | 0.05955586 | 0.1576938 | 0.1652793 | 0.152812
[5 empty] | 0.02422703 | 0.153651 |  |  | 0.04619926 | 0.1548018 | 0.05929246 | 0.1585462 | 0.1648582 | 0.1536381
[5 empty] | 0.02290809 | 0.1544771 |  |  | 0.04595079 | 0.155634 | 0.05802034 | 0.1593986 | 0.1668545 | 0.1544641
[5 empty] | 0.02158677 | 0.1553032 |  |  | 0.04560016 | 0.1564663 | 0.05693951 | 0.160251 | 0.1665684 | 0.1552901
[5 empty] | 0.02226305 | 0.1561293 |  |  | 0.04524736 | 0.1572986 | 0.05524997 | 0.1611034 | 0.1676 | 0.1561161
[5 empty] | 0.02193693 | 0.1569553 |  |  | 0.0446924 | 0.1581308 | 0.0546517 | 0.1619558 | 0.1680495 | 0.1569421
[5 empty] | 0.02160842 | 0.1577814 |  |  | 0.04473528 | 0.1589631 | 0.05254472 | 0.1628082 | 0.1686168 | 0.1577681
[5 empty] | 0.02027751 | 0.1586075 |  |  | 0.044276 | 0.1597954 | 0.05182902 | 0.1636606 | 0.1706021 | 0.1585941
[5 empty] | 0.01894419 | 0.1594336 |  |  | 0.04361455 | 0.1606276 | 0.05080459 | 0.164513 | 0.1706056 | 0.1594201
[5 empty] | 0.02060847 | 0.1602597 |  |  | 0.04325095 | 0.1614599 | 0.04917144 | 0.1653654 | 0.1722272 | 0.1602461
[5 empty] | 0.01727034 | 0.1610857 |  |  | 0.04298519 | 0.1622922 | 0.04752957 | 0.1662178 | 0.1723672 | 0.1610722
[5 empty] | 0.0169298 | 0.1619118 |  |  | 0.04261726 | 0.1631244 | 0.04647897 | 0.1670702 | 0.1736256 | 0.1618982
[5 empty] | 0.01858684 | 0.1627379 |  |  | 0.04204719 | 0.1639567 | 0.04551965 | 0.1679226 | 0.1748026 | 0.1627242
[5 empty] | 0.01724147 | 0.163564 |  |  | 0.04177495 | 0.164789 | 0.0440516 | 0.168775 | 0.1758982 | 0.1635502
[5 empty] | 0.01589368 | 0.1643901 |  |  | 0.04140057 | 0.1656213 | 0.04317482 | 0.1696274 | 0.1768125 | 0.1643762