## 1
Общество с ограниченной ответственностью "Инженерная геология" (ООО "ИнжГео") | [11 empty] | Общество с ограниченной ответственностью "Инженерная геология" (ООО "ИнжГео")
Юр. адрес: 117279, г. Москва, ул. Миклухо-Маклая, 36 а, этаж 5, пом. XXIII к. 76-84 | [11 empty] | Юр. адрес: 117279, г. Москва, ул. Миклухо-Маклая, 36 а, этаж 5, пом. XXIII к. 76-84 | [8 empty] | нагр |  |  | X0 | Y0 | R |  | нагр |  |  |  | X0 | Y0 | R | нагр |  |  |  | X0 | Y0 | R |  | нагр |  |  |  | X0 | Y0 | R
Телефон/факс +7 (495) 132-30-00, Адрес электронной почты inbox@inj-geo.ru | [11 empty] | Телефон/факс +7 (495) 132-30-00, Адрес электронной почты inbox@inj-geo.ru | [12 empty] | 0 | [7 empty] | 0 | [6 empty] | 0 | [7 empty] | 0
[21 empty] | девиатор | [6 empty] | девиатор | [6 empty] | девиатор | [7 empty] | девиатор
Испытательная лаборатория ООО «ИнжГео» | [11 empty] | Испытательная лаборатория ООО «ИнжГео» | [8 empty] | x0 | Угол | X | Y |  |  |  | x0 |  | Угол | X | Y |  |  | x0 |  | Угол | X | Y |  |  |  | x0 |  | Угол | X | Y
Адрес места осуществления деятельности лаборатории: г. Москва, просп. Вернадского, д. 51, стр. 1 | [11 empty] | Адрес места осуществления деятельности лаборатории: г. Москва, просп. Вернадского, д. 51, стр. 1 | [9 empty] | 0 | [7 empty] | 0 | [6 empty] | 0 | [7 empty] | 0
Телефон +7(910)4557682, E-mail: slg85@mail.ru | [11 empty] | Телефон +7(910)4557682, E-mail: slg85@mail.ru | [9 empty] | 5 | [7 empty] | 5 | [6 empty] | 5 | [7 empty] | 5
[22 empty] | 10 | [7 empty] | 10 | [6 empty] | 10 | [7 empty] | 10
[12 empty] | Протокол испытаний № 13-63/297 от 22-08-2023 | [9 empty] | 15 | [7 empty] | 15 | [6 empty] | 15 | [7 empty] | 15
[22 empty] | 20 | [7 empty] | 20 | [6 empty] | 20 | [7 empty] | 20
[12 empty] | Наименование и адрес заказчика: Переход трубопровода через р. Енисей | [9 empty] | 25 | [7 empty] | 25 | [6 empty] | 25 | [7 empty] | 25
[12 empty] | Наименование объекта: ООО Регионстрой | [9 empty] | 30 | [7 empty] | 30 | [6 empty] | 30 | [7 empty] | 30
Наименование используемого метода/методики: ГОСТ 12248.4-2020 | [11 empty] | Наименование используемого метода/методики: ГОСТ 12248.3-2020 | [9 empty] | 35 | [7 empty] | 35 | [6 empty] | 35 | [7 empty] | 35
Условия проведения испытания: температура окружающей среды (18 - 25)0С, влажность воздуха (40 - 75)% | [11 empty] | Условия проведения испытания: температура окружающей среды (18 - 25)0С, влажность воздуха (40 - 75)% | [9 empty] | 40 | [7 empty] | 40 | [6 empty] | 40 | [7 empty] | 40
[12 empty] | Дата получение объекта подлежащего испытаниям: 26-07-2023 | [9 empty] | 45 | [7 empty] | 45 | [6 empty] | 45 | [7 empty] | 45
[12 empty] | Дата испытания: 25.10.2022-19.11.2297 | [9 empty] | 50 | [7 empty] | 50 | [6 empty] | 50 | [7 empty] | 50
[22 empty] | 55 | [7 empty] | 55 | [6 empty] | 55 | [7 empty] | 55
Испытание грунтов методом трехосного сжатия | [11 empty] | Испытание грунтов методом трехосного сжатия | [9 empty] | 60 | [7 empty] | 60 | [6 empty] | 60 | [7 empty] | 60
[22 empty] | 65 | [7 empty] | 65 | [6 empty] | 65 | [7 empty] | 65
Лабораторный номер: | [6 empty] | We, д.е. = |  |  |  |  | Лабораторный номер: |  | 1332 |  |  |  | We, д.е. = | 0.511069942 |  |  | 70 | [7 empty] | 70 | [6 empty] | 70 | [7 empty] | 70
Номер скважины: | [6 empty] | ρ, г/см3 = |  |  |  |  | Номер скважины: |  | BH-165 |  |  |  | ρ, г/см3 = | 1.52 |  |  | 75 | [7 empty] | 75 | [6 empty] | 75 | [7 empty] | 75
Глубина отбора, м: | [6 empty] | ρs, г/см3 = |  |  |  |  | Глубина отбора, м: |  | 0.8 |  |  |  | ρs, г/см3 = | 2.74 |  |  | 80 | [7 empty] | 80 | [6 empty] | 80 | [7 empty] | 80
Наименование грунта: | [6 empty] | e, д.е. = |  |  |  |  | Наименование грунта: |  | Суглинок, после оттаивания текучий, легкий пылеватый |  |  |  | e, д.е. = | 1.723902 |  |  | 85 | [7 empty] | 85 | [6 empty] | 85 | [7 empty] | 85
Схема проведения опыта: | [6 empty] | IL, д.е. = |  |  |  |  | Схема проведения опыта: |  | КД |  |  |  | IL, д.е. = | 2.454 |  |  | 90 | [7 empty] | 90 | [6 empty] | 90 | [7 empty] | 90
[22 empty] | 95 | [7 empty] | 95 | [6 empty] | 95 | [7 empty] | 95
[22 empty] | 100 | [7 empty] | 100 | [6 empty] | 100 | [7 empty] | 100
Результаты испытаний | [11 empty] | Результаты испытаний | [9 empty] | 105 | [7 empty] | 105 | [6 empty] | 105 | [7 empty] | 105
[22 empty] | 110 | [7 empty] | 110 | [6 empty] | 110 | [7 empty] | 110
[22 empty] | 115 | [7 empty] | 115 | [6 empty] | 115 | [7 empty] | 115
[22 empty] | 120 | [7 empty] | 120 | [6 empty] | 120 | [7 empty] | 120
[22 empty] | 125 | [7 empty] | 125 | [6 empty] | 125 | [7 empty] | 125
[22 empty] | 130 | [7 empty] | 130 | [6 empty] | 130 | [7 empty] | 130
[22 empty] | 135 | [7 empty] | 135 | [6 empty] | 135 | [7 empty] | 135
[22 empty] | 140 | [7 empty] | 140 | [6 empty] | 140 | [7 empty] | 140
[22 empty] | 145 | [7 empty] | 145 | [6 empty] | 145 | [7 empty] | 145
[22 empty] | 150 | [7 empty] | 150 | [6 empty] | 150 | [7 empty] | 150
[22 empty] | 155 | [7 empty] | 155 | [6 empty] | 155 | [7 empty] | 155
[22 empty] | 160 | [7 empty] | 160 | [6 empty] | 160 | [7 empty] | 160
[22 empty] | 165 | [7 empty] | 165 | [6 empty] | 165 | [7 empty] | 165
[22 empty] | 170 | [7 empty] | 170 | [6 empty] | 170 | [7 empty] | 170
[22 empty] | 175 | [7 empty] | 175 | [6 empty] | 175 | [7 empty] | 175
[22 empty] | 180 | [7 empty] | 180 | [6 empty] | 180 | [7 empty] | 180
[13 empty] | Давление в камере, Мпа σ3 | Вертикальная нагрузка, Мпа σ1 | Поровое давление, Мпа u
| K0, д.е. | 0.6579799 |  |  |  |  | Коэфф. Точки | [5 empty] | 0.15 | 0.3402166 | [5 empty] | 1 | [6 empty] | σ3,кПа | σ1,кПа | u, кПа |  |  |  | 4
| q_zg, МПа | 0.09869698 | [10 empty] | 0.25 | 0.5441772 | [27 empty] | δ3, Мпа | δ1-δ3, МПа | δ1, МПа | δ1, КПа
|  |  | Модуль деформации, МПа: | [9 empty] | 0.35 | 0.7481379 | [21 empty] | С, МПа:
|  |  | Е0= |  | Точки модуля (полное напр.), МПа |  |  |  | 0.09869698 | 0.1579152 | [25 empty] | φ, град:
|  |  | E50 = |  | qf (полное напр.), МПа |  |  |  | 0.2565927 | [26 empty] | E, Мпа
|  |  | Коэф. Поперечной деформации, ϑ = | [9 empty] | Эффективные значения угла внутреннего трения и удельного сцепления ϕ', С' | [13 empty] | x | 0
[13 empty] | ϕ', град. = | 20 | [12 empty] | y |  |  |  | С, кПа | φ,°
[13 empty] | С', МПа = | 0.012
| Исполнитель: | [6 empty] | Морозов Д.С. |  |  |  |  | Исполнитель: |  |  |  |  | Морозов Д.С.
| Начальник исп. лаборатории: | [6 empty] | Семиколенова Л.Г. |  |  |  |  | Начальник исп. лаборатории: |  |  |  |  | Семиколенова Л.Г.
Лист 1 , всего листов 2 | [11 empty] | Лист 2 , всего листов 2
Частичное воспроизведение протокола испытаний без письменного разрешения ООО «ИнжГео» ЗАПРЕЩАЕТСЯ | [11 empty] | Частичное воспроизведение протокола испытаний без письменного разрешения ООО «ИнжГео» ЗАПРЕЩАЕТСЯ
[5 empty] | второй график |  | первый график | [9 empty] | К Пуассона
dev50 | epsE50 | ind | devE0 | epsE0 | dev | eps | sigma |  | dev1 | eps1 | dev2 | eps2 | dev3 | eps3 |  | Глины
0.1065927 | 0.001479344 |  |  |  | 0 | 0 |  |  | 0 | 0 | 0 | 0 | 0.019 | 6.164205e-05 |  | < 0 | 0,20-0,30
ind |  |  |  |  | 0.05921819 | 0.0004931148 |  |  | 0.09 | 0.0007494375 | 0.104 | 0.0005527766 | 0.199069 | 0.001076405 |  | 0-0,25 | 0,30-0,38
2 |  |  |  |  | 0.1065927 | 0.001479344 |  |  | 0.09510828 | 0.001319958 | 0.1470886 | 0.001302999 | 0.2049241 | 0.001460349 |  | 0,25< | 0,38-0,45
E0 |  |  |  |  | 0.1091336 | 0.002193553 |  |  | 0.09943518 | 0.002192321 | 0.153525 | 0.002192347 | 0.2146428 | 0.002190524 |  | Суглинки | 0,35-0,37
epsE0 | devE0 |  |  |  | 0.09660844 | 0.002924737 |  |  | 0.1028946 | 0.002923094 | 0.1635023 | 0.002923129 | 0.2252532 | 0.002920699 |  | Пески и супеси | 0,30-0,35
0.0004931148 | 0.05921819 |  |  |  | 0.1228866 | 0.003655922 |  |  | 0.1045937 | 0.003653868 | 0.1708188 | 0.003653911 | 0.2352633 | 0.003650873
[5 empty] | 0.1209715 | 0.004387106 |  |  | 0.1088319 | 0.004384642 | 0.176979 | 0.004384693 | 0.2443806 | 0.004381048
График E50 |  | График E |  |  | 0.1118668 | 0.00511829 |  |  | 0.1125085 | 0.005115415 | 0.1820874 | 0.005115476 | 0.2528131 | 0.005111222
eps | q | sigma |  |  | 0.1375757 | 0.005849475 |  |  | 0.1150228 | 0.005846189 | 0.1889486 | 0.005846258 | 0.2622685 | 0.005841397
Горизонтальная линия E50 |  | Касательная |  |  | 0.1291019 | 0.006580659 |  |  | 0.118774 | 0.006576963 | 0.1946669 | 0.00657704 | 0.2687544 | 0.006571572
0 |  | a | b |  | 0.1434489 | 0.007311844 |  |  | 0.1215614 | 0.007307736 | 0.2000469 | 0.007307822 | 0.2790788 | 0.007301746
|  |  | 0 |  | 0.12962 | 0.008043028 |  |  | 0.1260845 | 0.00803851 | 0.2062932 | 0.008038605 | 0.2881494 | 0.008031921
Вертикальная линия E50 |  | p1 и p2 |  |  | 0.1486187 | 0.008774212 |  |  | 0.1292423 | 0.008769283 | 0.2126101 | 0.008769387 | 0.2935739 | 0.008762096
| 0 | 0 |  |  | 0.1584486 | 0.009505397 |  |  | 0.1312343 | 0.009500057 | 0.2189022 | 0.009500169 | 0.3019601 | 0.00949227
[5 empty] | 0.1551131 | 0.01023658 |  |  | 0.1351598 | 0.01023083 | 0.221774 | 0.01023095 | 0.3066158 | 0.01022244
Касательная линия E50 |  |  |  |  | 0.1616156 | 0.01096777 |  |  | 0.136118 | 0.0109616 | 0.22693 | 0.01096173 | 0.3146488 | 0.01095262
0 | 0 | Горизонтальная 1 |  |  | 0.1479597 | 0.01169895 |  |  | 0.1396082 | 0.01169238 | 0.2312747 | 0.01169252 | 0.3186668 | 0.01168279
[5 empty] | 0.1671488 | 0.01243013 |  |  | 0.1427298 | 0.01242315 | 0.2371126 | 0.0124233 | 0.3274775 | 0.01241297
Горизонтальная линия qкр |  |  |  |  | 0.1581864 | 0.01316132 |  |  | 0.146182 | 0.01315393 | 0.2404481 | 0.01315408 | 0.3331889 | 0.01314314
Горизонтальная линия q |  | Горизонтальная 2 |  |  | 0.168076 | 0.0138925 |  |  | 0.1487641 | 0.0138847 | 0.2450859 | 0.01388486 | 0.3348085 | 0.01387332
0 |  | 0 |  |  | 0.176821 | 0.01462369 |  |  | 0.1508754 | 0.01461547 | 0.2484303 | 0.01461564 | 0.3426443 | 0.01460349
[5 empty] | 0.168425 | 0.01535487 |  |  | 0.1519153 | 0.01534625 | 0.2511859 | 0.01534643 | 0.3457039 | 0.01533367
Вертикальная линия q |  |  |  |  | 0.1838913 | 0.01608606 |  |  | 0.154283 | 0.01607702 | 0.2546571 | 0.01607721 | 0.3493952 | 0.01606384
| 0 |  |  |  | 0.1672235 | 0.01681724 |  |  | 0.1583778 | 0.01680779 | 0.2574485 | 0.01680799 | 0.3540258 | 0.01679402
[5 empty] | 0.1754251 | 0.01754842 |  |  | 0.159699 | 0.01753857 | 0.2607646 | 0.01753877 | 0.3574037 | 0.01752419
[5 empty] | 0.1764995 | 0.01827961 |  |  | 0.1616459 | 0.01826934 | 0.2629099 | 0.01826956 | 0.3614365 | 0.01825437
[5 empty] | 0.1904501 | 0.01901079 |  |  | 0.1648178 | 0.01900011 | 0.2653888 | 0.01900034 | 0.366532 | 0.01898454
[5 empty] | 0.1892805 | 0.01974198 |  |  | 0.165414 | 0.01973089 | 0.2687059 | 0.01973112 | 0.3679979 | 0.01971472
[5 empty] | 0.1859942 | 0.02047316 |  |  | 0.1668338 | 0.02046166 | 0.2728657 | 0.0204619 | 0.3722422 | 0.02044489
[5 empty] | 0.1875946 | 0.02120435 |  |  | 0.1704765 | 0.02119243 | 0.2750726 | 0.02119269 | 0.3729724 | 0.02117506
[5 empty] | 0.2010851 | 0.02193553 |  |  | 0.1720414 | 0.02192321 | 0.2743311 | 0.02192347 | 0.3785964 | 0.02190524
[5 empty] | 0.1874693 | 0.02266671 |  |  | 0.1739277 | 0.02265398 | 0.2776459 | 0.02265425 | 0.377422 | 0.02263541
[5 empty] | 0.1907507 | 0.0233979 |  |  | 0.1754349 | 0.02338476 | 0.2795212 | 0.02338503 | 0.380257 | 0.02336559
[5 empty] | 0.1899326 | 0.02412908 |  |  | 0.1767621 | 0.02411553 | 0.2814617 | 0.02411581 | 0.385009 | 0.02409576
[5 empty] | 0.1960187 | 0.02486027 |  |  | 0.1776087 | 0.0248463 | 0.2836719 | 0.0248466 | 0.3841858 | 0.02482594
[5 empty] | 0.1950122 | 0.02559145 |  |  | 0.178974 | 0.02557708 | 0.2851562 | 0.02557738 | 0.3850954 | 0.02555611
[5 empty] | 0.2029169 | 0.02632264 |  |  | 0.1807572 | 0.02630785 | 0.2840192 | 0.02630816 | 0.3893453 | 0.02628629
[5 empty] | 0.200736 | 0.02705382 |  |  | 0.1821577 | 0.02703862 | 0.2854652 | 0.02703894 | 0.3900434 | 0.02701646
[5 empty] | 0.1914731 | 0.02778501 |  |  | 0.1832748 | 0.0277694 | 0.287099 | 0.02776973 | 0.3891974 | 0.02774664
[5 empty] | 0.1901316 | 0.02851619 |  |  | 0.1834077 | 0.02850017 | 0.2875248 | 0.02850051 | 0.3901151 | 0.02847681
[5 empty] | 0.1937151 | 0.02924737 |  |  | 0.1836558 | 0.02923094 | 0.2893473 | 0.02923129 | 0.3909043 | 0.02920699
[5 empty] | 0.209227 | 0.02997856 |  |  | 0.1858183 | 0.02996172 | 0.2911709 | 0.02996207 | 0.3942728 | 0.02993716
[5 empty] | 0.2016708 | 0.03070974 |  |  | 0.1855946 | 0.03069249 | 0.2912002 | 0.03069285 | 0.3934283 | 0.03066733
[5 empty] | 0.2000499 | 0.03144093 |  |  | 0.1874839 | 0.03142327 | 0.2904396 | 0.03142364 | 0.3929786 | 0.03139751
[5 empty] | 0.2043678 | 0.03217211 |  |  | 0.1865856 | 0.03215404 | 0.2921936 | 0.03215442 | 0.3945314 | 0.03212768
[5 empty] | 0.202628 | 0.0329033 |  |  | 0.1879989 | 0.03288481 | 0.2929667 | 0.0328852 | 0.3949945 | 0.03285786
[5 empty] | 0.202834 | 0.03363448 |  |  | 0.1888232 | 0.03361559 | 0.2927634 | 0.03361598 | 0.3976758 | 0.03358803
[5 empty] | 0.2039892 | 0.03436566 |  |  | 0.1886576 | 0.03434636 | 0.2930883 | 0.03434677 | 0.3961829 | 0.03431821
[5 empty] | 0.1940972 | 0.03509685 |  |  | 0.1881016 | 0.03507713 | 0.2937458 | 0.03507755 | 0.3960236 | 0.03504838
[5 empty] | 0.2131855 | 0.03582803 |  |  | 0.1902166 | 0.03580791 | 0.2941772 | 0.03580833 | 0.3981379 | 0.03577856
[5 empty] | 0.1981852 | 0.03655922 |  |  | 0.1884154 | 0.03653868 | 0.2918766 | 0.03653911 | 0.3951371 | 0.03650873
[5 empty] | 0.193145 | 0.0372904 |  |  | 0.1898751 | 0.03726945 | 0.2929109 | 0.03726989 | 0.3964553 | 0.03723891
[5 empty] | 0.199001 | 0.03802159 |  |  | 0.189321 | 0.03800023 | 0.2911644 | 0.03800068 | 0.3966259 | 0.03796908
[5 empty] | 0.2067575 | 0.03875277 |  |  | 0.1885579 | 0.038731 | 0.2906437 | 0.03873146 | 0.395356 | 0.03869926
[5 empty] | 0.1954192 | 0.03948396 |  |  | 0.1876912 | 0.03946178 | 0.2918574 | 0.03946224 | 0.3936573 | 0.03942943
[5 empty] | 0.206991 | 0.04021514 |  |  | 0.1871261 | 0.04019255 | 0.2917139 | 0.04019302 | 0.3940417 | 0.0401596
[5 empty] | 0.1964779 | 0.04094632 |  |  | 0.1883681 | 0.04092332 | 0.2896218 | 0.04092381 | 0.3909208 | 0.04088978
[5 empty] | 0.1938846 | 0.04167751 |  |  | 0.1862224 | 0.0416541 | 0.2899895 | 0.04165459 | 0.3923063 | 0.04161995
[5 empty] | 0.204216 | 0.04240869 |  |  | 0.1862943 | 0.04238487 | 0.2863254 | 0.04238537 | 0.3892099 | 0.04235013
[5 empty] | 0.197477 | 0.04313988 |  |  | 0.1845891 | 0.04311564 | 0.2875382 | 0.04311615 | 0.3886434 | 0.0430803
[5 empty] | 0.2016724 | 0.04387106 |  |  | 0.1836122 | 0.04384642 | 0.2836363 | 0.04384693 | 0.3873184 | 0.04381048
[5 empty] | 0.1948071 | 0.04460225 |  |  | 0.1824689 | 0.04457719 | 0.2819282 | 0.04457772 | 0.3842468 | 0.04454065
[5 empty] | 0.191886 | 0.04533343 |  |  | 0.1820645 | 0.04530796 | 0.2828224 | 0.0453085 | 0.3811402 | 0.04527083
[5 empty] | 0.1879139 | 0.04606461 |  |  | 0.1809042 | 0.04603874 | 0.2814273 | 0.04603928 | 0.3775102 | 0.046001
[5 empty] | 0.1928957 | 0.0467958 |  |  | 0.1811935 | 0.04676951 | 0.2784515 | 0.04677006 | 0.3780688 | 0.04673118
[5 empty] | 0.1948362 | 0.04752698 |  |  | 0.1782376 | 0.04750028 | 0.2751035 | 0.04750085 | 0.3754274 | 0.04746135
[5 empty] | 0.2017403 | 0.04825817 |  |  | 0.1785418 | 0.04823106 | 0.2734917 | 0.04823163 | 0.371898 | 0.04819153
[5 empty] | 0.1976129 | 0.04898935 |  |  | 0.1772115 | 0.04896183 | 0.2729246 | 0.04896241 | 0.3676921 | 0.0489217
[5 empty] | 0.1934588 | 0.04972054 |  |  | 0.175152 | 0.04969261 | 0.2719108 | 0.04969319 | 0.3647216 | 0.04965187
[5 empty] | 0.1832828 | 0.05045172 |  |  | 0.1739686 | 0.05042338 | 0.2676587 | 0.05042397 | 0.3647981 | 0.05038205
[5 empty] | 0.1780899 | 0.0511829 |  |  | 0.1729665 | 0.05115415 | 0.2649768 | 0.05115476 | 0.3603333 | 0.05111222
[5 empty] | 0.1818849 | 0.05191409 |  |  | 0.1706512 | 0.05188493 | 0.2638736 | 0.05188554 | 0.356539 | 0.0518424
[5 empty] | 0.1916727 | 0.05264527 |  |  | 0.1711278 | 0.0526157 | 0.2631576 | 0.05261632 | 0.3546269 | 0.05257257
[5 empty] | 0.187458 | 0.05337646 |  |  | 0.1683019 | 0.05334647 | 0.2609373 | 0.0533471 | 0.3516086 | 0.05330275
[5 empty] | 0.1882459 | 0.05410764 |  |  | 0.1674785 | 0.05407725 | 0.2577212 | 0.05407789 | 0.346896 | 0.05403292
[5 empty] | 0.187041 | 0.05483883 |  |  | 0.1653632 | 0.05480802 | 0.2565177 | 0.05480867 | 0.3475007 | 0.0547631
[5 empty] | 0.1748484 | 0.05557001 |  |  | 0.1647611 | 0.05553879 | 0.2548354 | 0.05553945 | 0.3416344 | 0.05549327
[5 empty] | 0.1836729 | 0.0563012 |  |  | 0.1627776 | 0.05626957 | 0.2529828 | 0.05627023 | 0.3389089 | 0.05622345
[5 empty] | 0.1875192 | 0.05703238 |  |  | 0.1626181 | 0.05700034 | 0.2498683 | 0.05700102 | 0.3388358 | 0.05695362
[5 empty] | 0.1743923 | 0.05776356 |  |  | 0.1614877 | 0.05773112 | 0.2467004 | 0.0577318 | 0.334227 | 0.0576838
[5 empty] | 0.1852971 | 0.05849475 |  |  | 0.1599919 | 0.05846189 | 0.2447877 | 0.05846258 | 0.3312941 | 0.05841397
[5 empty] | 0.1652383 | 0.05922593 |  |  | 0.157836 | 0.05919266 | 0.2430385 | 0.05919336 | 0.3308488 | 0.05914415
[5 empty] | 0.174221 | 0.05995712 |  |  | 0.1569252 | 0.05992344 | 0.2419615 | 0.05992414 | 0.3258028 | 0.05987432
[5 empty] | 0.1642498 | 0.0606883 |  |  | 0.1560648 | 0.06065421 | 0.2393651 | 0.06065493 | 0.3224679 | 0.06060449
[5 empty] | 0.1713297 | 0.06141949 |  |  | 0.1563603 | 0.06138498 | 0.2400578 | 0.06138571 | 0.3206558 | 0.06133467
[5 empty] | 0.1674656 | 0.06215067 |  |  | 0.1541169 | 0.06211576 | 0.236148 | 0.06211649 | 0.3210782 | 0.06206484
[5 empty] | 0.1616622 | 0.06288185 |  |  | 0.1529399 | 0.06284653 | 0.2351444 | 0.06284727 | 0.3189468 | 0.06279502
[5 empty] | 0.1599245 | 0.06361304 |  |  | 0.1535347 | 0.0635773 | 0.2349553 | 0.06357806 | 0.3181733 | 0.06352519
[5 empty] | 0.1722478 | 0.06434422 |  |  | 0.153096 | 0.06430808 | 0.2330732 | 0.06430884 | 0.3136476 | 0.06425537
[5 empty] | 0.1645718 | 0.06507541 |  |  | 0.1505583 | 0.06503885 | 0.2316932 | 0.06503962 | 0.3145252 | 0.06498554
[5 empty] | 0.1698863 | 0.06580659 |  |  | 0.1512102 | 0.06576963 | 0.2314965 | 0.0657704 | 0.3098799 | 0.06571572
[5 empty] | 0.1671925 | 0.06653778 |  |  | 0.1495531 | 0.0665004 | 0.2294854 | 0.06650118 | 0.3112149 | 0.06644589
[5 empty] | 0.1634919 | 0.06726896 |  |  | 0.1495885 | 0.06723117 | 0.2292622 | 0.06723197 | 0.3073333 | 0.06717607
[5 empty] | 0.1667855 | 0.06800014 |  |  | 0.1480177 | 0.06796195 | 0.2272291 | 0.06796275 | 0.3062382 | 0.06790624
[5 empty] | 0.1720748 | 0.06873133 |  |  | 0.1467421 | 0.06869272 | 0.2254883 | 0.06869353 | 0.3058327 | 0.06863642
[5 empty] | 0.1663611 | 0.06946251 |  |  | 0.1464632 | 0.06942349 | 0.2237422 | 0.06942431 | 0.3041198 | 0.06936659
[5 empty] | 0.1726456 | 0.0701937 |  |  | 0.1459825 | 0.07015427 | 0.223193 | 0.0701551 | 0.3030028 | 0.07009676
[5 empty] | 0.1719297 | 0.07092488 |  |  | 0.1447012 | 0.07088504 | 0.2234429 | 0.07088588 | 0.3014846 | 0.07082694
[5 empty] | 0.1622145 | 0.07165607 |  |  | 0.1440208 | 0.07161581 | 0.2197943 | 0.07161666 | 0.2979685 | 0.07155711
[5 empty] | 0.1625015 | 0.07238725 |  |  | 0.1446428 | 0.07234659 | 0.2192494 | 0.07234744 | 0.2973575 | 0.07228729
[5 empty] | 0.1707919 | 0.07311844 |  |  | 0.1434685 | 0.07307736 | 0.2201105 | 0.07307822 | 0.2930547 | 0.07301746
[5 empty] | 0.164087 | 0.07384962 |  |  | 0.1429994 | 0.07380814 | 0.2171797 | 0.07380901 | 0.2934633 | 0.07374764
[5 empty] | 0.1603882 | 0.0745808 |  |  | 0.1419368 | 0.07453891 | 0.2174595 | 0.07453979 | 0.2901863 | 0.07447781
[5 empty] | 0.1616966 | 0.07531199 |  |  | 0.1397822 | 0.07526968 | 0.215752 | 0.07527057 | 0.2904268 | 0.07520799
[5 empty] | 0.1550137 | 0.07604317 |  |  | 0.1403371 | 0.07600046 | 0.2142596 | 0.07600135 | 0.287888 | 0.07593816
[5 empty] | 0.1653406 | 0.07677436 |  |  | 0.1383027 | 0.07673123 | 0.2130844 | 0.07673214 | 0.285073 | 0.07666834
[5 empty] | 0.1566787 | 0.07750554 |  |  | 0.1382805 | 0.077462 | 0.2128288 | 0.07746292 | 0.2851848 | 0.07739851
[5 empty] | 0.1490293 | 0.07823673 |  |  | 0.137772 | 0.07819278 | 0.2116951 | 0.0781937 | 0.2845266 | 0.07812869
[5 empty] | 0.1543937 | 0.07896791 |  |  | 0.1366786 | 0.07892355 | 0.2093853 | 0.07892448 | 0.2826014 | 0.07885886
[5 empty] | 0.1587732 | 0.07969909 |  |  | 0.1365016 | 0.07965432 | 0.208102 | 0.07965526 | 0.2798124 | 0.07958903
[5 empty] | 0.143169 | 0.08043028 |  |  | 0.1367425 | 0.0803851 | 0.2080472 | 0.08038605 | 0.2770628 | 0.08031921
[5 empty] | 0.1465825 | 0.08116146 |  |  | 0.1354027 | 0.08111587 | 0.2055234 | 0.08111683 | 0.2783555 | 0.08104938
[5 empty] | 0.1600149 | 0.08189265 |  |  | 0.1353836 | 0.08184664 | 0.2065326 | 0.08184761 | 0.2773937 | 0.08177956
[5 empty] | 0.1514677 | 0.08262383 |  |  | 0.1329866 | 0.08257742 | 0.2043773 | 0.08257839 | 0.2725805 | 0.08250973
[5 empty] | 0.1429419 | 0.08335502 |  |  | 0.1331131 | 0.08330819 | 0.2023596 | 0.08330918 | 0.2740191 | 0.08323991
[5 empty] | 0.150439 | 0.0840862 |  |  | 0.1320646 | 0.08403897 | 0.2009819 | 0.08403996 | 0.2712124 | 0.08397008
[5 empty] | 0.1549603 | 0.08481739 |  |  | 0.1324424 | 0.08476974 | 0.2023464 | 0.08477074 | 0.2695637 | 0.08470026
[5 empty] | 0.1505069 | 0.08554857 |  |  | 0.1309481 | 0.08550051 | 0.1999553 | 0.08550152 | 0.270476 | 0.08543043
[5 empty] | 0.1420804 | 0.08627975 |  |  | 0.1308829 | 0.08623129 | 0.1996109 | 0.0862323 | 0.2668524 | 0.08616061
[5 empty] | 0.1496818 | 0.08701094 |  |  | 0.1302483 | 0.08696206 | 0.1996156 | 0.08696309 | 0.2667961 | 0.08689078
[5 empty] | 0.1573126 | 0.08774212 |  |  | 0.1308457 | 0.08769283 | 0.1978715 | 0.08769387 | 0.2677101 | 0.08762096
[5 empty] | 0.1409739 | 0.08847331 |  |  | 0.1301765 | 0.08842361 | 0.1977809 | 0.08842465 | 0.2658976 | 0.08835113
[5 empty] | 0.1536672 | 0.08920449 |  |  | 0.1288422 | 0.08915438 | 0.1987461 | 0.08915543 | 0.2649617 | 0.08908131
[5 empty] | 0.1493937 | 0.08993568 |  |  | 0.1304442 | 0.08988515 | 0.1981694 | 0.08988622 | 0.2653054 | 0.08981148
[5 empty] | 0.1401547 | 0.09066686 |  |  | 0.1290838 | 0.09061593 | 0.195953 | 0.090617 | 0.2657319 | 0.09054165
[5 empty] | 0.1529515 | 0.09139804 |  |  | 0.1288625 | 0.0913467 | 0.1966991 | 0.09134778 | 0.2652443 | 0.09127183
[5 empty] | 0.1557854 | 0.09212923 |  |  | 0.1286817 | 0.09207748 | 0.1973101 | 0.09207856 | 0.2626456 | 0.092002
[5 empty] | 0.1366576 | 0.09286041 |  |  | 0.1291428 | 0.09280825 | 0.1958882 | 0.09280935 | 0.2628391 | 0.09273218
[5 empty] | 0.1495696 | 0.0935916 |  |  | 0.1286472 | 0.09353902 | 0.1942357 | 0.09354013 | 0.2620277 | 0.09346235
[5 empty] | 0.1505225 | 0.09432278 |  |  | 0.1284963 | 0.0942698 | 0.1945548 | 0.09427091 | 0.2619147 | 0.09419253
[5 empty] | 0.1445165 | 0.09505397 |  |  | 0.1284903 | 0.09500057 | 0.1955456 | 0.09500169 | 0.2616003 | 0.0949227
[5 empty] | 0.1485409 | 0.09578515 |  |  | 0.1292173 | 0.09573134 | 0.196289 | 0.09573247 | 0.2627587 | 0.09565288
[5 empty] | 0.138592 | 0.09651633 |  |  | 0.1286732 | 0.09646212 | 0.1944789 | 0.09646326 | 0.261681 | 0.09638305
[5 empty] | 0.1506687 | 0.09724752 |  |  | 0.1280572 | 0.09719289 | 0.1950135 | 0.09719404 | 0.261665 | 0.09711323
[5 empty] | 0.1537702 | 0.0979787 |  |  | 0.1288682 | 0.09792366 | 0.1964912 | 0.09792482 | 0.2617083 | 0.0978434
[5 empty] | 0.1518954 | 0.09870989 |  |  | 0.129005 | 0.09865444 | 0.1958104 | 0.0986556 | 0.2648086 | 0.09857358
[5 empty] | 0.1510435 | 0.09944107 |  |  | 0.1286668 | 0.09938521 | 0.1969694 | 0.09938639 | 0.2658638 | 0.09930375
[5 empty] | 0.1442135 | 0.1001723 |  |  | 0.1298524 | 0.100116 | 0.1974665 | 0.1001172 | 0.2642714 | 0.1000339
[5 empty] | 0.1454044 | 0.1009034 |  |  | 0.1300609 | 0.1008468 | 0.1984001 | 0.1008479 | 0.2656293 | 0.1007641
[5 empty] | 0.1566154 | 0.1016346 |  |  | 0.1306911 | 0.1015775 | 0.1964685 | 0.1015787 | 0.2633351 | 0.1014943
[5 empty] | 0.1438453 | 0.1023658 |  |  | 0.1299421 | 0.1023083 | 0.19777 | 0.1023095 | 0.2659866 | 0.1022244
[5 empty] | 0.1460933 | 0.103097 |  |  | 0.1298127 | 0.1030391 | 0.1990031 | 0.1030403 | 0.2678814 | 0.1029546
[5 empty] | 0.1483585 | 0.1038282 |  |  | 0.130402 | 0.1037699 | 0.197866 | 0.1037711 | 0.2678173 | 0.1036848
[5 empty] | 0.1566399 | 0.1045594 |  |  | 0.131109 | 0.1045006 | 0.1980571 | 0.1045019 | 0.2682921 | 0.104415
[5 empty] | 0.1439364 | 0.1052905 |  |  | 0.1314326 | 0.1052314 | 0.2002747 | 0.1052326 | 0.2680033 | 0.1051451
[5 empty] | 0.1522473 | 0.1060217 |  |  | 0.1316717 | 0.1059622 | 0.1992172 | 0.1059634 | 0.2695489 | 0.1058753
[5 empty] | 0.1485715 | 0.1067529 |  |  | 0.1324253 | 0.1066929 | 0.2003829 | 0.1066942 | 0.2692263 | 0.1066055
[5 empty] | 0.151908 | 0.1074841 |  |  | 0.1322924 | 0.1074237 | 0.2005702 | 0.107425 | 0.2725335 | 0.1073357
[5 empty] | 0.148256 | 0.1082153 |  |  | 0.132572 | 0.1081545 | 0.2029773 | 0.1081558 | 0.2722681 | 0.1080658
[5 empty] | 0.1416144 | 0.1089465 |  |  | 0.133663 | 0.1088853 | 0.2017027 | 0.1088866 | 0.2726278 | 0.108796
[5 empty] | 0.1559824 | 0.1096777 |  |  | 0.1325643 | 0.109616 | 0.2022447 | 0.1096173 | 0.2741103 | 0.1095262
[5 empty] | 0.142359 | 0.1104088 |  |  | 0.134475 | 0.1103468 | 0.2034015 | 0.1103481 | 0.2746134 | 0.1102564
[5 empty] | 0.1557431 | 0.11114 |  |  | 0.1335939 | 0.1110776 | 0.2050717 | 0.1110789 | 0.2768348 | 0.1109865
[5 empty] | 0.154134 | 0.1118712 |  |  | 0.1345202 | 0.1118084 | 0.2053534 | 0.1118097 | 0.2763721 | 0.1117167
[5 empty] | 0.1425305 | 0.1126024 |  |  | 0.1358526 | 0.1125391 | 0.2047451 | 0.1125405 | 0.2752232 | 0.1124469
[5 empty] | 0.1459318 | 0.1133336 |  |  | 0.1359902 | 0.1132699 | 0.207345 | 0.1132712 | 0.2776857 | 0.1131771
[5 empty] | 0.1483369 | 0.1140648 |  |  | 0.136632 | 0.1140007 | 0.2081516 | 0.114002 | 0.2793574 | 0.1139072
[5 empty] | 0.1447449 | 0.1147959 |  |  | 0.1372769 | 0.1147315 | 0.2073632 | 0.1147328 | 0.2810359 | 0.1146374
[5 empty] | 0.1441548 | 0.1155271 |  |  | 0.1372239 | 0.1154622 | 0.209378 | 0.1154636 | 0.2821191 | 0.1153676
[5 empty] | 0.1455657 | 0.1162583 |  |  | 0.1372719 | 0.116193 | 0.2101945 | 0.1161944 | 0.2825045 | 0.1160978
[5 empty] | 0.1489765 | 0.1169895 |  |  | 0.1376199 | 0.1169238 | 0.211211 | 0.1169252 | 0.28319 | 0.1168279
[5 empty] | 0.1513955 | 0.1177207 |  |  | 0.1387767 | 0.1176546 | 0.2100418 | 0.1176559 | 0.2845945 | 0.1175581
[5 empty] | 0.1508409 | 0.1184519 |  |  | 0.1394623 | 0.1183853 | 0.2110187 | 0.1183867 | 0.2861625 | 0.1182883
[5 empty] | 0.1483135 | 0.119183 |  |  | 0.1392776 | 0.1191161 | 0.2119428 | 0.1191175 | 0.2854957 | 0.1190185
[5 empty] | 0.1648135 | 0.1199142 |  |  | 0.1407225 | 0.1198469 | 0.2142145 | 0.1198483 | 0.2879943 | 0.1197486
[5 empty] | 0.1513408 | 0.1206454 |  |  | 0.1406972 | 0.1205776 | 0.2140339 | 0.1205791 | 0.2904586 | 0.1204788
[5 empty] | 0.1668957 | 0.1213766 |  |  | 0.1402019 | 0.1213084 | 0.2146012 | 0.1213099 | 0.2916889 | 0.121209
[5 empty] | 0.1684782 | 0.1221078 |  |  | 0.1415367 | 0.1220392 | 0.2162167 | 0.1220406 | 0.2906855 | 0.1219392
[5 empty] | 0.1540885 | 0.122839 |  |  | 0.1431018 | 0.12277 | 0.2184804 | 0.1227714 | 0.2924487 | 0.1226693
[5 empty] | 0.1527266 | 0.1235702 |  |  | 0.1435972 | 0.1235007 | 0.2180928 | 0.1235022 | 0.2962786 | 0.1233995
[5 empty] | 0.1673928 | 0.1243013 |  |  | 0.1445231 | 0.1242315 | 0.2212539 | 0.124233 | 0.2975757 | 0.1241297
[5 empty] | 0.162087 | 0.1250325 |  |  | 0.1437796 | 0.1249623 | 0.221464 | 0.1249638 | 0.2959402 | 0.1248599
[5 empty] | 0.1628095 | 0.1257637 |  |  | 0.1457669 | 0.1256931 | 0.2220232 | 0.1256945 | 0.2998724 | 0.12559
[5 empty] | 0.1665602 | 0.1264949 |  |  | 0.1467851 | 0.1264238 | 0.2240319 | 0.1264253 | 0.3022726 | 0.1263202
[5 empty] | 0.1533394 | 0.1272261 |  |  | 0.1474343 | 0.1271546 | 0.2235902 | 0.1271561 | 0.3022409 | 0.1270504
[5 empty] | 0.1541472 | 0.1279573 |  |  | 0.1475146 | 0.1278854 | 0.2248983 | 0.1278869 | 0.3041778 | 0.1277806
[5 empty] | 0.1699836 | 0.1286884 |  |  | 0.1496262 | 0.1286162 | 0.2281564 | 0.1286177 | 0.3054835 | 0.1285107
[5 empty] | 0.1638489 | 0.1294196 |  |  | 0.1496693 | 0.1293469 | 0.2295648 | 0.1293485 | 0.3080583 | 0.1292409
[5 empty] | 0.158743 | 0.1301508 |  |  | 0.1500439 | 0.1300777 | 0.2307236 | 0.1300792 | 0.3118024 | 0.1299711
[5 empty] | 0.1596661 | 0.130882 |  |  | 0.1524502 | 0.1308085 | 0.2329331 | 0.13081 | 0.3143161 | 0.1307013
[5 empty] | 0.1626183 | 0.1316132 |  |  | 0.1524883 | 0.1315393 | 0.2354935 | 0.1315408 | 0.3174998 | 0.1314314
[5 empty] | 0.1625998 | 0.1323444 |  |  | 0.1531584 | 0.13227 | 0.234905 | 0.1322716 | 0.3197537 | 0.1321616
[5 empty] | 0.1616478 | 0.1330756 |  |  | 0.1555003 | 0.1330008 | 0.2382317 | 0.1330024 | 0.3194661 | 0.1328918
[5 empty] | 0.1677914 | 0.1338067 |  |  | 0.1564469 | 0.1337316 | 0.2409257 | 0.1337332 | 0.3213084 | 0.133622
[5 empty] | 0.1800265 | 0.1345379 |  |  | 0.1567937 | 0.1344623 | 0.24158 | 0.1344639 | 0.3251706 | 0.1343521
[5 empty] | 0.1773491 | 0.1352691 |  |  | 0.1593361 | 0.1351931 | 0.2443871 | 0.1351947 | 0.3291428 | 0.1350823
[5 empty] | 0.1737548 | 0.1360003 |  |  | 0.1594696 | 0.1359239 | 0.2467398 | 0.1359255 | 0.333715 | 0.1358125
[5 empty] | 0.1862397 | 0.1367315 |  |  | 0.1628897 | 0.1366547 | 0.249531 | 0.1366563 | 0.3348774 | 0.1365427
[5 empty] | 0.1807995 | 0.1374627 |  |  | 0.1645917 | 0.1373854 | 0.2515533 | 0.1373871 | 0.3418198 | 0.1372728
[5 empty] | 0.1714302 | 0.1381938 |  |  | 0.1650712 | 0.1381162 | 0.2547995 | 0.1381178 | 0.3428324 | 0.138003
[5 empty] | 0.1811276 | 0.138925 |  |  | 0.1671237 | 0.138847 | 0.2570623 | 0.1388486 | 0.3466053 | 0.1387332
[5 empty] | 0.1918875 | 0.1396562 |  |  | 0.1696445 | 0.1395778 | 0.2599344 | 0.1395794 | 0.3505284 | 0.1394634
[5 empty] | 0.1877058 | 0.1403874 |  |  | 0.1708292 | 0.1403085 | 0.2635087 | 0.1403102 | 0.3560917 | 0.1401935
[5 empty] | 0.1855783 | 0.1411186 |  |  | 0.1741732 | 0.1410393 | 0.2666778 | 0.141041 | 0.3610855 | 0.1409237
[5 empty] | 0.179501 | 0.1418498 |  |  | 0.175072 | 0.1417701 | 0.2698346 | 0.1417718 | 0.3649996 | 0.1416539
[5 empty] | 0.1824697 | 0.1425809 |  |  | 0.177121 | 0.1425009 | 0.2738716 | 0.1425025 | 0.3723242 | 0.1423841
[5 empty] | 0.1924803 | 0.1433121 |  |  | 0.1788158 | 0.1432316 | 0.2768818 | 0.1432333 | 0.3739492 | 0.1431142
[5 empty] | 0.1995285 | 0.1440433 |  |  | 0.1810517 | 0.1439624 | 0.2800578 | 0.1439641 | 0.3812648 | 0.1438444
[5 empty] | 0.2086103 | 0.1447745 |  |  | 0.1852242 | 0.1446932 | 0.2861923 | 0.1446949 | 0.3871609 | 0.1445746
[5 empty] | 0.1997216 | 0.1455057 |  |  | 0.1861289 | 0.1454239 | 0.2873782 | 0.1454257 | 0.3922276 | 0.1453048