## 1
Общество с ограниченной ответственностью "Инженерная геология" (ООО "ИнжГео") | [11 empty] | Общество с ограниченной ответственностью "Инженерная геология" (ООО "ИнжГео")
Юр. адрес: 117279, г. Москва, ул. Миклухо-Маклая, 36 а, этаж 5, пом. XXIII к. 76-84 | [11 empty] | Юр. адрес: 117279, г. Москва, ул. Миклухо-Маклая, 36 а, этаж 5, пом. XXIII к. 76-84 | [8 empty] | нагр |  |  | X0 | Y0 | R |  | нагр |  |  |  | X0 | Y0 | R | нагр |  |  |  | X0 | Y0 | R |  | нагр |  |  |  | X0 | Y0 | R
Телефон/факс +7 (495) 132-30-00, Адрес электронной почты inbox@inj-geo.ru | [11 empty] | Телефон/факс +7 (495) 132-30-00, Адрес электронной почты inbox@inj-geo.ru | [12 empty] | 0 | [7 empty] | 0 | [6 empty] | 0 | [7 empty] | 0
[21 empty] | девиатор | [6 empty] | девиатор | [6 empty] | девиатор | [7 empty] | девиатор
Испытательная лаборатория ООО «ИнжГео» | [11 empty] | Испытательная лаборатория ООО «ИнжГео» | [8 empty] | x0 | Угол | X | Y |  |  |  | x0 |  | Угол | X | Y |  |  | x0 |  | Угол | X | Y |  |  |  | x0 |  | Угол | X | Y
Адрес места осуществления деятельности лаборатории: г. Москва, просп. Вернадского, д. 51, стр. 1 | [11 empty] | Адрес места осуществления деятельности лаборатории: г. Москва, просп. Вернадского, д. 51, стр. 1 | [9 empty] | 0 | [7 empty] | 0 | [6 empty] | 0 | [7 empty] | 0
Телефон +7(910)4557682, E-mail: slg85@mail.ru | [11 empty] | Телефон +7(910)4557682, E-mail: slg85@mail.ru | [9 empty] | 5 | [7 empty] | 5 | [6 empty] | 5 | [7 empty] | 5
[22 empty] | 10 | [7 empty] | 10 | [6 empty] | 10 | [7 empty] | 10
[12 empty] | Протокол испытаний № 13-63/299 от 24-08-2023 | [9 empty] | 15 | [7 empty] | 15 | [6 empty] | 15 | [7 empty] | 15
[22 empty] | 20 | [7 empty] | 20 | [6 empty] | 20 | [7 empty] | 20
[12 empty] | Наименование и адрес заказчика: Переход трубопровода через р. Енисей | [9 empty] | 25 | [7 empty] | 25 | [6 empty] | 25 | [7 empty] | 25
[12 empty] | Наименование объекта: ООО Регионстрой | [9 empty] | 30 | [7 empty] | 30 | [6 empty] | 30 | [7 empty] | 30
Наименование используемого метода/методики: ГОСТ 12248.4-2020 | [11 empty] | Наименование используемого метода/методики: ГОСТ 12248.3-2020 | [9 empty] | 35 | [7 empty] | 35 | [6 empty] | 35 | [7 empty] | 35
Условия проведения испытания: температура окружающей среды (18 - 25)0С, влажность воздуха (40 - 75)% | [11 empty] | Условия проведения испытания: температура окружающей среды (18 - 25)0С, влажность воздуха (40 - 75)% | [9 empty] | 40 | [7 empty] | 40 | [6 empty] | 40 | [7 empty] | 40
[12 empty] | Дата получение объекта подлежащего испытаниям: 28-07-2023 | [9 empty] | 45 | [7 empty] | 45 | [6 empty] | 45 | [7 empty] | 45
[12 empty] | Дата испытания: 25.10.2022-19.11.2299 | [9 empty] | 50 | [7 empty] | 50 | [6 empty] | 50 | [7 empty] | 50
[22 empty] | 55 | [7 empty] | 55 | [6 empty] | 55 | [7 empty] | 55
Испытание грунтов методом трехосного сжатия | [11 empty] | Испытание грунтов методом трехосного сжатия | [9 empty] | 60 | [7 empty] | 60 | [6 empty] | 60 | [7 empty] | 60
[22 empty] | 65 | [7 empty] | 65 | [6 empty] | 65 | [7 empty] | 65
Лабораторный номер: | [6 empty] | We, д.е. = |  |  |  |  | Лабораторный номер: |  | 1334 |  |  |  | We, д.е. = | 0.576937382 |  |  | 70 | [7 empty] | 70 | [6 empty] | 70 | [7 empty] | 70
Номер скважины: | [6 empty] | ρ, г/см3 = |  |  |  |  | Номер скважины: |  | BH-168 |  |  |  | ρ, г/см3 = | 1.6 |  |  | 75 | [7 empty] | 75 | [6 empty] | 75 | [7 empty] | 75
Глубина отбора, м: | [6 empty] | ρs, г/см3 = |  |  |  |  | Глубина отбора, м: |  | 1.9 |  |  |  | ρs, г/см3 = | 2.72 |  |  | 80 | [7 empty] | 80 | [6 empty] | 80 | [7 empty] | 80
Наименование грунта: | [6 empty] | e, д.е. = |  |  |  |  | Наименование грунта: |  | Суглинок, после оттаивания текучий, легкий песчанистый |  |  |  | e, д.е. = | 1.680794 |  |  | 85 | [7 empty] | 85 | [6 empty] | 85 | [7 empty] | 85
Схема проведения опыта: | [6 empty] | IL, д.е. = |  |  |  |  | Схема проведения опыта: |  | КД |  |  |  | IL, д.е. = | 3.022 |  |  | 90 | [7 empty] | 90 | [6 empty] | 90 | [7 empty] | 90
[22 empty] | 95 | [7 empty] | 95 | [6 empty] | 95 | [7 empty] | 95
[22 empty] | 100 | [7 empty] | 100 | [6 empty] | 100 | [7 empty] | 100
Результаты испытаний | [11 empty] | Результаты испытаний | [9 empty] | 105 | [7 empty] | 105 | [6 empty] | 105 | [7 empty] | 105
[22 empty] | 110 | [7 empty] | 110 | [6 empty] | 110 | [7 empty] | 110
[22 empty] | 115 | [7 empty] | 115 | [6 empty] | 115 | [7 empty] | 115
[22 empty] | 120 | [7 empty] | 120 | [6 empty] | 120 | [7 empty] | 120
[22 empty] | 125 | [7 empty] | 125 | [6 empty] | 125 | [7 empty] | 125
[22 empty] | 130 | [7 empty] | 130 | [6 empty] | 130 | [7 empty] | 130
[22 empty] | 135 | [7 empty] | 135 | [6 empty] | 135 | [7 empty] | 135
[22 empty] | 140 | [7 empty] | 140 | [6 empty] | 140 | [7 empty] | 140
[22 empty] | 145 | [7 empty] | 145 | [6 empty] | 145 | [7 empty] | 145
[22 empty] | 150 | [7 empty] | 150 | [6 empty] | 150 | [7 empty] | 150
[22 empty] | 155 | [7 empty] | 155 | [6 empty] | 155 | [7 empty] | 155
[22 empty] | 160 | [7 empty] | 160 | [6 empty] | 160 | [7 empty] | 160
[22 empty] | 165 | [7 empty] | 165 | [6 empty] | 165 | [7 empty] | 165
[22 empty] | 170 | [7 empty] | 170 | [6 empty] | 170 | [7 empty] | 170
[22 empty] | 175 | [7 empty] | 175 | [6 empty] | 175 | [7 empty] | 175
[22 empty] | 180 | [7 empty] | 180 | [6 empty] | 180 | [7 empty] | 180
[13 empty] | Давление в камере, Мпа σ3 | Вертикальная нагрузка, Мпа σ1 | Поровое давление, Мпа u
| K0, д.е. | 0.7750489 |  |  |  |  | Коэфф. Точки | [5 empty] | 0.15 | 0.3099883 | [5 empty] | 1 | [6 empty] | σ3,кПа | σ1,кПа | u, кПа |  |  |  | 4
| q_zg, МПа | 0.1162573 | [10 empty] | 0.25 | 0.4680365 | [27 empty] | δ3, Мпа | δ1-δ3, МПа | δ1, МПа | δ1, КПа
|  |  | Модуль деформации, МПа: | [9 empty] | 0.35 | 0.6260848 | [21 empty] | С, МПа:
|  |  | Е0= |  | Точки модуля (полное напр.), МПа |  |  |  | 0.1162573 | 0.1860117 | [25 empty] | φ, град:
|  |  | E50 = |  | qf (полное напр.), МПа |  |  |  | 0.2755579 | [26 empty] | E, Мпа
|  |  | Коэф. Поперечной деформации, ϑ = | [9 empty] | Эффективные значения угла внутреннего трения и удельного сцепления ϕ', С' | [13 empty] | x | 0
[13 empty] | ϕ', град. = | 13 | [12 empty] | y |  |  |  | С, кПа | φ,°
[13 empty] | С', МПа = | 0.029
| Исполнитель: | [6 empty] | Морозов Д.С. |  |  |  |  | Исполнитель: |  |  |  |  | Морозов Д.С.
| Начальник исп. лаборатории: | [6 empty] | Семиколенова Л.Г. |  |  |  |  | Начальник исп. лаборатории: |  |  |  |  | Семиколенова Л.Г.
Лист 1 , всего листов 2 | [11 empty] | Лист 2 , всего листов 2
Частичное воспроизведение протокола испытаний без письменного разрешения ООО «ИнжГео» ЗАПРЕЩАЕТСЯ | [11 empty] | Частичное воспроизведение протокола испытаний без письменного разрешения ООО «ИнжГео» ЗАПРЕЩАЕТСЯ
[5 empty] | второй график |  | первый график | [9 empty] | К Пуассона
dev50 | epsE50 | ind | devE0 | epsE0 | dev | eps | sigma |  | dev1 | eps1 | dev2 | eps2 | dev3 | eps3 |  | Глины
0.1255579 | 0.002613828 |  |  |  | 0 | 0 |  |  | 0.019 | 0.000237321875 | 0 | 0 | 0 | 0 |  | < 0 | 0,20-0,30
ind |  |  |  |  | 0.06975441 | 0.0008712761 |  |  | 0.04699068 | 0.0007316852 | 0.096 | 0.000765383 | 0.119 | 0.0006567236 |  | 0-0,25 | 0,30-0,38
2 |  |  |  |  | 0.08913399 | 0.001468085 |  |  | 0.07999416 | 0.001665295 | 0.1090183 | 0.001448624 | 0.1380424 | 0.001269687 |  | 0,25< | 0,38-0,45
E0 |  |  |  |  | 0.1071668 | 0.002202127 |  |  | 0.08252881 | 0.002195055 | 0.1126056 | 0.002193335 | 0.1462055 | 0.002191941 |  | Суглинки | 0,35-0,37
epsE0 | devE0 |  |  |  | 0.1255579 | 0.002613828 |  |  | 0.08682487 | 0.002926741 | 0.1187615 | 0.002924447 | 0.1520032 | 0.002922588 |  | Пески и супеси | 0,30-0,35
0.0008712761 | 0.06975441 |  |  |  | 0.1265314 | 0.003670212 |  |  | 0.08996864 | 0.003658426 | 0.1219816 | 0.003655558 | 0.1586023 | 0.003653235
[5 empty] | 0.1305273 | 0.004404254 |  |  | 0.09376285 | 0.004390111 | 0.1263672 | 0.00438667 | 0.1649054 | 0.004383882
График E50 |  | График E |  |  | 0.1333299 | 0.005138297 |  |  | 0.09861024 | 0.005121796 | 0.1325198 | 0.005117782 | 0.1702153 | 0.005114529
eps | q | sigma |  |  | 0.1329418 | 0.005872339 |  |  | 0.1025135 | 0.005853481 | 0.1364408 | 0.005848893 | 0.1740346 | 0.005845176
Горизонтальная линия E50 |  | Касательная |  |  | 0.1553658 | 0.006606381 |  |  | 0.1052755 | 0.006585166 | 0.1394315 | 0.006580005 | 0.1805661 | 0.006575823
0 |  | a | b |  | 0.1526046 | 0.007340424 |  |  | 0.1078987 | 0.007316852 | 0.1447933 | 0.007311116 | 0.1863125 | 0.00730647
|  |  | 0 |  | 0.1466609 | 0.008074466 |  |  | 0.1115861 | 0.008048537 | 0.1483276 | 0.008042228 | 0.1900764 | 0.008037117
Вертикальная линия E50 |  | p1 и p2 |  |  | 0.1665373 | 0.008808509 |  |  | 0.1142403 | 0.008780222 | 0.1530358 | 0.00877334 | 0.1958605 | 0.008767764
| 0 | 0 |  |  | 0.1752365 | 0.009542551 |  |  | 0.1178641 | 0.009511907 | 0.1549193 | 0.009504451 | 0.2011676 | 0.009498411
[5 empty] | 0.1687612 | 0.01027659 |  |  | 0.1198601 | 0.01024359 | 0.1597795 | 0.01023556 | 0.2042003 | 0.01022906
Касательная линия E50 |  |  |  |  | 0.1861141 | 0.01101064 |  |  | 0.1235312 | 0.01097528 | 0.1634178 | 0.01096667 | 0.2082614 | 0.01095971
0 | 0 | Горизонтальная 1 |  |  | 0.1672979 | 0.01174468 |  |  | 0.12618 | 0.01170696 | 0.1658355 | 0.01169779 | 0.2128535 | 0.01169035
[5 empty] | 0.1803153 | 0.01247872 |  |  | 0.1279093 | 0.01243865 | 0.1688341 | 0.0124289 | 0.2175792 | 0.012421
Горизонтальная линия qкр |  |  |  |  | 0.1811689 | 0.01321276 |  |  | 0.1309217 | 0.01317033 | 0.1729149 | 0.01316001 | 0.2221414 | 0.01315165
Горизонтальная линия q |  | Горизонтальная 2 |  |  | 0.1988615 | 0.01394681 |  |  | 0.1333201 | 0.01390202 | 0.1760793 | 0.01389112 | 0.2247427 | 0.01388229
0 |  | 0 |  |  | 0.2053957 | 0.01468085 |  |  | 0.1356072 | 0.0146337 | 0.1775288 | 0.01462223 | 0.2282859 | 0.01461294
[5 empty] | 0.2027743 | 0.01541489 |  |  | 0.1373857 | 0.01536539 | 0.1797646 | 0.01535334 | 0.2327735 | 0.01534359
Вертикальная линия q |  |  |  |  | 0.2119999 | 0.01614893 |  |  | 0.1385583 | 0.01609707 | 0.1840883 | 0.01608446 | 0.2339083 | 0.01607423
| 0 |  |  |  | 0.2030752 | 0.01688297 |  |  | 0.1397277 | 0.01682876 | 0.1854011 | 0.01681557 | 0.2374929 | 0.01680488
[5 empty] | 0.1930028 | 0.01761702 |  |  | 0.1421967 | 0.01756044 | 0.1893045 | 0.01754668 | 0.2406302 | 0.01753553
[5 empty] | 0.1997856 | 0.01835106 |  |  | 0.1440681 | 0.01829213 | 0.1916999 | 0.01827779 | 0.2439228 | 0.01826618
[5 empty] | 0.2134261 | 0.0190851 |  |  | 0.1445444 | 0.01902381 | 0.1922886 | 0.0190089 | 0.2463733 | 0.01899682
[5 empty] | 0.212927 | 0.01981914 |  |  | 0.1470286 | 0.0197555 | 0.1956721 | 0.01974001 | 0.2498845 | 0.01972747
[5 empty] | 0.2182911 | 0.02055319 |  |  | 0.1484233 | 0.02048718 | 0.1970517 | 0.02047113 | 0.251959 | 0.02045812
[5 empty] | 0.2155211 | 0.02128723 |  |  | 0.1485311 | 0.02121887 | 0.1994288 | 0.02120224 | 0.2548996 | 0.02118876
[5 empty] | 0.2306195 | 0.02202127 |  |  | 0.150155 | 0.02195055 | 0.2009048 | 0.02193335 | 0.2559089 | 0.02191941
[5 empty] | 0.2315892 | 0.02275531 |  |  | 0.1517975 | 0.02268224 | 0.2012811 | 0.02266446 | 0.2588897 | 0.02265006
[5 empty] | 0.2244327 | 0.02348936 |  |  | 0.1516615 | 0.02341393 | 0.2037592 | 0.02339557 | 0.2598447 | 0.0233807
[5 empty] | 0.2211528 | 0.0242234 |  |  | 0.1524496 | 0.02414561 | 0.2057402 | 0.02412668 | 0.2626764 | 0.02411135
[5 empty] | 0.2177522 | 0.02495744 |  |  | 0.1544646 | 0.0248773 | 0.2064258 | 0.0248578 | 0.2635877 | 0.024842
[5 empty] | 0.2302336 | 0.02569148 |  |  | 0.1553092 | 0.02560898 | 0.2083172 | 0.02558891 | 0.2647813 | 0.02557265
[5 empty] | 0.2375995 | 0.02642553 |  |  | 0.1559862 | 0.02634067 | 0.2085159 | 0.02632002 | 0.2648597 | 0.02630329
[5 empty] | 0.2258528 | 0.02715957 |  |  | 0.1562982 | 0.02707235 | 0.2100232 | 0.02705113 | 0.2673258 | 0.02703394
[5 empty] | 0.2329962 | 0.02789361 |  |  | 0.155848 | 0.02780404 | 0.2111405 | 0.02778224 | 0.2671821 | 0.02776459
[5 empty] | 0.2300322 | 0.02862765 |  |  | 0.1563384 | 0.02853572 | 0.2131692 | 0.02851335 | 0.2706315 | 0.02849523
[5 empty] | 0.2279636 | 0.0293617 |  |  | 0.156672 | 0.02926741 | 0.2126107 | 0.02924447 | 0.2702766 | 0.02922588
[5 empty] | 0.2367931 | 0.03009574 |  |  | 0.1585516 | 0.02999909 | 0.2135665 | 0.02997558 | 0.2700201 | 0.02995653
[5 empty] | 0.2255234 | 0.03082978 |  |  | 0.15888 | 0.03073078 | 0.2141378 | 0.03070669 | 0.2732646 | 0.03068717
[5 empty] | 0.2421571 | 0.03156382 |  |  | 0.1590597 | 0.03146246 | 0.2160261 | 0.0314378 | 0.272013 | 0.03141782
[5 empty] | 0.224697 | 0.03229786 |  |  | 0.1586937 | 0.03219415 | 0.2148327 | 0.03216891 | 0.2727678 | 0.03214847
[5 empty] | 0.2281457 | 0.03303191 |  |  | 0.1580846 | 0.03292583 | 0.2156591 | 0.03290002 | 0.2731318 | 0.03287912
[5 empty] | 0.2455059 | 0.03376595 |  |  | 0.1582351 | 0.03365752 | 0.2157066 | 0.03363114 | 0.2729077 | 0.03360976
[5 empty] | 0.2397803 | 0.03449999 |  |  | 0.159548 | 0.0343892 | 0.2155767 | 0.03436225 | 0.2732981 | 0.03434041
[5 empty] | 0.2509716 | 0.03523403 |  |  | 0.159326 | 0.03512089 | 0.2163706 | 0.03509336 | 0.2758058 | 0.03507106
[5 empty] | 0.2511159 | 0.03596808 |  |  | 0.1599883 | 0.03585257 | 0.2180365 | 0.03582447 | 0.2760848 | 0.0358017
[5 empty] | 0.2271156 | 0.03670212 |  |  | 0.1591882 | 0.03658426 | 0.2161359 | 0.03655558 | 0.2750837 | 0.03653235
[5 empty] | 0.2350454 | 0.03743616 |  |  | 0.1593449 | 0.03731594 | 0.2179765 | 0.03728669 | 0.2752101 | 0.037263
[5 empty] | 0.2498545 | 0.0381702 |  |  | 0.1596986 | 0.03804763 | 0.2164612 | 0.03801781 | 0.2755281 | 0.03799364
[5 empty] | 0.2505487 | 0.03890425 |  |  | 0.1595536 | 0.03877931 | 0.2154965 | 0.03874892 | 0.2750455 | 0.03872429
[5 empty] | 0.2371336 | 0.03963829 |  |  | 0.1585147 | 0.039511 | 0.2151896 | 0.03948003 | 0.2735721 | 0.03945494
[5 empty] | 0.2246148 | 0.04037233 |  |  | 0.1583868 | 0.04024268 | 0.2148478 | 0.04021114 | 0.2732176 | 0.04018559
[5 empty] | 0.2319979 | 0.04110637 |  |  | 0.1580747 | 0.04097437 | 0.2139784 | 0.04094225 | 0.2699918 | 0.04091623
[5 empty] | 0.2262886 | 0.04184042 |  |  | 0.1563832 | 0.04170605 | 0.2126887 | 0.04167336 | 0.2693046 | 0.04164688
[5 empty] | 0.2324925 | 0.04257446 |  |  | 0.1558172 | 0.04243774 | 0.212086 | 0.04240448 | 0.2682657 | 0.04237753
[5 empty] | 0.2286151 | 0.0433085 |  |  | 0.1551814 | 0.04316942 | 0.2105776 | 0.04313559 | 0.2673848 | 0.04310817
[5 empty] | 0.2266622 | 0.04404254 |  |  | 0.1554806 | 0.04390111 | 0.2108708 | 0.0438667 | 0.2647718 | 0.04383882
[5 empty] | 0.2276394 | 0.04477659 |  |  | 0.1531198 | 0.04463279 | 0.2082729 | 0.04459781 | 0.2643365 | 0.04456947
[5 empty] | 0.2205523 | 0.04551063 |  |  | 0.1522036 | 0.04536448 | 0.2081911 | 0.04532892 | 0.2634886 | 0.04530011
[5 empty] | 0.2394065 | 0.04624467 |  |  | 0.151437 | 0.04609616 | 0.2056328 | 0.04606003 | 0.2600379 | 0.04603076
[5 empty] | 0.2342076 | 0.04697871 |  |  | 0.1510247 | 0.04682785 | 0.2051053 | 0.04679115 | 0.2582942 | 0.04676141
[5 empty] | 0.2359613 | 0.04771276 |  |  | 0.1494716 | 0.04755954 | 0.2029157 | 0.04752226 | 0.2555673 | 0.04749206
[5 empty] | 0.2296732 | 0.0484468 |  |  | 0.1495825 | 0.04829122 | 0.2021715 | 0.04825337 | 0.254467 | 0.0482227
[5 empty] | 0.2173489 | 0.04918084 |  |  | 0.1477621 | 0.04902291 | 0.19868 | 0.04898448 | 0.250303 | 0.04895335
[5 empty] | 0.2349941 | 0.04991488 |  |  | 0.1470154 | 0.04975459 | 0.1985483 | 0.04971559 | 0.2481851 | 0.049684
[5 empty] | 0.2196144 | 0.05064892 |  |  | 0.1452471 | 0.05048628 | 0.1968839 | 0.0504467 | 0.2456232 | 0.05041464
[5 empty] | 0.2192154 | 0.05138297 |  |  | 0.1436621 | 0.05121796 | 0.1948939 | 0.05117782 | 0.2448269 | 0.05114529
[5 empty] | 0.2088027 | 0.05211701 |  |  | 0.1426651 | 0.05194965 | 0.1935858 | 0.05190893 | 0.2412062 | 0.05187594
[5 empty] | 0.207382 | 0.05285105 |  |  | 0.1421611 | 0.05268133 | 0.1897667 | 0.05264004 | 0.2403707 | 0.05260658
[5 empty] | 0.2159589 | 0.05358509 |  |  | 0.1413547 | 0.05341302 | 0.187944 | 0.05337115 | 0.2382302 | 0.05333723
[5 empty] | 0.225539 | 0.05431914 |  |  | 0.1387509 | 0.0541447 | 0.186925 | 0.05410226 | 0.2345946 | 0.05406788
[5 empty] | 0.2031279 | 0.05505318 |  |  | 0.1385544 | 0.05487639 | 0.1863169 | 0.05483337 | 0.2323736 | 0.05479853
[5 empty] | 0.2227313 | 0.05578722 |  |  | 0.1367701 | 0.05560807 | 0.1834271 | 0.05556449 | 0.229177 | 0.05552917
[5 empty] | 0.2013548 | 0.05652126 |  |  | 0.1353028 | 0.05633976 | 0.1817629 | 0.0562956 | 0.2286146 | 0.05625982
[5 empty] | 0.1990041 | 0.05725531 |  |  | 0.1343573 | 0.05707144 | 0.1802314 | 0.05702671 | 0.2249961 | 0.05699047
[5 empty] | 0.2056847 | 0.05798935 |  |  | 0.1335384 | 0.05780313 | 0.1791401 | 0.05775782 | 0.2230314 | 0.05772111
[5 empty] | 0.2104023 | 0.05872339 |  |  | 0.132551 | 0.05853481 | 0.1775962 | 0.05848893 | 0.2216302 | 0.05845176
[5 empty] | 0.2121625 | 0.05945743 |  |  | 0.1315998 | 0.0592665 | 0.175507 | 0.05922004 | 0.2199023 | 0.05918241
[5 empty] | 0.1929709 | 0.06019148 |  |  | 0.1298897 | 0.05999818 | 0.1725799 | 0.05995116 | 0.2164576 | 0.05991305
[5 empty] | 0.2068332 | 0.06092552 |  |  | 0.1287256 | 0.06072987 | 0.171122 | 0.06068227 | 0.2154057 | 0.0606437
[5 empty] | 0.195755 | 0.06165956 |  |  | 0.1280121 | 0.06146155 | 0.1702407 | 0.06141338 | 0.2115565 | 0.06137435
[5 empty] | 0.200742 | 0.0623936 |  |  | 0.1270542 | 0.06219324 | 0.1696433 | 0.06214449 | 0.2117197 | 0.062105
[5 empty] | 0.1967996 | 0.06312765 |  |  | 0.1271566 | 0.06292492 | 0.1671371 | 0.0628756 | 0.2096051 | 0.06283564
[5 empty] | 0.2039337 | 0.06386169 |  |  | 0.1268242 | 0.06365661 | 0.1672293 | 0.06360671 | 0.2088226 | 0.06356629
[5 empty] | 0.2111384 | 0.06459573 |  |  | 0.126252 | 0.06438829 | 0.1671133 | 0.06433782 | 0.207963 | 0.06429694
[5 empty] | 0.2003437 | 0.06532977 |  |  | 0.1250802 | 0.06511998 | 0.1657989 | 0.06506894 | 0.2043055 | 0.06502758
[5 empty] | 0.1975375 | 0.06606381 |  |  | 0.124799 | 0.06585166 | 0.1645701 | 0.06580005 | 0.2030288 | 0.06575823
[5 empty] | 0.1857215 | 0.06679786 |  |  | 0.1235095 | 0.06658335 | 0.162629 | 0.06653116 | 0.2033356 | 0.06648888
[5 empty] | 0.1938972 | 0.0675319 |  |  | 0.1225132 | 0.06731503 | 0.1628774 | 0.06726227 | 0.2011285 | 0.06721952
[5 empty] | 0.1890661 | 0.06826594 |  |  | 0.1216112 | 0.06804672 | 0.1605174 | 0.06799338 | 0.1989101 | 0.06795017
[5 empty] | 0.1992298 | 0.06899998 |  |  | 0.1210049 | 0.0687784 | 0.1607507 | 0.06872449 | 0.1975829 | 0.06868082
[5 empty] | 0.1943897 | 0.06973403 |  |  | 0.1206956 | 0.06951009 | 0.1587795 | 0.06945561 | 0.1973496 | 0.06941147
[5 empty] | 0.1855475 | 0.07046807 |  |  | 0.1200845 | 0.07024178 | 0.1580056 | 0.07018672 | 0.1946128 | 0.07014211
[5 empty] | 0.1937046 | 0.07120211 |  |  | 0.1197729 | 0.07097346 | 0.156331 | 0.07091783 | 0.194575 | 0.07087276
[5 empty] | 0.2028625 | 0.07193615 |  |  | 0.1190622 | 0.07170515 | 0.1561577 | 0.07164894 | 0.193139 | 0.07160341
[5 empty] | 0.1810229 | 0.0726702 |  |  | 0.1172536 | 0.07243683 | 0.1548875 | 0.07238005 | 0.1913072 | 0.07233405
[5 empty] | 0.1871872 | 0.07340424 |  |  | 0.1175483 | 0.07316852 | 0.1537224 | 0.07311116 | 0.1887823 | 0.0730647
[5 empty] | 0.183357 | 0.07413828 |  |  | 0.1159478 | 0.0739002 | 0.1527644 | 0.07384228 | 0.1881669 | 0.07379535
[5 empty] | 0.1915338 | 0.07487232 |  |  | 0.1150532 | 0.07463189 | 0.1511154 | 0.07457339 | 0.1856636 | 0.07452599
[5 empty] | 0.1757191 | 0.07560637 |  |  | 0.1144659 | 0.07536357 | 0.1499773 | 0.0753045 | 0.1858749 | 0.07525664
[5 empty] | 0.1969145 | 0.07634041 |  |  | 0.1144871 | 0.07609526 | 0.1481522 | 0.07603561 | 0.1842036 | 0.07598729
[5 empty] | 0.1861214 | 0.07707445 |  |  | 0.1130182 | 0.07682694 | 0.1489419 | 0.07676672 | 0.1818521 | 0.07671794
[5 empty] | 0.1943415 | 0.07780849 |  |  | 0.1136604 | 0.07755863 | 0.1465484 | 0.07749783 | 0.1811231 | 0.07744858
[5 empty] | 0.1835763 | 0.07854254 |  |  | 0.112315 | 0.07829031 | 0.1457736 | 0.07822895 | 0.1799192 | 0.07817923
[5 empty] | 0.1828272 | 0.07927658 |  |  | 0.1124833 | 0.079022 | 0.1450195 | 0.07896006 | 0.178143 | 0.07890988
[5 empty] | 0.1740959 | 0.08001062 |  |  | 0.1104666 | 0.07975368 | 0.145288 | 0.07969117 | 0.1763971 | 0.07964052
[5 empty] | 0.1783838 | 0.08074466 |  |  | 0.1110661 | 0.08048537 | 0.1424811 | 0.08042228 | 0.1774841 | 0.08037117
[5 empty] | 0.1926925 | 0.0814787 |  |  | 0.1091833 | 0.08121705 | 0.1434007 | 0.08115339 | 0.1763065 | 0.08110182
[5 empty] | 0.1690235 | 0.08221275 |  |  | 0.1094192 | 0.08194874 | 0.1421487 | 0.0818845 | 0.1726671 | 0.08183246
[5 empty] | 0.1663784 | 0.08294679 |  |  | 0.1089754 | 0.08268042 | 0.1402272 | 0.08261562 | 0.1742683 | 0.08256311
[5 empty] | 0.1747586 | 0.08368083 |  |  | 0.1085529 | 0.08341211 | 0.139438 | 0.08334673 | 0.1725129 | 0.08329376
[5 empty] | 0.1731658 | 0.08441487 |  |  | 0.1070532 | 0.08414379 | 0.1384831 | 0.08407784 | 0.1716033 | 0.08402441
[5 empty] | 0.1796014 | 0.08514892 |  |  | 0.1076774 | 0.08487548 | 0.1380644 | 0.08480895 | 0.1698422 | 0.08475505
[5 empty] | 0.1830669 | 0.08588296 |  |  | 0.106727 | 0.08560716 | 0.1387839 | 0.08554006 | 0.1676322 | 0.0854857
[5 empty] | 0.184564 | 0.086617 |  |  | 0.1061031 | 0.08633885 | 0.1374435 | 0.08627117 | 0.1690759 | 0.08621635
[5 empty] | 0.1790941 | 0.08735104 |  |  | 0.1058071 | 0.08707053 | 0.1375452 | 0.08700229 | 0.1683759 | 0.08694699
[5 empty] | 0.1776588 | 0.08808509 |  |  | 0.1051403 | 0.08780222 | 0.136491 | 0.0877334 | 0.1662348 | 0.08767764
[5 empty] | 0.1762595 | 0.08881913 |  |  | 0.1054039 | 0.0885339 | 0.1356826 | 0.08846451 | 0.1652552 | 0.08840829
[5 empty] | 0.1718979 | 0.08955317 |  |  | 0.1049992 | 0.08926559 | 0.1352222 | 0.08919562 | 0.1654397 | 0.08913893
[5 empty] | 0.1665755 | 0.09028721 |  |  | 0.1044276 | 0.08999727 | 0.1346117 | 0.08992673 | 0.1660909 | 0.08986958
[5 empty] | 0.1662938 | 0.09102126 |  |  | 0.1043902 | 0.09072896 | 0.1333529 | 0.09065784 | 0.1643114 | 0.09060023
[5 empty] | 0.1620543 | 0.0917553 |  |  | 0.1037885 | 0.09146064 | 0.1331479 | 0.09138896 | 0.1643038 | 0.09133088
[5 empty] | 0.1758585 | 0.09248934 |  |  | 0.1048236 | 0.09219233 | 0.1347985 | 0.09212007 | 0.1632707 | 0.09206152
[5 empty] | 0.173708 | 0.09322338 |  |  | 0.1038969 | 0.09292401 | 0.1331068 | 0.09285118 | 0.1624147 | 0.09279217
[5 empty] | 0.1776044 | 0.09395743 |  |  | 0.1038097 | 0.0936557 | 0.1339747 | 0.09358229 | 0.1636384 | 0.09352282
[5 empty] | 0.1675491 | 0.09469147 |  |  | 0.1043632 | 0.09438739 | 0.1329041 | 0.0943134 | 0.1628444 | 0.09425346
[5 empty] | 0.1635423 | 0.09542551 |  |  | 0.1044576 | 0.09511907 | 0.1332952 | 0.09504451 | 0.162633 | 0.09498411
[5 empty] | 0.1675711 | 0.09615955 |  |  | 0.104482 | 0.09585076 | 0.1339318 | 0.09577563 | 0.1617823 | 0.09571476
[5 empty] | 0.1716314 | 0.09689359 |  |  | 0.1037329 | 0.09658244 | 0.1341084 | 0.09650674 | 0.1641851 | 0.0964454
[5 empty] | 0.1637218 | 0.09762764 |  |  | 0.1040094 | 0.09731413 | 0.1332235 | 0.09723785 | 0.1629394 | 0.09717605
[5 empty] | 0.1698414 | 0.09836168 |  |  | 0.1036104 | 0.09804581 | 0.1346757 | 0.09796896 | 0.1647435 | 0.0979067
[5 empty] | 0.180989 | 0.09909572 |  |  | 0.1035351 | 0.0987775 | 0.1329636 | 0.09870007 | 0.1625952 | 0.09863735
[5 empty] | 0.1861635 | 0.09982976 |  |  | 0.1042824 | 0.09950918 | 0.1333857 | 0.09943118 | 0.1649928 | 0.09936799
[5 empty] | 0.1693637 | 0.1005638 |  |  | 0.1048515 | 0.1002409 | 0.1342407 | 0.1001623 | 0.1630344 | 0.1000986
[5 empty] | 0.1745886 | 0.1012978 |  |  | 0.1047414 | 0.1009726 | 0.1343271 | 0.1008934 | 0.1652179 | 0.1008293
[5 empty] | 0.173837 | 0.1020319 |  |  | 0.1057512 | 0.1017042 | 0.1351435 | 0.1016245 | 0.1638415 | 0.1015599
[5 empty] | 0.1621078 | 0.1027659 |  |  | 0.1048798 | 0.1024359 | 0.1362884 | 0.1023556 | 0.1645034 | 0.1022906
[5 empty] | 0.1683999 | 0.1035 |  |  | 0.1058265 | 0.1031676 | 0.1352604 | 0.1030867 | 0.1662015 | 0.1030212
[5 empty] | 0.1747122 | 0.104234 |  |  | 0.1051901 | 0.1038993 | 0.1366582 | 0.1038179 | 0.166334 | 0.1037519
[5 empty] | 0.1810435 | 0.1049681 |  |  | 0.1055699 | 0.104631 | 0.1362802 | 0.104549 | 0.1681989 | 0.1044825
[5 empty] | 0.1663927 | 0.1057021 |  |  | 0.1069647 | 0.1053627 | 0.137825 | 0.1052801 | 0.1683944 | 0.1052132
[5 empty] | 0.1787587 | 0.1064361 |  |  | 0.1066738 | 0.1060943 | 0.1376913 | 0.1060112 | 0.1676185 | 0.1059438
[5 empty] | 0.1851405 | 0.1071702 |  |  | 0.107696 | 0.106826 | 0.1370776 | 0.1067423 | 0.1689694 | 0.1066745
[5 empty] | 0.1815368 | 0.1079042 |  |  | 0.1068306 | 0.1075577 | 0.1376824 | 0.1074734 | 0.169045 | 0.1074051
[5 empty] | 0.1699465 | 0.1086383 |  |  | 0.1070765 | 0.1082894 | 0.1389044 | 0.1082045 | 0.1712436 | 0.1081358
[5 empty] | 0.1843686 | 0.1093723 |  |  | 0.1081328 | 0.1090211 | 0.1387421 | 0.1089356 | 0.1718632 | 0.1088664
[5 empty] | 0.1708019 | 0.1101064 |  |  | 0.1083986 | 0.1097528 | 0.139294 | 0.1096667 | 0.1733018 | 0.1095971
[5 empty] | 0.1912453 | 0.1108404 |  |  | 0.1080729 | 0.1104845 | 0.1409589 | 0.1103979 | 0.1716576 | 0.1103277
[5 empty] | 0.1776976 | 0.1115744 |  |  | 0.1091548 | 0.1112161 | 0.1420351 | 0.111129 | 0.1722287 | 0.1110583
[5 empty] | 0.1741579 | 0.1123085 |  |  | 0.1091432 | 0.1119478 | 0.1423214 | 0.1118601 | 0.1743131 | 0.111789
[5 empty] | 0.1786248 | 0.1130425 |  |  | 0.1091374 | 0.1126795 | 0.1427163 | 0.1125912 | 0.175409 | 0.1125196
[5 empty] | 0.1890974 | 0.1137766 |  |  | 0.1101363 | 0.1134112 | 0.1424183 | 0.1133223 | 0.1756144 | 0.1132503
[5 empty] | 0.1935744 | 0.1145106 |  |  | 0.1110389 | 0.1141429 | 0.143726 | 0.1140534 | 0.1776274 | 0.1139809
[5 empty] | 0.1760549 | 0.1152447 |  |  | 0.1115444 | 0.1148746 | 0.1443381 | 0.1147845 | 0.1768461 | 0.1147116
[5 empty] | 0.1865376 | 0.1159787 |  |  | 0.1113518 | 0.1156063 | 0.145653 | 0.1155156 | 0.1788686 | 0.1154422
[5 empty] | 0.1860214 | 0.1167127 |  |  | 0.1118602 | 0.1163379 | 0.1460694 | 0.1162468 | 0.180493 | 0.1161729
[5 empty] | 0.1765053 | 0.1174468 |  |  | 0.1128685 | 0.1170696 | 0.1455858 | 0.1169779 | 0.1802174 | 0.1169035
[5 empty] | 0.1889985 | 0.1181808 |  |  | 0.1127851 | 0.1178013 | 0.147214 | 0.117709 | 0.1820579 | 0.1176342
[5 empty] | 0.1765229 | 0.1189149 |  |  | 0.1128279 | 0.118533 | 0.1468818 | 0.1184401 | 0.1822513 | 0.1183648
[5 empty] | 0.1930793 | 0.1196489 |  |  | 0.1131979 | 0.1192647 | 0.1476903 | 0.1191712 | 0.1812988 | 0.1190955
[5 empty] | 0.1836679 | 0.120383 |  |  | 0.1142949 | 0.1199964 | 0.1483398 | 0.1199023 | 0.1839009 | 0.1198261
[5 empty] | 0.1972888 | 0.121117 |  |  | 0.1145192 | 0.1207281 | 0.1498304 | 0.1206334 | 0.1844578 | 0.1205568
[5 empty] | 0.1899421 | 0.121851 |  |  | 0.1158709 | 0.1214597 | 0.1498622 | 0.1213645 | 0.1853697 | 0.1212874
[5 empty] | 0.1816279 | 0.1225851 |  |  | 0.1161501 | 0.1221914 | 0.1508355 | 0.1220956 | 0.1881368 | 0.122018
[5 empty] | 0.2003465 | 0.1233191 |  |  | 0.1158569 | 0.1229231 | 0.1529504 | 0.1228268 | 0.1873595 | 0.1227487
[5 empty] | 0.2000979 | 0.1240532 |  |  | 0.1169913 | 0.1236548 | 0.1539071 | 0.1235579 | 0.190438 | 0.1234793
[5 empty] | 0.1808822 | 0.1247872 |  |  | 0.1182536 | 0.1243865 | 0.1542058 | 0.124289 | 0.1909725 | 0.12421
[5 empty] | 0.1786996 | 0.1255212 |  |  | 0.1179438 | 0.1251182 | 0.1554466 | 0.1250201 | 0.1928634 | 0.1249406
[5 empty] | 0.2025503 | 0.1262553 |  |  | 0.1192621 | 0.1258498 | 0.1563298 | 0.1257512 | 0.1931108 | 0.1256713
[5 empty] | 0.1864344 | 0.1269893 |  |  | 0.1196084 | 0.1265815 | 0.1576556 | 0.1264823 | 0.1946151 | 0.1264019
[5 empty] | 0.188352 | 0.1277234 |  |  | 0.1213831 | 0.1273132 | 0.158224 | 0.1272134 | 0.1954765 | 0.1271326
[5 empty] | 0.1873032 | 0.1284574 |  |  | 0.1211861 | 0.1280449 | 0.1597353 | 0.1279445 | 0.1975952 | 0.1278632
[5 empty] | 0.1952882 | 0.1291915 |  |  | 0.1221176 | 0.1287766 | 0.1614897 | 0.1286756 | 0.2002715 | 0.1285939
[5 empty] | 0.1873071 | 0.1299255 |  |  | 0.1231776 | 0.1295083 | 0.1621873 | 0.1294068 | 0.2016057 | 0.1293245
[5 empty] | 0.19836 | 0.1306595 |  |  | 0.1239664 | 0.13024 | 0.1633283 | 0.1301379 | 0.204698 | 0.1300552
[5 empty] | 0.2014472 | 0.1313936 |  |  | 0.124784 | 0.1309716 | 0.1656129 | 0.130869 | 0.2043487 | 0.1307858
[5 empty] | 0.2015687 | 0.1321276 |  |  | 0.1255305 | 0.1317033 | 0.1657413 | 0.1316001 | 0.2067581 | 0.1315165
[5 empty] | 0.1997246 | 0.1328617 |  |  | 0.1267061 | 0.132435 | 0.1687137 | 0.1323312 | 0.2089263 | 0.1322471
[5 empty] | 0.2129584 | 0.1335957 |  |  | 0.1282481 | 0.1331667 | 0.1699846 | 0.1330623 | 0.2103257 | 0.1329778
[5 empty] | 0.2063051 | 0.1343298 |  |  | 0.128585 | 0.1338984 | 0.1715995 | 0.1337934 | 0.2125183 | 0.1337084
[5 empty] | 0.1957598 | 0.1350638 |  |  | 0.1301128 | 0.1346301 | 0.1729523 | 0.1345245 | 0.2168958 | 0.134439
[5 empty] | 0.2063175 | 0.1357978 |  |  | 0.1320274 | 0.1353618 | 0.1745367 | 0.1352557 | 0.2197498 | 0.1351697
[5 empty] | 0.1959735 | 0.1365319 |  |  | 0.1332245 | 0.1360934 | 0.1783465 | 0.1359868 | 0.2208719 | 0.1359003
[5 empty] | 0.2057227 | 0.1372659 |  |  | 0.1352003 | 0.1368251 | 0.1796754 | 0.1367179 | 0.2241537 | 0.136631
[5 empty] | 0.1995604 | 0.138 |  |  | 0.1356504 | 0.1375568 | 0.1815171 | 0.137449 | 0.2289868 | 0.1373616
[5 empty] | 0.2234816 | 0.138734 |  |  | 0.1377708 | 0.1382885 | 0.1838654 | 0.1381801 | 0.2311628 | 0.1380923
[5 empty] | 0.2134815 | 0.1394681 |  |  | 0.1400575 | 0.1390202 | 0.1874141 | 0.1389112 | 0.2357734 | 0.1388229
[5 empty] | 0.2095552 | 0.1402021 |  |  | 0.1407063 | 0.1397519 | 0.189057 | 0.1396423 | 0.2382101 | 0.1395536
[5 empty] | 0.2256977 | 0.1409361 |  |  | 0.1422131 | 0.1404836 | 0.1930877 | 0.1403734 | 0.2409646 | 0.1402842
[5 empty] | 0.2159042 | 0.1416702 |  |  | 0.1450737 | 0.1412152 | 0.1944 | 0.1411045 | 0.2462284 | 0.1410149
[5 empty] | 0.2331698 | 0.1424042 |  |  | 0.1464842 | 0.1419469 | 0.1975878 | 0.1418357 | 0.2501933 | 0.1417455
[5 empty] | 0.2164897 | 0.1431383 |  |  | 0.1479403 | 0.1426786 | 0.2002447 | 0.1425668 | 0.2544507 | 0.1424762
[5 empty] | 0.2228589 | 0.1438723 |  |  | 0.150038 | 0.1434103 | 0.2040645 | 0.1432979 | 0.2581924 | 0.1432068
[5 empty] | 0.2322725 | 0.1446063 |  |  | 0.1518731 | 0.144142 | 0.207441 | 0.144029 | 0.2613098 | 0.1439375
[5 empty] | 0.2457257 | 0.1453404 |  |  | 0.1554417 | 0.1448737 | 0.211168 | 0.1447601 | 0.2668947 | 0.1446681
[5 empty] | 0.2392136 | 0.1460744 |  |  | 0.1573394 | 0.1456053 | 0.2130391 | 0.1454912 | 0.2695387 | 0.1453988