## 1
Общество с ограниченной ответственностью "Инженерная геология" (ООО "ИнжГео") | [11 empty] | Общество с ограниченной ответственностью "Инженерная геология" (ООО "ИнжГео")
Юр. адрес: 117279, г. Москва, ул. Миклухо-Маклая, 36 а, этаж 5, пом. XXIII к. 76-84 | [11 empty] | Юр. адрес: 117279, г. Москва, ул. Миклухо-Маклая, 36 а, этаж 5, пом. XXIII к. 76-84 | [8 empty] | нагр |  |  | X0 | Y0 | R |  | нагр |  |  |  | X0 | Y0 | R | нагр |  |  |  | X0 | Y0 | R |  | нагр |  |  |  | X0 | Y0 | R
Телефон/факс +7 (495) 132-30-00, Адрес электронной почты inbox@inj-geo.ru | [11 empty] | Телефон/факс +7 (495) 132-30-00, Адрес электронной почты inbox@inj-geo.ru | [12 empty] | 0 | [7 empty] | 0 | [6 empty] | 0 | [7 empty] | 0
[21 empty] | девиатор | [6 empty] | девиатор | [6 empty] | девиатор | [7 empty] | девиатор
Испытательная лаборатория ООО «ИнжГео» | [11 empty] | Испытательная лаборатория ООО «ИнжГео» | [8 empty] | x0 | Угол | X | Y |  |  |  | x0 |  | Угол | X | Y |  |  | x0 |  | Угол | X | Y |  |  |  | x0 |  | Угол | X | Y
Адрес места осуществления деятельности лаборатории: г. Москва, просп. Вернадского, д. 51, стр. 1 | [11 empty] | Адрес места осуществления деятельности лаборатории: г. Москва, просп. Вернадского, д. 51, стр. 1 | [9 empty] | 0 | [7 empty] | 0 | [6 empty] | 0 | [7 empty] | 0
Телефон +7(910)4557682, E-mail: slg85@mail.ru | [11 empty] | Телефон +7(910)4557682, E-mail: slg85@mail.ru | [9 empty] | 5 | [7 empty] | 5 | [6 empty] | 5 | [7 empty] | 5
[22 empty] | 10 | [7 empty] | 10 | [6 empty] | 10 | [7 empty] | 10
[12 empty] | Протокол испытаний № 13-63/302 от 27-08-2023 | [9 empty] | 15 | [7 empty] | 15 | [6 empty] | 15 | [7 empty] | 15
[22 empty] | 20 | [7 empty] | 20 | [6 empty] | 20 | [7 empty] | 20
[12 empty] | Наименование и адрес заказчика: Переход трубопровода через р. Енисей | [9 empty] | 25 | [7 empty] | 25 | [6 empty] | 25 | [7 empty] | 25
[12 empty] | Наименование объекта: ООО Регионстрой | [9 empty] | 30 | [7 empty] | 30 | [6 empty] | 30 | [7 empty] | 30
Наименование используемого метода/методики: ГОСТ 12248.4-2020 | [11 empty] | Наименование используемого метода/методики: ГОСТ 12248.3-2020 | [9 empty] | 35 | [7 empty] | 35 | [6 empty] | 35 | [7 empty] | 35
Условия проведения испытания: температура окружающей среды (18 - 25)0С, влажность воздуха (40 - 75)% | [11 empty] | Условия проведения испытания: температура окружающей среды (18 - 25)0С, влажность воздуха (40 - 75)% | [9 empty] | 40 | [7 empty] | 40 | [6 empty] | 40 | [7 empty] | 40
[12 empty] | Дата получение объекта подлежащего испытаниям: 31-07-2023 | [9 empty] | 45 | [7 empty] | 45 | [6 empty] | 45 | [7 empty] | 45
[12 empty] | Дата испытания: 25.10.2022-19.11.2302 | [9 empty] | 50 | [7 empty] | 50 | [6 empty] | 50 | [7 empty] | 50
[22 empty] | 55 | [7 empty] | 55 | [6 empty] | 55 | [7 empty] | 55
Испытание грунтов методом трехосного сжатия | [11 empty] | Испытание грунтов методом трехосного сжатия | [9 empty] | 60 | [7 empty] | 60 | [6 empty] | 60 | [7 empty] | 60
[22 empty] | 65 | [7 empty] | 65 | [6 empty] | 65 | [7 empty] | 65
Лабораторный номер: | [6 empty] | We, д.е. = |  |  |  |  | Лабораторный номер: |  | 1337 |  |  |  | We, д.е. = | 0.577474869 |  |  | 70 | [7 empty] | 70 | [6 empty] | 70 | [7 empty] | 70
Номер скважины: | [6 empty] | ρ, г/см3 = |  |  |  |  | Номер скважины: |  | BH-170 |  |  |  | ρ, г/см3 = | 1.54 |  |  | 75 | [7 empty] | 75 | [6 empty] | 75 | [7 empty] | 75
Глубина отбора, м: | [6 empty] | ρs, г/см3 = |  |  |  |  | Глубина отбора, м: |  | 2.6 |  |  |  | ρs, г/см3 = | 2.71 |  |  | 80 | [7 empty] | 80 | [6 empty] | 80 | [7 empty] | 80
Наименование грунта: | [6 empty] | e, д.е. = |  |  |  |  | Наименование грунта: |  | Суглинок, после оттаивания текучий, тяжелый песчанистый |  |  |  | e, д.е. = | 1.775946 |  |  | 85 | [7 empty] | 85 | [6 empty] | 85 | [7 empty] | 85
Схема проведения опыта: | [6 empty] | IL, д.е. = |  |  |  |  | Схема проведения опыта: |  | КД |  |  |  | IL, д.е. = | 2.541 |  |  | 90 | [7 empty] | 90 | [6 empty] | 90 | [7 empty] | 90
[22 empty] | 95 | [7 empty] | 95 | [6 empty] | 95 | [7 empty] | 95
[22 empty] | 100 | [7 empty] | 100 | [6 empty] | 100 | [7 empty] | 100
Результаты испытаний | [11 empty] | Результаты испытаний | [9 empty] | 105 | [7 empty] | 105 | [6 empty] | 105 | [7 empty] | 105
[22 empty] | 110 | [7 empty] | 110 | [6 empty] | 110 | [7 empty] | 110
[22 empty] | 115 | [7 empty] | 115 | [6 empty] | 115 | [7 empty] | 115
[22 empty] | 120 | [7 empty] | 120 | [6 empty] | 120 | [7 empty] | 120
[22 empty] | 125 | [7 empty] | 125 | [6 empty] | 125 | [7 empty] | 125
[22 empty] | 130 | [7 empty] | 130 | [6 empty] | 130 | [7 empty] | 130
[22 empty] | 135 | [7 empty] | 135 | [6 empty] | 135 | [7 empty] | 135
[22 empty] | 140 | [7 empty] | 140 | [6 empty] | 140 | [7 empty] | 140
[22 empty] | 145 | [7 empty] | 145 | [6 empty] | 145 | [7 empty] | 145
[22 empty] | 150 | [7 empty] | 150 | [6 empty] | 150 | [7 empty] | 150
[22 empty] | 155 | [7 empty] | 155 | [6 empty] | 155 | [7 empty] | 155
[22 empty] | 160 | [7 empty] | 160 | [6 empty] | 160 | [7 empty] | 160
[22 empty] | 165 | [7 empty] | 165 | [6 empty] | 165 | [7 empty] | 165
[22 empty] | 170 | [7 empty] | 170 | [6 empty] | 170 | [7 empty] | 170
[22 empty] | 175 | [7 empty] | 175 | [6 empty] | 175 | [7 empty] | 175
[22 empty] | 180 | [7 empty] | 180 | [6 empty] | 180 | [7 empty] | 180
[13 empty] | Давление в камере, Мпа σ3 | Вертикальная нагрузка, Мпа σ1 | Поровое давление, Мпа u
| K0, д.е. | 0.8608269 |  |  |  |  | Коэфф. Точки | [5 empty] | 0.05 | 0.08227253 | [5 empty] | 1 | [6 empty] | σ3,кПа | σ1,кПа | u, кПа |  |  |  | 4
| q_zg, МПа | 0.04304134 | [10 empty] | 0.15 | 0.2146073 | [27 empty] | δ3, Мпа | δ1-δ3, МПа | δ1, МПа | δ1, КПа
|  |  | Модуль деформации, МПа: | [9 empty] | 0.25 | 0.346942 | [21 empty] | С, МПа:
|  |  | Е0= |  | Точки модуля (полное напр.), МПа |  |  |  | 0.04304134 | 0.06886615 | [25 empty] | φ, град:
|  |  | E50 = |  | qf (полное напр.), МПа |  |  |  | 0.06355802 | [26 empty] | E, Мпа
|  |  | Коэф. Поперечной деформации, ϑ = | [9 empty] | Эффективные значения угла внутреннего трения и удельного сцепления ϕ', С' | [13 empty] | x | 0
[13 empty] | ϕ', град. = | 8 | [12 empty] | y |  |  |  | С, кПа | φ,°
[13 empty] | С', МПа = | 0.007
| Исполнитель: | [6 empty] | Морозов Д.С. |  |  |  |  | Исполнитель: |  |  |  |  | Морозов Д.С.
| Начальник исп. лаборатории: | [6 empty] | Семиколенова Л.Г. |  |  |  |  | Начальник исп. лаборатории: |  |  |  |  | Семиколенова Л.Г.
Лист 1 , всего листов 2 | [11 empty] | Лист 2 , всего листов 2
Частичное воспроизведение протокола испытаний без письменного разрешения ООО «ИнжГео» ЗАПРЕЩАЕТСЯ | [11 empty] | Частичное воспроизведение протокола испытаний без письменного разрешения ООО «ИнжГео» ЗАПРЕЩАЕТСЯ
[5 empty] | второй график |  | первый график | [9 empty] | К Пуассона
dev50 | epsE50 | ind | devE0 | epsE0 | dev | eps | sigma |  | dev1 | eps1 | dev2 | eps2 | dev3 | eps3 |  | Глины
0.01355802 | 0.0120963 |  |  |  | 0 | 0 |  |  | 0 | 0 | 0 | 0 | 0 | 0 |  | < 0 | 0,20-0,30
ind |  |  |  |  | 0.001426926 | 0.000782309 |  |  | 0.001386228 | 0.0007850007 | 0.005 | 0.001095669 | 0.004915968 | 0.0007218586 |  | 0-0,25 | 0,30-0,38
2 |  |  |  |  | 0.002804643 | 0.001564618 |  |  | 0.002639797 | 0.001570001 | 0.006441628 | 0.001474652 | 0.01095824 | 0.001443717 |  | 0,25< | 0,38-0,45
E0 |  |  |  |  | 0.002100141 | 0.002346927 |  |  | 0.003821914 | 0.002355002 | 0.008662059 | 0.002211978 | 0.014 | 0.001900747 |  | Суглинки | 0,35-0,37
epsE0 | devE0 |  |  |  | 0.003280413 | 0.003129236 |  |  | 0.004993787 | 0.003140003 | 0.01177433 | 0.002949304 | 0.01965681 | 0.002887434 |  | Пески и супеси | 0,30-0,35
0.0040321 | 0.006456202 |  |  |  | 0.006456202 | 0.0040321 |  |  | 0.006 | 0.0037471875 | 0.01398229 | 0.003686631 | 0.02305354 | 0.003609293
[5 empty] | 0.007202457 | 0.004693854 |  |  | 0.007039889 | 0.004710004 | 0.01658976 | 0.004423957 | 0.02705535 | 0.004331151
График E50 |  | График E |  |  | 0.008012712 | 0.005476163 |  |  | 0.007991684 | 0.005495005 | 0.01890059 | 0.005161283 | 0.03017059 | 0.00505301
eps | q | sigma |  |  | 0.008757491 | 0.006258472 |  |  | 0.008785219 | 0.006280006 | 0.02121861 | 0.005898609 | 0.03340762 | 0.005774869
Горизонтальная линия E50 |  | Касательная |  |  | 0.00944995 | 0.007040781 |  |  | 0.009331119 | 0.007065007 | 0.02314767 | 0.006635935 | 0.03717479 | 0.006496727
0 |  | a | b |  | 0.01010324 | 0.00782309 |  |  | 0.01004001 | 0.007850007 | 0.02479159 | 0.007373261 | 0.03938047 | 0.007218586
|  |  | 0 |  | 0.009730528 | 0.008605399 |  |  | 0.0109225 | 0.008635008 | 0.02675423 | 0.008110587 | 0.04243302 | 0.007940444
Вертикальная линия E50 |  | p1 и p2 |  |  | 0.01134496 | 0.009387708 |  |  | 0.01128923 | 0.009420009 | 0.02913941 | 0.008847913 | 0.04534078 | 0.008662303
| 0 | 0 |  |  | 0.009959686 | 0.01017002 |  |  | 0.01195082 | 0.01020501 | 0.03065098 | 0.009585239 | 0.04847101 | 0.009401137
[5 empty] | 0.01158787 | 0.01095233 |  |  | 0.01291789 | 0.01099001 | 0.03230364 | 0.0101126 | 0.05084195 | 0.01010602
Касательная линия E50 |  |  |  |  | 0.01355802 | 0.0120963 |  |  | 0.01330107 | 0.01177501 | 0.03446546 | 0.01105989 | 0.05271844 | 0.01082788
0 | 0 | Горизонтальная 1 |  |  | 0.01294122 | 0.01251694 |  |  | 0.01421097 | 0.01256001 | 0.03577418 | 0.01179722 | 0.05582671 | 0.01154974
[5 empty] | 0.01270707 | 0.01329925 |  |  | 0.01495822 | 0.01334501 | 0.03821113 | 0.01253454 | 0.05815183 | 0.0122716
Горизонтальная линия qкр |  |  |  |  | 0.01353118 | 0.01408156 |  |  | 0.01613627 | 0.01439657 | 0.03986352 | 0.01327187 | 0.06087888 | 0.01299345
Горизонтальная линия q |  | Горизонтальная 2 |  |  | 0.01440062 | 0.01486387 |  |  | 0.01662689 | 0.01491501 | 0.04191857 | 0.0140092 | 0.06399293 | 0.01371531
0 |  | 0 |  |  | 0.01730247 | 0.01564618 |  |  | 0.01773663 | 0.01570001 | 0.0435635 | 0.01474652 | 0.06587905 | 0.01443717
[5 empty] | 0.01722379 | 0.01642849 |  |  | 0.0185605 | 0.01648502 | 0.04508553 | 0.01548385 | 0.06832232 | 0.01515903
Вертикальная линия q |  |  |  |  | 0.01815167 | 0.0172108 |  |  | 0.01997044 | 0.01727002 | 0.04737188 | 0.01622117 | 0.0713078 | 0.01588089
| 0 |  |  |  | 0.01807318 | 0.01799311 |  |  | 0.02103838 | 0.01805502 | 0.04890976 | 0.0169585 | 0.07352059 | 0.01660275
[5 empty] | 0.0199754 | 0.01877542 |  |  | 0.02243623 | 0.01884002 | 0.0506864 | 0.01769583 | 0.07554574 | 0.01732461
[5 empty] | 0.01984539 | 0.01955772 |  |  | 0.02383592 | 0.01962502 | 0.05218901 | 0.01843315 | 0.07806834 | 0.01804646
[5 empty] | 0.02267023 | 0.02034003 |  |  | 0.02520939 | 0.02041002 | 0.05360481 | 0.01917048 | 0.08037345 | 0.01876832
[5 empty] | 0.021437 | 0.02112234 |  |  | 0.02612855 | 0.02119502 | 0.05532102 | 0.01990781 | 0.08214616 | 0.01949018
[5 empty] | 0.02213277 | 0.02190465 |  |  | 0.02736533 | 0.02198002 | 0.05622485 | 0.02064513 | 0.08397153 | 0.02021204
[5 empty] | 0.02274461 | 0.02268696 |  |  | 0.02839166 | 0.02276502 | 0.05780353 | 0.02138246 | 0.08613464 | 0.0209339
[5 empty] | 0.02325961 | 0.02346927 |  |  | 0.02917946 | 0.02355002 | 0.05884428 | 0.02211978 | 0.08762055 | 0.02165576
[5 empty] | 0.02366483 | 0.02425158 |  |  | 0.03000066 | 0.02433502 | 0.0595343 | 0.02285711 | 0.08881436 | 0.02237762
[5 empty] | 0.02494735 | 0.02503389 |  |  | 0.03042719 | 0.02512002 | 0.06046083 | 0.02359444 | 0.08950112 | 0.02309947
[5 empty] | 0.02409424 | 0.0258162 |  |  | 0.03103096 | 0.02590502 | 0.06071108 | 0.02433176 | 0.09056592 | 0.02382133
[5 empty] | 0.02510672 | 0.02659851 |  |  | 0.03089123 | 0.02669002 | 0.06117226 | 0.02506909 | 0.09149383 | 0.02454319
[5 empty] | 0.02606079 | 0.02738081 |  |  | 0.03090875 | 0.02747503 | 0.0613316 | 0.02580641 | 0.09136992 | 0.02526505
[5 empty] | 0.02597342 | 0.02816312 |  |  | 0.03063454 | 0.02826003 | 0.06145592 | 0.02654374 | 0.09137987 | 0.02598691
[5 empty] | 0.02584891 | 0.02894543 |  |  | 0.03038239 | 0.02904503 | 0.06050909 | 0.02728107 | 0.09148225 | 0.02670877
[5 empty] | 0.0246916 | 0.02972774 |  |  | 0.03006608 | 0.02983003 | 0.0604276 | 0.02801839 | 0.091132 | 0.02743063
[5 empty] | 0.02550579 | 0.03051005 |  |  | 0.02979938 | 0.03061503 | 0.05975072 | 0.02875572 | 0.09074169 | 0.02815248
[5 empty] | 0.02329582 | 0.03129236 |  |  | 0.02919607 | 0.03140003 | 0.05861776 | 0.02949304 | 0.09052387 | 0.02887434
[5 empty] | 0.02506598 | 0.03207467 |  |  | 0.02876993 | 0.03218503 | 0.05736801 | 0.03023037 | 0.08919111 | 0.0295962
[5 empty] | 0.02282061 | 0.03285698 |  |  | 0.02863474 | 0.03297003 | 0.05624076 | 0.0309677 | 0.08905597 | 0.03031806
[5 empty] | 0.02256402 | 0.03363929 |  |  | 0.02810427 | 0.03375503 | 0.05517532 | 0.03170502 | 0.087731 | 0.03103992
[5 empty] | 0.02330053 | 0.0344216 |  |  | 0.02759231 | 0.03454003 | 0.05371097 | 0.03244235 | 0.08682878 | 0.03176178
[5 empty] | 0.02203445 | 0.0352039 |  |  | 0.02731263 | 0.03532503 | 0.052887 | 0.03317968 | 0.08636185 | 0.03248364
[5 empty] | 0.02177011 | 0.03598621 |  |  | 0.02687901 | 0.03611003 | 0.05174272 | 0.033917 | 0.08564279 | 0.03320549
[5 empty] | 0.02351182 | 0.03676852 |  |  | 0.02650523 | 0.03689503 | 0.05111742 | 0.03465433 | 0.08398414 | 0.03392735
[5 empty] | 0.02226391 | 0.03755083 |  |  | 0.02660507 | 0.03768004 | 0.05035039 | 0.03539165 | 0.08339848 | 0.03464921
[5 empty] | 0.02303068 | 0.03833314 |  |  | 0.0261923 | 0.03846504 | 0.04948092 | 0.03612898 | 0.08239836 | 0.03537107
[5 empty] | 0.02281645 | 0.03911545 |  |  | 0.02617524 | 0.03925004 | 0.04914832 | 0.03686631 | 0.08099634 | 0.03609293
[5 empty] | 0.02162556 | 0.03989776 |  |  | 0.02650884 | 0.04003504 | 0.04928121 | 0.03760363 | 0.07940498 | 0.03681479
[5 empty] | 0.0224623 | 0.04068007 |  |  | 0.02637793 | 0.04082004 | 0.04914434 | 0.03834096 | 0.07843685 | 0.03753665
[5 empty] | 0.02233101 | 0.04146238 |  |  | 0.02657989 | 0.04160504 | 0.0493817 | 0.03907828 | 0.0774045 | 0.0382585
[5 empty] | 0.02123599 | 0.04224469 |  |  | 0.0265121 | 0.04239004 | 0.04938852 | 0.03981561 | 0.07632049 | 0.03898036
[5 empty] | 0.02218158 | 0.04302699 |  |  | 0.02677196 | 0.04317504 | 0.04986 | 0.04055294 | 0.07549739 | 0.03970222
[5 empty] | 0.02217246 | 0.0438093 |  |  | 0.02695685 | 0.04396004 | 0.05009136 | 0.04129026 | 0.07464776 | 0.04042408
[5 empty] | 0.02221651 | 0.04459161 |  |  | 0.02726415 | 0.04474504 | 0.05077782 | 0.04202759 | 0.07448416 | 0.04114594
[5 empty] | 0.02231161 | 0.04537392 |  |  | 0.02759125 | 0.04553004 | 0.05121459 | 0.04276491 | 0.07371914 | 0.0418678
[5 empty] | 0.02245266 | 0.04615623 |  |  | 0.02773554 | 0.04631504 | 0.05149689 | 0.04350224 | 0.07316527 | 0.04258966
[5 empty] | 0.0216346 | 0.04693854 |  |  | 0.0279944 | 0.04710004 | 0.05221993 | 0.04423957 | 0.07243511 | 0.04331151
[5 empty] | 0.02085234 | 0.04772085 |  |  | 0.02836522 | 0.04788504 | 0.05277893 | 0.04497689 | 0.07224122 | 0.04403337
[5 empty] | 0.0221008 | 0.04850316 |  |  | 0.02854538 | 0.04867005 | 0.0530691 | 0.04571422 | 0.07239615 | 0.04475523
[5 empty] | 0.02337492 | 0.04928547 |  |  | 0.02893227 | 0.04945505 | 0.05388566 | 0.04645155 | 0.07232383 | 0.04547709
[5 empty] | 0.0216696 | 0.05006777 |  |  | 0.02922327 | 0.05024005 | 0.05472382 | 0.04718887 | 0.07277112 | 0.04619895
[5 empty] | 0.02397978 | 0.05085008 |  |  | 0.02941578 | 0.05102505 | 0.0553788 | 0.0479262 | 0.07252543 | 0.04692081
[5 empty] | 0.02230038 | 0.05163239 |  |  | 0.02970717 | 0.05181005 | 0.05604581 | 0.04866352 | 0.07306805 | 0.04764267
[5 empty] | 0.02462631 | 0.0524147 |  |  | 0.02979483 | 0.05259505 | 0.05632008 | 0.04940085 | 0.07428026 | 0.04836453
[5 empty] | 0.0229525 | 0.05319701 |  |  | 0.03007616 | 0.05338005 | 0.0569968 | 0.05013818 | 0.07554335 | 0.04908638
[5 empty] | 0.02327387 | 0.05397932 |  |  | 0.03064852 | 0.05416505 | 0.05807121 | 0.0508755 | 0.0761386 | 0.04980824
[5 empty] | 0.02358534 | 0.05476163 |  |  | 0.03060932 | 0.05495005 | 0.05833851 | 0.05161283 | 0.07774728 | 0.0505301
[5 empty] | 0.02488184 | 0.05554394 |  |  | 0.03105593 | 0.05573505 | 0.05899392 | 0.05235015 | 0.0791507 | 0.05125196
[5 empty] | 0.02415829 | 0.05632625 |  |  | 0.03108574 | 0.05652005 | 0.05953266 | 0.05308748 | 0.08053011 | 0.05197382
[5 empty] | 0.02640961 | 0.05710856 |  |  | 0.03129614 | 0.05730505 | 0.06044994 | 0.05382481 | 0.08206682 | 0.05269568
[5 empty] | 0.02663072 | 0.05789086 |  |  | 0.03148451 | 0.05809005 | 0.06064097 | 0.05456213 | 0.08334211 | 0.05341754
[5 empty] | 0.02481654 | 0.05867317 |  |  | 0.03194824 | 0.05887506 | 0.06130097 | 0.05529946 | 0.08463725 | 0.05413939
[5 empty] | 0.02696201 | 0.05945548 |  |  | 0.03208472 | 0.05966006 | 0.06222516 | 0.05603678 | 0.08613353 | 0.05486125
[5 empty] | 0.02506203 | 0.06023779 |  |  | 0.03189132 | 0.06044506 | 0.06240875 | 0.05677411 | 0.08781223 | 0.05558311
[5 empty] | 0.02711605 | 0.0610201 |  |  | 0.03227253 | 0.06123006 | 0.06294696 | 0.05751144 | 0.08935464 | 0.05630497
[5 empty] | 0.02511596 | 0.06180241 |  |  | 0.0322178 | 0.06201506 | 0.063035 | 0.05824876 | 0.09084203 | 0.05702683
[5 empty] | 0.02611545 | 0.06258472 |  |  | 0.03206887 | 0.06280006 | 0.06376809 | 0.05898609 | 0.0917557 | 0.05774869
[5 empty] | 0.02511449 | 0.06336703 |  |  | 0.0324189 | 0.06358506 | 0.06404144 | 0.05972342 | 0.09277693 | 0.05847055
[5 empty] | 0.02511308 | 0.06414934 |  |  | 0.03226786 | 0.06437006 | 0.06445026 | 0.06046074 | 0.09418699 | 0.0591924
[5 empty] | 0.02611122 | 0.06493165 |  |  | 0.03231574 | 0.06515506 | 0.06460728 | 0.06119807 | 0.09486717 | 0.05991426
[5 empty] | 0.02610893 | 0.06571395 |  |  | 0.03236249 | 0.06594006 | 0.06468009 | 0.06193539 | 0.09569876 | 0.06063612
[5 empty] | 0.02510622 | 0.06649626 |  |  | 0.03230809 | 0.06672506 | 0.06476709 | 0.06267272 | 0.09694203 | 0.06135798
[5 empty] | 0.02510308 | 0.06727857 |  |  | 0.03265251 | 0.06751006 | 0.06435183 | 0.06341005 | 0.09714388 | 0.06207984
[5 empty] | 0.02509953 | 0.06806088 |  |  | 0.03239572 | 0.06829506 | 0.06483418 | 0.06414737 | 0.09732292 | 0.0628017
[5 empty] | 0.02509557 | 0.06884319 |  |  | 0.03253769 | 0.06908006 | 0.06461397 | 0.0648847 | 0.09849893 | 0.06352356
[5 empty] | 0.0260912 | 0.0696255 |  |  | 0.0327784 | 0.06986507 | 0.06469107 | 0.06562202 | 0.09907058 | 0.06424541
[5 empty] | 0.02608645 | 0.07040781 |  |  | 0.03251782 | 0.07065007 | 0.06476533 | 0.06635935 | 0.09963651 | 0.06496727
[5 empty] | 0.0270813 | 0.07119012 |  |  | 0.03265591 | 0.07143507 | 0.06523661 | 0.06709668 | 0.1001954 | 0.06568913
[5 empty] | 0.02507578 | 0.07197243 |  |  | 0.03289265 | 0.07222007 | 0.06510475 | 0.067834 | 0.1002459 | 0.06641099
[5 empty] | 0.02706988 | 0.07275474 |  |  | 0.032828 | 0.07300507 | 0.06486962 | 0.06857133 | 0.1009866 | 0.06713285
[5 empty] | 0.02606361 | 0.07353704 |  |  | 0.03296195 | 0.07379007 | 0.06543106 | 0.06930865 | 0.1015163 | 0.06785471
[5 empty] | 0.02505699 | 0.07431935 |  |  | 0.03289446 | 0.07457507 | 0.06528894 | 0.07004598 | 0.1024335 | 0.06857657
[5 empty] | 0.02505001 | 0.07510166 |  |  | 0.0329255 | 0.07536007 | 0.06504309 | 0.07078331 | 0.102237 | 0.06929842
[5 empty] | 0.02604268 | 0.07588397 |  |  | 0.03275505 | 0.07614507 | 0.06519339 | 0.07152063 | 0.1027254 | 0.07002028
[5 empty] | 0.02603501 | 0.07666628 |  |  | 0.03278307 | 0.07693007 | 0.06503968 | 0.07225796 | 0.1038974 | 0.07074214
[5 empty] | 0.02702701 | 0.07744859 |  |  | 0.03290954 | 0.07771507 | 0.06508182 | 0.07299529 | 0.1042515 | 0.071464
[5 empty] | 0.02601868 | 0.0782309 |  |  | 0.03313442 | 0.07850007 | 0.06551966 | 0.07373261 | 0.1044865 | 0.07218586
[5 empty] | 0.02701003 | 0.07901321 |  |  | 0.03315769 | 0.07928507 | 0.06565306 | 0.07446994 | 0.1048011 | 0.07290772
[5 empty] | 0.02600107 | 0.07979552 |  |  | 0.03317933 | 0.08007007 | 0.06518186 | 0.07520726 | 0.1050938 | 0.07362958
[5 empty] | 0.0259918 | 0.08057783 |  |  | 0.03309929 | 0.08085508 | 0.06560593 | 0.07594459 | 0.1056634 | 0.07435143
[5 empty] | 0.02598223 | 0.08136013 |  |  | 0.03321756 | 0.08164008 | 0.06582511 | 0.07668192 | 0.1060085 | 0.07507329
[5 empty] | 0.02597237 | 0.08214244 |  |  | 0.0332341 | 0.08242508 | 0.06563927 | 0.07741924 | 0.1067278 | 0.07579515
[5 empty] | 0.02696222 | 0.08292475 |  |  | 0.03324888 | 0.08321008 | 0.06564825 | 0.07815657 | 0.1067199 | 0.07651701
[5 empty] | 0.02695179 | 0.08370706 |  |  | 0.03296188 | 0.08399508 | 0.06535192 | 0.07889389 | 0.1070834 | 0.07723887
[5 empty] | 0.02494109 | 0.08448937 |  |  | 0.03307307 | 0.08478008 | 0.06574614 | 0.07963122 | 0.1070171 | 0.07796073
[5 empty] | 0.02492691 | 0.08527168 |  |  | 0.03328242 | 0.08556508 | 0.06572359 | 0.08036855 | 0.1073196 | 0.07868259
[5 empty] | 0.02590563 | 0.08605399 |  |  | 0.03328989 | 0.08635008 | 0.06568447 | 0.08110587 | 0.1071896 | 0.07940444
[5 empty] | 0.02687755 | 0.0868363 |  |  | 0.03309547 | 0.08713508 | 0.06572921 | 0.0818432 | 0.1075256 | 0.0801263
[5 empty] | 0.02484293 | 0.08761861 |  |  | 0.03319912 | 0.08792008 | 0.06515819 | 0.08258052 | 0.1078264 | 0.08084816
[5 empty] | 0.02580205 | 0.08840092 |  |  | 0.03330081 | 0.08870508 | 0.06557182 | 0.08331785 | 0.1078907 | 0.08157002
[5 empty] | 0.02475518 | 0.08918322 |  |  | 0.03309728 | 0.08949008 | 0.0651705 | 0.08405518 | 0.107617 | 0.08229188
[5 empty] | 0.02570261 | 0.08996553 |  |  | 0.03297751 | 0.09027508 | 0.06535464 | 0.0847925 | 0.1080811 | 0.08301374
[5 empty] | 0.02564462 | 0.09074784 |  |  | 0.03294125 | 0.09106009 | 0.06482465 | 0.08552983 | 0.1080418 | 0.0837356
[5 empty] | 0.02458147 | 0.09153015 |  |  | 0.03288925 | 0.09184509 | 0.06448091 | 0.08626716 | 0.1072038 | 0.08445745
[5 empty] | 0.02451344 | 0.09231246 |  |  | 0.03312223 | 0.09263009 | 0.06472384 | 0.08700448 | 0.107373 | 0.08517931
[5 empty] | 0.02644082 | 0.09309477 |  |  | 0.03294095 | 0.09341509 | 0.06475384 | 0.08774181 | 0.106355 | 0.08590117
[5 empty] | 0.02536388 | 0.09387708 |  |  | 0.03264612 | 0.09420009 | 0.06447131 | 0.08847913 | 0.1060558 | 0.08662303
[5 empty] | 0.02428289 | 0.09465939 |  |  | 0.03263851 | 0.09498509 | 0.06397666 | 0.08921646 | 0.1053812 | 0.08734489
[5 empty] | 0.02519813 | 0.0954417 |  |  | 0.03251883 | 0.09577009 | 0.06397028 | 0.08995379 | 0.1046369 | 0.08806675
[5 empty] | 0.02410989 | 0.09622401 |  |  | 0.03238784 | 0.09655509 | 0.06395258 | 0.09069111 | 0.1038288 | 0.08878861
[5 empty] | 0.02401843 | 0.09700631 |  |  | 0.03234626 | 0.09734009 | 0.06332397 | 0.09142844 | 0.1031626 | 0.08951046
[5 empty] | 0.02492403 | 0.09778862 |  |  | 0.03209484 | 0.09812509 | 0.06338484 | 0.09216576 | 0.1029441 | 0.09023232
[5 empty] | 0.02482697 | 0.09857093 |  |  | 0.03203431 | 0.09891009 | 0.0630356 | 0.09290309 | 0.1012793 | 0.09095418
[5 empty] | 0.02372753 | 0.09935324 |  |  | 0.03196541 | 0.09969509 | 0.06247666 | 0.09364042 | 0.1012738 | 0.09167604
[5 empty] | 0.02362598 | 0.1001355 |  |  | 0.03158888 | 0.1004801 | 0.06240841 | 0.09437774 | 0.09943343 | 0.0923979
[5 empty] | 0.0235226 | 0.1009179 |  |  | 0.03130547 | 0.1012651 | 0.06233126 | 0.09511507 | 0.09926407 | 0.09311976
[5 empty] | 0.02341767 | 0.1017002 |  |  | 0.03111589 | 0.1020501 | 0.06164561 | 0.09585239 | 0.09787149 | 0.09384162
[5 empty] | 0.02531146 | 0.1024825 |  |  | 0.0310209 | 0.1028351 | 0.06125186 | 0.09658972 | 0.09666149 | 0.09456347
[5 empty] | 0.02420425 | 0.1032648 |  |  | 0.03072124 | 0.1036201 | 0.06105042 | 0.09732705 | 0.09553988 | 0.09528533
[5 empty] | 0.02509632 | 0.1040471 |  |  | 0.03051763 | 0.1044051 | 0.06094169 | 0.09806437 | 0.09501246 | 0.09600719
[5 empty] | 0.02298794 | 0.1048294 |  |  | 0.03051082 | 0.1051901 | 0.06082607 | 0.0988017 | 0.09368503 | 0.09672905
[5 empty] | 0.02387939 | 0.1056117 |  |  | 0.03040155 | 0.1059751 | 0.06040397 | 0.09953903 | 0.09246339 | 0.09745091
[5 empty] | 0.02477096 | 0.106394 |  |  | 0.03019055 | 0.1067601 | 0.05997579 | 0.1002764 | 0.09165336 | 0.09817277
[5 empty] | 0.0226629 | 0.1071763 |  |  | 0.02997856 | 0.1075451 | 0.05994192 | 0.1010137 | 0.09116074 | 0.09889463
[5 empty] | 0.02255551 | 0.1079586 |  |  | 0.02976632 | 0.1083301 | 0.05920279 | 0.101751 | 0.09009133 | 0.09961648
[5 empty] | 0.02444905 | 0.1087409 |  |  | 0.02955457 | 0.1091151 | 0.05905878 | 0.1024883 | 0.08905093 | 0.1003383
[5 empty] | 0.02334381 | 0.1095233 |  |  | 0.02904405 | 0.1099001 | 0.0584103 | 0.1032257 | 0.08784535 | 0.1010602
[5 empty] | 0.02324007 | 0.1103056 |  |  | 0.02883549 | 0.1106851 | 0.05815775 | 0.103963 | 0.08738039 | 0.1017821
[5 empty] | 0.02313784 | 0.1110879 |  |  | 0.02862963 | 0.1114701 | 0.05800155 | 0.1047003 | 0.08646185 | 0.1025039
[5 empty] | 0.02203479 | 0.1118702 |  |  | 0.02842614 | 0.1122551 | 0.05784208 | 0.1054376 | 0.08519555 | 0.1032258
[5 empty] | 0.02293027 | 0.1126525 |  |  | 0.02841871 | 0.1130401 | 0.05717975 | 0.106175 | 0.08478728 | 0.1039476
[5 empty] | 0.02382429 | 0.1134348 |  |  | 0.02820619 | 0.1138251 | 0.05661497 | 0.1069123 | 0.08404285 | 0.1046695
[5 empty] | 0.02371686 | 0.1142171 |  |  | 0.02798861 | 0.1146101 | 0.05634813 | 0.1076496 | 0.08376805 | 0.1053914
[5 empty] | 0.02360796 | 0.1149994 |  |  | 0.02766601 | 0.1153951 | 0.05617965 | 0.1083869 | 0.08306871 | 0.1061132
[5 empty] | 0.02249762 | 0.1157817 |  |  | 0.02733839 | 0.1161801 | 0.05540992 | 0.1091243 | 0.08315062 | 0.1068351
[5 empty] | 0.02338583 | 0.116564 |  |  | 0.02740579 | 0.1169651 | 0.05553935 | 0.1098616 | 0.08211958 | 0.1075569
[5 empty] | 0.02227261 | 0.1173463 |  |  | 0.02696822 | 0.1177501 | 0.05515821 | 0.1105989 | 0.08248139 | 0.1082788
[5 empty] | 0.02315794 | 0.1181287 |  |  | 0.02692572 | 0.1185351 | 0.05435386 | 0.1113362 | 0.08234187 | 0.1090006
[5 empty] | 0.02204185 | 0.118911 |  |  | 0.0265783 | 0.1193201 | 0.05392659 | 0.1120736 | 0.08210522 | 0.1097225
[5 empty] | 0.02192432 | 0.1196933 |  |  | 0.02612599 | 0.1201051 | 0.05387672 | 0.1128109 | 0.08160812 | 0.1104444
[5 empty] | 0.02280538 | 0.1204756 |  |  | 0.02606881 | 0.1208901 | 0.05300458 | 0.1135482 | 0.08211581 | 0.1111662
[5 empty] | 0.02268501 | 0.1212579 |  |  | 0.02570679 | 0.1216751 | 0.05281051 | 0.1142855 | 0.08242892 | 0.1118881
[5 empty] | 0.02256323 | 0.1220402 |  |  | 0.02563995 | 0.1224601 | 0.05199483 | 0.1150229 | 0.0822481 | 0.1126099
[5 empty] | 0.02144005 | 0.1228225 |  |  | 0.02506832 | 0.1232451 | 0.05135787 | 0.1157602 | 0.08247396 | 0.1133318
[5 empty] | 0.02231545 | 0.1236048 |  |  | 0.02479191 | 0.1240301 | 0.05099997 | 0.1164975 | 0.08190715 | 0.1140537
[5 empty] | 0.02218946 | 0.1243871 |  |  | 0.02471076 | 0.1248151 | 0.05042145 | 0.1172349 | 0.08234829 | 0.1147755
[5 empty] | 0.02106207 | 0.1251694 |  |  | 0.02442488 | 0.1256001 | 0.04982264 | 0.1179722 | 0.08189802 | 0.1154974
[5 empty] | 0.01993329 | 0.1259517 |  |  | 0.0242343 | 0.1263851 | 0.04920388 | 0.1187095 | 0.08235697 | 0.1162192
[5 empty] | 0.02080312 | 0.1267341 |  |  | 0.02373904 | 0.1271701 | 0.04846548 | 0.1194468 | 0.08262578 | 0.1169411
[5 empty] | 0.02067156 | 0.1275164 |  |  | 0.02363913 | 0.1279551 | 0.04830779 | 0.1201842 | 0.08250508 | 0.1176629
[5 empty] | 0.01953863 | 0.1282987 |  |  | 0.02303459 | 0.1287401 | 0.04743113 | 0.1209215 | 0.08249549 | 0.1183848
[5 empty] | 0.02140433 | 0.129081 |  |  | 0.02292544 | 0.1295251 | 0.04653584 | 0.1216588 | 0.08259766 | 0.1191067
[5 empty] | 0.01926865 | 0.1298633 |  |  | 0.02251171 | 0.1303101 | 0.04612223 | 0.1223961 | 0.08271221 | 0.1198285
[5 empty] | 0.02113162 | 0.1306456 |  |  | 0.02229343 | 0.1310951 | 0.04529065 | 0.1231335 | 0.08293978 | 0.1205504
[5 empty] | 0.01999322 | 0.1314279 |  |  | 0.02197061 | 0.1318801 | 0.04454141 | 0.1238708 | 0.08268101 | 0.1212722
[5 empty] | 0.01885346 | 0.1322102 |  |  | 0.02144328 | 0.1326651 | 0.04367486 | 0.1246081 | 0.08323652 | 0.1219941
[5 empty] | 0.02071235 | 0.1329925 |  |  | 0.02131146 | 0.1334501 | 0.04269132 | 0.1253454 | 0.08350694 | 0.122716
[5 empty] | 0.0185699 | 0.1337748 |  |  | 0.02087518 | 0.1342351 | 0.04219112 | 0.1260828 | 0.08339292 | 0.1234378
[5 empty] | 0.0204261 | 0.1345571 |  |  | 0.02053446 | 0.1350201 | 0.04157459 | 0.1268201 | 0.08319507 | 0.1241597
[5 empty] | 0.02028096 | 0.1353395 |  |  | 0.02038932 | 0.1358051 | 0.04074206 | 0.1275574 | 0.08411405 | 0.1248815
[5 empty] | 0.02013449 | 0.1361218 |  |  | 0.01973979 | 0.1365901 | 0.03969386 | 0.1282947 | 0.08375047 | 0.1256034
[5 empty] | 0.01898669 | 0.1369041 |  |  | 0.0194859 | 0.1373751 | 0.03893032 | 0.1290321 | 0.08450497 | 0.1263253
[5 empty] | 0.01983757 | 0.1376864 |  |  | 0.01912766 | 0.1381601 | 0.03785177 | 0.1297694 | 0.08437819 | 0.1270471
[5 empty] | 0.01968712 | 0.1384687 |  |  | 0.0186651 | 0.1389451 | 0.03725854 | 0.1305067 | 0.08517076 | 0.127769
[5 empty] | 0.01853536 | 0.139251 |  |  | 0.01839824 | 0.1397301 | 0.03615096 | 0.131244 | 0.0847833 | 0.1284908
[5 empty] | 0.01838229 | 0.1400333 |  |  | 0.01802711 | 0.1405151 | 0.03482935 | 0.1319814 | 0.08571646 | 0.1292127
[5 empty] | 0.01822791 | 0.1408156 |  |  | 0.01765173 | 0.1413001 | 0.03419406 | 0.1327187 | 0.08617086 | 0.1299345
[5 empty] | 0.01807223 | 0.1415979 |  |  | 0.01737212 | 0.1420851 | 0.03294541 | 0.133456 | 0.08584714 | 0.1306564
[5 empty] | 0.01691524 | 0.1423802 |  |  | 0.01678832 | 0.1428701 | 0.03248372 | 0.1341934 | 0.08714594 | 0.1313783
[5 empty] | 0.01675697 | 0.1431625 |  |  | 0.01670033 | 0.1436551 | 0.03110933 | 0.1349307 | 0.08726787 | 0.1321001
[5 empty] | 0.0165974 | 0.1439449 |  |  | 0.01620819 | 0.1444401 | 0.03002258 | 0.135668 | 0.08721359 | 0.132822
[5 empty] | 0.01843655 | 0.1447272 |  |  | 0.01581192 | 0.1452251 | 0.02912377 | 0.1364053 | 0.08768371 | 0.1335438
[5 empty] | 0.01627442 | 0.1455095 |  |  | 0.01551155 | 0.1460101 | 0.02861326 | 0.1371427 | 0.08847888 | 0.1342657
[5 empty] | 0.01711102 | 0.1462918 |  |  | 0.01500709 | 0.1467951 | 0.02759137 | 0.13788 | 0.08939972 | 0.1349876
[5 empty] | 0.01594634 | 0.1470741 |  |  | 0.01459857 | 0.1475801 | 0.02615842 | 0.1386173 | 0.08914687 | 0.1357094
[5 empty] | 0.01678039 | 0.1478564 |  |  | 0.01428602 | 0.1483651 | 0.02521475 | 0.1393546 | 0.08972096 | 0.1364313
[5 empty] | 0.01561319 | 0.1486387 |  |  | 0.01386945 | 0.1491501 | 0.02446069 | 0.140092 | 0.09032262 | 0.1371531
[5 empty] | 0.01744472 | 0.149421 |  |  | 0.0134489 | 0.1499351 | 0.02329656 | 0.1408293 | 0.09155249 | 0.137875
[5 empty] | 0.017275 | 0.1502033 |  |  | 0.01302438 | 0.1507201 | 0.0218227 | 0.1415666 | 0.09191121 | 0.1385968
[5 empty] | 0.01710403 | 0.1509856 |  |  | 0.01239593 | 0.1515051 | 0.02093944 | 0.1423039 | 0.09289939 | 0.1393187
[5 empty] | 0.01493182 | 0.1517679 |  |  | 0.01216355 | 0.1522901 | 0.0201471 | 0.1430413 | 0.09351768 | 0.1400406
[5 empty] | 0.01475836 | 0.1525503 |  |  | 0.01162729 | 0.1530751 | 0.01884602 | 0.1437786 | 0.09396671 | 0.1407624
[5 empty] | 0.01458367 | 0.1533326 |  |  | 0.01098715 | 0.1538601 | 0.01793653 | 0.1445159 | 0.0954471 | 0.1414843
[5 empty] | 0.01640775 | 0.1541149 |  |  | 0.01084317 | 0.1546451 | 0.01641895 | 0.1452532 | 0.09605951 | 0.1422061
[5 empty] | 0.0152306 | 0.1548972 |  |  | 0.01019537 | 0.1554301 | 0.01569362 | 0.1459906 | 0.09710454 | 0.142928
[5 empty] | 0.01505223 | 0.1556795 |  |  | 0.009943766 | 0.1562151 | 0.01416086 | 0.1467279 | 0.09768285 | 0.1436499