## 1
Общество с ограниченной ответственностью "Инженерная геология" (ООО "ИнжГео") | [11 empty] | Общество с ограниченной ответственностью "Инженерная геология" (ООО "ИнжГео")
Юр. адрес: 117279, г. Москва, ул. Миклухо-Маклая, 36 а, этаж 5, пом. XXIII к. 76-84 | [11 empty] | Юр. адрес: 117279, г. Москва, ул. Миклухо-Маклая, 36 а, этаж 5, пом. XXIII к. 76-84 | [8 empty] | нагр |  |  | X0 | Y0 | R |  | нагр |  |  |  | X0 | Y0 | R | нагр |  |  |  | X0 | Y0 | R |  | нагр |  |  |  | X0 | Y0 | R
Телефон/факс +7 (495) 132-30-00, Адрес электронной почты inbox@inj-geo.ru | [11 empty] | Телефон/факс +7 (495) 132-30-00, Адрес электронной почты inbox@inj-geo.ru | [12 empty] | 0 | [7 empty] | 0 | [6 empty] | 0 | [7 empty] | 0
[21 empty] | девиатор | [6 empty] | девиатор | [6 empty] | девиатор | [7 empty] | девиатор
Испытательная лаборатория ООО «ИнжГео» | [11 empty] | Испытательная лаборатория ООО «ИнжГео» | [8 empty] | x0 | Угол | X | Y |  |  |  | x0 |  | Угол | X | Y |  |  | x0 |  | Угол | X | Y |  |  |  | x0 |  | Угол | X | Y
Адрес места осуществления деятельности лаборатории: г. Москва, просп. Вернадского, д. 51, стр. 1 | [11 empty] | Адрес места осуществления деятельности лаборатории: г. Москва, просп. Вернадского, д. 51, стр. 1 | [9 empty] | 0 | [7 empty] | 0 | [6 empty] | 0 | [7 empty] | 0
Телефон +7(910)4557682, E-mail: slg85@mail.ru | [11 empty] | Телефон +7(910)4557682, E-mail: slg85@mail.ru | [9 empty] | 5 | [7 empty] | 5 | [6 empty] | 5 | [7 empty] | 5
[22 empty] | 10 | [7 empty] | 10 | [6 empty] | 10 | [7 empty] | 10
[12 empty] | Протокол испытаний № 13-63/303 от 28-08-2023 | [9 empty] | 15 | [7 empty] | 15 | [6 empty] | 15 | [7 empty] | 15
[22 empty] | 20 | [7 empty] | 20 | [6 empty] | 20 | [7 empty] | 20
[12 empty] | Наименование и адрес заказчика: Переход трубопровода через р. Енисей | [9 empty] | 25 | [7 empty] | 25 | [6 empty] | 25 | [7 empty] | 25
[12 empty] | Наименование объекта: ООО Регионстрой | [9 empty] | 30 | [7 empty] | 30 | [6 empty] | 30 | [7 empty] | 30
Наименование используемого метода/методики: ГОСТ 12248.4-2020 | [11 empty] | Наименование используемого метода/методики: ГОСТ 12248.3-2020 | [9 empty] | 35 | [7 empty] | 35 | [6 empty] | 35 | [7 empty] | 35
Условия проведения испытания: температура окружающей среды (18 - 25)0С, влажность воздуха (40 - 75)% | [11 empty] | Условия проведения испытания: температура окружающей среды (18 - 25)0С, влажность воздуха (40 - 75)% | [9 empty] | 40 | [7 empty] | 40 | [6 empty] | 40 | [7 empty] | 40
[12 empty] | Дата получение объекта подлежащего испытаниям: 01-08-2023 | [9 empty] | 45 | [7 empty] | 45 | [6 empty] | 45 | [7 empty] | 45
[12 empty] | Дата испытания: 25.10.2022-19.11.2303 | [9 empty] | 50 | [7 empty] | 50 | [6 empty] | 50 | [7 empty] | 50
[22 empty] | 55 | [7 empty] | 55 | [6 empty] | 55 | [7 empty] | 55
Испытание грунтов методом трехосного сжатия | [11 empty] | Испытание грунтов методом трехосного сжатия | [9 empty] | 60 | [7 empty] | 60 | [6 empty] | 60 | [7 empty] | 60
[22 empty] | 65 | [7 empty] | 65 | [6 empty] | 65 | [7 empty] | 65
Лабораторный номер: | [6 empty] | We, д.е. = |  |  |  |  | Лабораторный номер: |  | 1338 |  |  |  | We, д.е. = | 0.151 |  |  | 70 | [7 empty] | 70 | [6 empty] | 70 | [7 empty] | 70
Номер скважины: | [6 empty] | ρ, г/см3 = |  |  |  |  | Номер скважины: |  | BH-002 |  |  |  | ρ, г/см3 = | 1.98 |  |  | 75 | [7 empty] | 75 | [6 empty] | 75 | [7 empty] | 75
Глубина отбора, м: | [6 empty] | ρs, г/см3 = |  |  |  |  | Глубина отбора, м: |  | 3 |  |  |  | ρs, г/см3 = | 2.72 |  |  | 80 | [7 empty] | 80 | [6 empty] | 80 | [7 empty] | 80
Наименование грунта: | [6 empty] | e, д.е. = |  |  |  |  | Наименование грунта: |  | Щебенистый грунт, заполнитель суглинок, слабольдистый, легкий пылеватый, после оттаивания текучепластичный |  |  |  | e, д.е. = | 0.5811717 |  |  | 85 | [7 empty] | 85 | [6 empty] | 85 | [7 empty] | 85
Схема проведения опыта: | [6 empty] | IL, д.е. = |  |  |  |  | Схема проведения опыта: |  | КД |  |  |  | IL, д.е. = | 0.9645729 |  |  | 90 | [7 empty] | 90 | [6 empty] | 90 | [7 empty] | 90
[22 empty] | 95 | [7 empty] | 95 | [6 empty] | 95 | [7 empty] | 95
[22 empty] | 100 | [7 empty] | 100 | [6 empty] | 100 | [7 empty] | 100
Результаты испытаний | [11 empty] | Результаты испытаний | [9 empty] | 105 | [7 empty] | 105 | [6 empty] | 105 | [7 empty] | 105
[22 empty] | 110 | [7 empty] | 110 | [6 empty] | 110 | [7 empty] | 110
[22 empty] | 115 | [7 empty] | 115 | [6 empty] | 115 | [7 empty] | 115
[22 empty] | 120 | [7 empty] | 120 | [6 empty] | 120 | [7 empty] | 120
[22 empty] | 125 | [7 empty] | 125 | [6 empty] | 125 | [7 empty] | 125
[22 empty] | 130 | [7 empty] | 130 | [6 empty] | 130 | [7 empty] | 130
[22 empty] | 135 | [7 empty] | 135 | [6 empty] | 135 | [7 empty] | 135
[22 empty] | 140 | [7 empty] | 140 | [6 empty] | 140 | [7 empty] | 140
[22 empty] | 145 | [7 empty] | 145 | [6 empty] | 145 | [7 empty] | 145
[22 empty] | 150 | [7 empty] | 150 | [6 empty] | 150 | [7 empty] | 150
[22 empty] | 155 | [7 empty] | 155 | [6 empty] | 155 | [7 empty] | 155
[22 empty] | 160 | [7 empty] | 160 | [6 empty] | 160 | [7 empty] | 160
[22 empty] | 165 | [7 empty] | 165 | [6 empty] | 165 | [7 empty] | 165
[22 empty] | 170 | [7 empty] | 170 | [6 empty] | 170 | [7 empty] | 170
[22 empty] | 175 | [7 empty] | 175 | [6 empty] | 175 | [7 empty] | 175
[22 empty] | 180 | [7 empty] | 180 | [6 empty] | 180 | [7 empty] | 180
[13 empty] | Давление в камере, Мпа σ3 | Вертикальная нагрузка, Мпа σ1 | Поровое давление, Мпа u
| K0, д.е. | 0.3706796 |  |  |  |  | Коэфф. Точки | [5 empty] | 0.058212 | 0.2936083 | [5 empty] | 1 | [6 empty] | σ3,кПа | σ1,кПа | u, кПа |  |  |  | 4
| q_zg, МПа | 0.021578 | [10 empty] | 0.158212 | 0.7331578 | [27 empty] | δ3, Мпа | δ1-δ3, МПа | δ1, МПа | δ1, КПа
|  |  | Модуль деформации, МПа: | [9 empty] | 0.258212 | 1.172707 | [21 empty] | С, МПа:
|  |  | Е0= |  | Точки модуля (полное напр.), МПа |  |  |  | 0.021578 | 0.0345248 | [25 empty] | φ, град:
|  |  | E50 = |  | qf (полное напр.), МПа |  |  |  | 0.08540028 | [26 empty] | E, Мпа
|  |  | Коэф. Поперечной деформации, ϑ = | [9 empty] | Эффективные значения угла внутреннего трения и удельного сцепления ϕ', С' | [13 empty] | x | 0
[13 empty] | ϕ', град. = | 39 | [12 empty] | y |  |  |  | С, кПа | φ,°
[13 empty] | С', МПа = | 0.009
| Исполнитель: | [6 empty] | Морозов Д.С. |  |  |  |  | Исполнитель: |  |  |  |  | Морозов Д.С.
| Начальник исп. лаборатории: | [6 empty] | Семиколенова Л.Г. |  |  |  |  | Начальник исп. лаборатории: |  |  |  |  | Семиколенова Л.Г.
Лист 1 , всего листов 2 | [11 empty] | Лист 2 , всего листов 2
Частичное воспроизведение протокола испытаний без письменного разрешения ООО «ИнжГео» ЗАПРЕЩАЕТСЯ | [11 empty] | Частичное воспроизведение протокола испытаний без письменного разрешения ООО «ИнжГео» ЗАПРЕЩАЕТСЯ
[5 empty] | второй график |  | первый график | [9 empty] | К Пуассона
dev50 | epsE50 | ind | devE0 | epsE0 | dev | eps | sigma |  | dev1 | eps1 | dev2 | eps2 | dev3 | eps3 |  | Глины
0.02718828 | 0.000803546 |  |  |  | 0.0129468 | 0.0002678487 |  |  | 0 | 0 | 0 | 0 | 0 | 0 |  | < 0 | 0,20-0,30
ind |  |  |  |  | 0.02718828 | 0.000803546 |  |  | 0.0349272 | 0.0007225881 | 0.0949272 | 0.0006568983 | 0.1549272 | 0.0007225881 |  | 0-0,25 | 0,30-0,38
2 |  |  |  |  | 0.02888553 | 0.001396749 |  |  | 0.0643184 | 0.001526915 | 0.1724857 | 0.001375152 | 0.2927298 | 0.001583257 |  | 0,25< | 0,38-0,45
E0 |  |  |  |  | 0.02678841 | 0.002095123 |  |  | 0.0897573 | 0.002290373 | 0.2429416 | 0.002062728 | 0.4021716 | 0.002374885 |  | Суглинки | 0,35-0,37
epsE0 | devE0 |  |  |  | 0.02859079 | 0.002793497 |  |  | 0.1109657 | 0.003053831 | 0.2874729 | 0.002841884 | 0.4572477 | 0.003046608 |  | Пески и супеси | 0,30-0,35
0.0002678487 | 0.0129468 |  |  |  | 0.03129536 | 0.003491872 |  |  | 0.1176982 | 0.003478554 | 0.3000587 | 0.00343788 | 0.4915563 | 0.003958142
[5 empty] | 0.03490481 | 0.004190246 |  |  | 0.1276937 | 0.004580746 | 0.319919 | 0.004125456 | 0.5254765 | 0.00474977
График E50 |  | График E |  |  | 0.03342183 | 0.00488862 |  |  | 0.1347334 | 0.005344204 | 0.3330585 | 0.004813032 | 0.553953 | 0.005541398
eps | q | sigma |  |  | 0.03584911 | 0.005586995 |  |  | 0.144255 | 0.006107662 | 0.3535873 | 0.005500608 | 0.5834056 | 0.006333027
Горизонтальная линия E50 |  | Касательная |  |  | 0.03918933 | 0.006285369 |  |  | 0.149661 | 0.00687112 | 0.3651156 | 0.006188184 | 0.6067542 | 0.007124655
0 |  | a | b |  | 0.03744518 | 0.006983744 |  |  | 0.1575538 | 0.007634577 | 0.3838535 | 0.00687576 | 0.6328186 | 0.007916283
|  |  | 0 |  | 0.03861935 | 0.007682118 |  |  | 0.164236 | 0.008398035 | 0.396611 | 0.007563336 | 0.6557187 | 0.008707912
Вертикальная линия E50 |  | p1 и p2 |  |  | 0.04171453 | 0.008380492 |  |  | 0.16941 | 0.009161493 | 0.4099983 | 0.008250912 | 0.6812743 | 0.00949954
| 0 | 0 |  |  | 0.03973341 | 0.009078867 |  |  | 0.1742784 | 0.00992495 | 0.4215255 | 0.008938487 | 0.7064053 | 0.01029117
[5 empty] | 0.04267867 | 0.009777241 |  |  | 0.1796436 | 0.01068841 | 0.4344027 | 0.009626063 | 0.7276316 | 0.0110828
Касательная линия E50 |  |  |  |  | 0.04455301 | 0.01047562 |  |  | 0.1845082 | 0.01145187 | 0.44944 | 0.01031364 | 0.7470729 | 0.01187442
0 | 0 | Горизонтальная 1 |  |  | 0.0453591 | 0.01117399 |  |  | 0.1901745 | 0.01221532 | 0.4557476 | 0.01100122 | 0.7575493 | 0.01266605
[5 empty] | 0.04509965 | 0.01187236 |  |  | 0.1950451 | 0.01297878 | 0.4702356 | 0.01168879 | 0.7779804 | 0.01345768
Горизонтальная линия qкр |  |  |  |  | 0.04777733 | 0.01257074 |  |  | 0.2002225 | 0.01374224 | 0.4773141 | 0.01237637 | 0.7893862 | 0.01424931
Горизонтальная линия q |  | Горизонтальная 2 |  |  | 0.04939484 | 0.01326911 |  |  | 0.2040093 | 0.0145057 | 0.4863932 | 0.01306394 | 0.8110865 | 0.01504094
0 |  | 0 |  |  | 0.04895486 | 0.01396749 |  |  | 0.2067077 | 0.01526915 | 0.498783 | 0.01375152 | 0.8225012 | 0.01583257
[5 empty] | 0.04746008 | 0.01466586 |  |  | 0.2094205 | 0.01603261 | 0.5036936 | 0.0144391 | 0.8337501 | 0.01662419
Вертикальная линия q |  |  |  |  | 0.04591319 | 0.01536424 |  |  | 0.21395 | 0.01679607 | 0.5096352 | 0.01512667 | 0.8393531 | 0.01741582
| 0 |  |  |  | 0.05031687 | 0.01606261 |  |  | 0.2164987 | 0.01755953 | 0.5173179 | 0.01581425 | 0.85493 | 0.01820745
[5 empty] | 0.04767383 | 0.01676098 |  |  | 0.2184692 | 0.01832299 | 0.5239517 | 0.01650182 | 0.8611007 | 0.01899908
[5 empty] | 0.04998673 | 0.01745936 |  |  | 0.2211639 | 0.01908644 | 0.5300469 | 0.0171894 | 0.867885 | 0.01979071
[5 empty] | 0.05225828 | 0.01815773 |  |  | 0.2242853 | 0.0198499 | 0.5361134 | 0.01787697 | 0.8721029 | 0.02058234
[5 empty] | 0.04949116 | 0.01885611 |  |  | 0.226236 | 0.02061336 | 0.5386615 | 0.01856455 | 0.8804741 | 0.02137396
[5 empty] | 0.04868805 | 0.01955448 |  |  | 0.2274183 | 0.02137682 | 0.5423013 | 0.01925213 | 0.8837184 | 0.02216559
[5 empty] | 0.05085165 | 0.02025286 |  |  | 0.2276348 | 0.02214027 | 0.5472428 | 0.0199397 | 0.8914559 | 0.02295722
[5 empty] | 0.05098464 | 0.02095123 |  |  | 0.229188 | 0.02290373 | 0.5514963 | 0.02062728 | 0.8884063 | 0.02374885
[5 empty] | 0.05308972 | 0.02164961 |  |  | 0.2289804 | 0.02366719 | 0.5523717 | 0.02131485 | 0.8889894 | 0.02454048
[5 empty] | 0.05316956 | 0.02234798 |  |  | 0.2294144 | 0.02443065 | 0.5558792 | 0.02200243 | 0.8948251 | 0.02533211
[5 empty] | 0.04822686 | 0.02304635 |  |  | 0.2305926 | 0.02519411 | 0.561029 | 0.02269001 | 0.8901539 | 0.02612373
[5 empty] | 0.05326431 | 0.02374473 |  |  | 0.2294122 | 0.02595756 | 0.5591311 | 0.02337758 | 0.8877602 | 0.02691536
[5 empty] | 0.0512846 | 0.0244431 |  |  | 0.2303791 | 0.02672102 | 0.5581957 | 0.02406516 | 0.8926318 | 0.02770699
[5 empty] | 0.04829037 | 0.02514148 |  |  | 0.2290221 | 0.02748448 | 0.5636329 | 0.02475273 | 0.8907565 | 0.02849862
[5 empty] | 0.05126676 | 0.02583985 |  |  | 0.2276703 | 0.02824794 | 0.56295 | 0.02544031 | 0.8816221 | 0.02929025
[5 empty] | 0.05220247 | 0.02653823 |  |  | 0.2264531 | 0.02901139 | 0.5585827 | 0.02612789 | 0.8839163 | 0.03008188
[5 empty] | 0.05310121 | 0.0272366 |  |  | 0.2273996 | 0.02977485 | 0.5605377 | 0.02681546 | 0.8758268 | 0.0308735
[5 empty] | 0.05296669 | 0.02793497 |  |  | 0.225539 | 0.03053831 | 0.557465 | 0.02750304 | 0.8681416 | 0.03166513
[5 empty] | 0.05180265 | 0.02863335 |  |  | 0.2249007 | 0.03130177 | 0.5598152 | 0.02819061 | 0.8657482 | 0.03245676
[5 empty] | 0.05161279 | 0.02933172 |  |  | 0.2234137 | 0.03206522 | 0.5538383 | 0.02887819 | 0.8587345 | 0.03324839
[5 empty] | 0.05240084 | 0.0300301 |  |  | 0.2207073 | 0.03282868 | 0.5517847 | 0.02956577 | 0.8612882 | 0.03404002
[5 empty] | 0.05217053 | 0.03072847 |  |  | 0.2205108 | 0.03359214 | 0.5520048 | 0.03025334 | 0.8569971 | 0.03483165
[5 empty] | 0.05192555 | 0.03142685 |  |  | 0.2185533 | 0.0343556 | 0.5470487 | 0.03094092 | 0.852249 | 0.03562327
[5 empty] | 0.04966965 | 0.03212522 |  |  | 0.2185641 | 0.03511906 | 0.5478667 | 0.03162849 | 0.8425317 | 0.0364149
[5 empty] | 0.04840653 | 0.03282359 |  |  | 0.2176724 | 0.03588251 | 0.5399092 | 0.03231607 | 0.8393328 | 0.03720653
[5 empty] | 0.05013992 | 0.03352197 |  |  | 0.2153074 | 0.03664597 | 0.5422265 | 0.03300365 | 0.8316402 | 0.03799816
[5 empty] | 0.04587353 | 0.03422034 |  |  | 0.2155983 | 0.03740943 | 0.5346687 | 0.03369122 | 0.8294416 | 0.03878979
[5 empty] | 0.04761108 | 0.03491872 |  |  | 0.2151745 | 0.03817289 | 0.5356862 | 0.0343788 | 0.8326247 | 0.03958142
[5 empty] | 0.04935631 | 0.03561709 |  |  | 0.213165 | 0.03893634 | 0.5312293 | 0.03506637 | 0.8282775 | 0.04037304
[5 empty] | 0.05011291 | 0.03631547 |  |  | 0.2131991 | 0.0396998 | 0.5281482 | 0.03575395 | 0.8235875 | 0.04116467
[5 empty] | 0.04888462 | 0.03701384 |  |  | 0.212642 | 0.04046326 | 0.5252933 | 0.03644153 | 0.8260358 | 0.0419563
[5 empty] | 0.04767515 | 0.03771222 |  |  | 0.2143996 | 0.04122672 | 0.5267148 | 0.0371291 | 0.8236949 | 0.04274793
[5 empty] | 0.04748822 | 0.03841059 |  |  | 0.2147636 | 0.04199018 | 0.5206629 | 0.03781668 | 0.8285506 | 0.04353956
[5 empty] | 0.04932755 | 0.03910896 |  |  | 0.2145266 | 0.04275363 | 0.5199881 | 0.03850425 | 0.8319565 | 0.04433119
[5 empty] | 0.04619687 | 0.03980734 |  |  | 0.2143815 | 0.04351709 | 0.5213406 | 0.03919183 | 0.8367661 | 0.04512281
[5 empty] | 0.04509988 | 0.04050571 |  |  | 0.215721 | 0.04428055 | 0.5186705 | 0.03987941 | 0.834633 | 0.04591444
[5 empty] | 0.04404032 | 0.04120409 |  |  | 0.2152381 | 0.04504401 | 0.5221344 | 0.04056698 | 0.8375107 | 0.04670607
[5 empty] | 0.04602186 | 0.04190246 |  |  | 0.2166253 | 0.04580746 | 0.5235444 | 0.04125456 | 0.8438527 | 0.0474977
[5 empty] | 0.04403931 | 0.04260084 |  |  | 0.2177756 | 0.04657092 | 0.5186803 | 0.04194213 | 0.8494126 | 0.04828933
[5 empty] | 0.04608576 | 0.04329921 |  |  | 0.2173818 | 0.04733438 | 0.5206281 | 0.04262971 | 0.849944 | 0.04908096
[5 empty] | 0.04415935 | 0.04399758 |  |  | 0.2190365 | 0.04809784 | 0.5206742 | 0.04331729 | 0.8563004 | 0.04987258
[5 empty] | 0.04825823 | 0.04469596 |  |  | 0.2188327 | 0.04886129 | 0.5214046 | 0.04400486 | 0.8583354 | 0.05066421
[5 empty] | 0.04538054 | 0.04539433 |  |  | 0.2211631 | 0.04962475 | 0.5249055 | 0.04469244 | 0.8665025 | 0.05145584
[5 empty] | 0.04952444 | 0.04609271 |  |  | 0.2228204 | 0.05038821 | 0.5281632 | 0.04538001 | 0.8686552 | 0.05224747
[5 empty] | 0.04568807 | 0.04679108 |  |  | 0.2232976 | 0.05115167 | 0.5274636 | 0.04606759 | 0.8747471 | 0.0530391
[5 empty] | 0.04686958 | 0.04748946 |  |  | 0.2229873 | 0.05191513 | 0.5330931 | 0.04675517 | 0.8801318 | 0.05383073
[5 empty] | 0.05006712 | 0.04818783 |  |  | 0.2252824 | 0.05267858 | 0.5294378 | 0.04744274 | 0.8783627 | 0.05462235
[5 empty] | 0.04527884 | 0.0488862 |  |  | 0.2253757 | 0.05344204 | 0.5359838 | 0.04813032 | 0.8835935 | 0.05541398
[5 empty] | 0.04750288 | 0.04958458 |  |  | 0.2260599 | 0.0542055 | 0.5374173 | 0.04881789 | 0.8877777 | 0.05620561
[5 empty] | 0.04573738 | 0.05028295 |  |  | 0.2276278 | 0.05496896 | 0.5408245 | 0.04950547 | 0.8917689 | 0.05699724
[5 empty] | 0.04798051 | 0.05098133 |  |  | 0.2285723 | 0.05573241 | 0.5403916 | 0.05019305 | 0.8931206 | 0.05778887
[5 empty] | 0.0472304 | 0.0516797 |  |  | 0.2285861 | 0.05649587 | 0.5423047 | 0.05088062 | 0.9048863 | 0.0585805
[5 empty] | 0.04848521 | 0.05237808 |  |  | 0.229762 | 0.05725933 | 0.54765 | 0.0515682 | 0.9060196 | 0.05937212
[5 empty] | 0.05174307 | 0.05307645 |  |  | 0.2316928 | 0.05802279 | 0.5479136 | 0.05225577 | 0.908074 | 0.06016375
[5 empty] | 0.04900215 | 0.05377483 |  |  | 0.2312713 | 0.05878625 | 0.5495818 | 0.05294335 | 0.9144954 | 0.06095538
[5 empty] | 0.04926058 | 0.0544732 |  |  | 0.2322903 | 0.0595497 | 0.5517407 | 0.05363092 | 0.9103305 | 0.06174701
[5 empty] | 0.05051651 | 0.05517157 |  |  | 0.2324425 | 0.06031316 | 0.5528764 | 0.0543185 | 0.9085074 | 0.06253864
[5 empty] | 0.0507681 | 0.05586995 |  |  | 0.2353963 | 0.06107662 | 0.5560752 | 0.05500608 | 0.9177857 | 0.06333027
[5 empty] | 0.05301349 | 0.05656832 |  |  | 0.2348396 | 0.06184008 | 0.5610231 | 0.05569365 | 0.9136615 | 0.06412189
[5 empty] | 0.04825082 | 0.0572667 |  |  | 0.2341643 | 0.06260353 | 0.5582064 | 0.05638123 | 0.9169307 | 0.06491352
[5 empty] | 0.05247825 | 0.05796507 |  |  | 0.2347976 | 0.06336699 | 0.5608113 | 0.0570688 | 0.9251892 | 0.06570515
[5 empty] | 0.05369392 | 0.05866345 |  |  | 0.235837 | 0.06413045 | 0.5637238 | 0.05775638 | 0.9236331 | 0.06649678
[5 empty] | 0.04889598 | 0.05936182 |  |  | 0.2378796 | 0.06489391 | 0.5673302 | 0.05844396 | 0.9286584 | 0.06728841
[5 empty] | 0.05408258 | 0.06006019 |  |  | 0.2366231 | 0.06565736 | 0.5658166 | 0.05913153 | 0.9269611 | 0.06808004
[5 empty] | 0.05125187 | 0.06075857 |  |  | 0.2385646 | 0.06642082 | 0.5702693 | 0.05981911 | 0.9275371 | 0.06887166
[5 empty] | 0.05437656 | 0.06145694 |  |  | 0.2391017 | 0.06718428 | 0.5703743 | 0.06050668 | 0.9283825 | 0.06966329
[5 empty] | 0.05254786 | 0.06215532 |  |  | 0.2391316 | 0.06794774 | 0.5749458 | 0.06119426 | 0.9346932 | 0.07045492
[5 empty] | 0.05069577 | 0.06285369 |  |  | 0.2385518 | 0.0687112 | 0.5722483 | 0.06188184 | 0.9378652 | 0.07124655
[5 empty] | 0.0508457 | 0.06355207 |  |  | 0.2410596 | 0.06947465 | 0.5740867 | 0.06256941 | 0.9347945 | 0.07203818
[5 empty] | 0.05099727 | 0.06425044 |  |  | 0.2408524 | 0.07023811 | 0.5777343 | 0.06325699 | 0.9397772 | 0.07282981
[5 empty] | 0.05215009 | 0.06494882 |  |  | 0.2412275 | 0.07100157 | 0.5781889 | 0.06394456 | 0.9408091 | 0.07362143
[5 empty] | 0.05530379 | 0.06564719 |  |  | 0.2412824 | 0.07176503 | 0.5761483 | 0.06463214 | 0.9364863 | 0.07441306
[5 empty] | 0.05345796 | 0.06634556 |  |  | 0.2411144 | 0.07252848 | 0.5762099 | 0.06531972 | 0.9435048 | 0.07520469
[5 empty] | 0.05361224 | 0.06704394 |  |  | 0.2433209 | 0.07329194 | 0.5785717 | 0.06600729 | 0.9415605 | 0.07599632
[5 empty] | 0.05276623 | 0.06774231 |  |  | 0.2422992 | 0.0740554 | 0.5823311 | 0.06669487 | 0.9477495 | 0.07678795
[5 empty] | 0.05091955 | 0.06844069 |  |  | 0.2433468 | 0.07481886 | 0.582286 | 0.06738244 | 0.9473678 | 0.07757958
[5 empty] | 0.05307181 | 0.06913906 |  |  | 0.242561 | 0.07558232 | 0.5841339 | 0.06807002 | 0.9437112 | 0.0783712
[5 empty] | 0.05422264 | 0.06983744 |  |  | 0.2428392 | 0.07634577 | 0.5853727 | 0.0687576 | 0.9491759 | 0.07916283
[5 empty] | 0.05137163 | 0.07053581 |  |  | 0.2437787 | 0.07710923 | 0.5843999 | 0.06944517 | 0.9500578 | 0.07995446
[5 empty] | 0.05651842 | 0.07123418 |  |  | 0.245077 | 0.07787269 | 0.5882133 | 0.07013275 | 0.9464529 | 0.08074609
[5 empty] | 0.0546626 | 0.07193256 |  |  | 0.2440313 | 0.07863615 | 0.5869105 | 0.07082032 | 0.9515572 | 0.08153772
[5 empty] | 0.05480381 | 0.07263093 |  |  | 0.2443391 | 0.0793996 | 0.5887892 | 0.0715079 | 0.9566667 | 0.08232935
[5 empty] | 0.05394165 | 0.07332931 |  |  | 0.2445978 | 0.08016306 | 0.5915472 | 0.07219548 | 0.9576773 | 0.08312097
[5 empty] | 0.05707574 | 0.07402768 |  |  | 0.2444037 | 0.08092652 | 0.593482 | 0.07288305 | 0.9547851 | 0.0839126
[5 empty] | 0.05620569 | 0.07472606 |  |  | 0.2435451 | 0.08168998 | 0.5924914 | 0.07357063 | 0.9522861 | 0.08470423
[5 empty] | 0.05633111 | 0.07542443 |  |  | 0.2443215 | 0.08245343 | 0.5933731 | 0.0742582 | 0.9502762 | 0.08549586
[5 empty] | 0.05245164 | 0.0761228 |  |  | 0.2446356 | 0.08321689 | 0.5919247 | 0.07494578 | 0.9541514 | 0.08628749
[5 empty] | 0.05456686 | 0.07682118 |  |  | 0.2432901 | 0.08398035 | 0.596244 | 0.07563336 | 0.9585077 | 0.08707912
[5 empty] | 0.05767641 | 0.07751955 |  |  | 0.2435878 | 0.08474381 | 0.5946286 | 0.07632093 | 0.9581278 | 0.08787074
[5 empty] | 0.0527799 | 0.07821793 |  |  | 0.2427315 | 0.08550727 | 0.5969761 | 0.07700851 | 0.9557796 | 0.08866237
[5 empty] | 0.05387694 | 0.0789163 |  |  | 0.2426239 | 0.08627072 | 0.5998844 | 0.07769608 | 0.9500504 | 0.089454
[5 empty] | 0.05396715 | 0.07961468 |  |  | 0.2429678 | 0.08703418 | 0.597151 | 0.07838366 | 0.9527785 | 0.09024563
[5 empty] | 0.05505014 | 0.08031305 |  |  | 0.242466 | 0.08779764 | 0.5987737 | 0.07907124 | 0.9462022 | 0.09103726
[5 empty] | 0.05612553 | 0.08101143 |  |  | 0.2419211 | 0.0885611 | 0.6000501 | 0.07975881 | 0.94376 | 0.09182889
[5 empty] | 0.05719293 | 0.0817098 |  |  | 0.239636 | 0.08932455 | 0.5975779 | 0.08044639 | 0.9459903 | 0.09262051
[5 empty] | 0.05625196 | 0.08240817 |  |  | 0.2392134 | 0.09008801 | 0.6018549 | 0.08113396 | 0.9446315 | 0.09341214
[5 empty] | 0.05430223 | 0.08310655 |  |  | 0.2400561 | 0.09085147 | 0.6006786 | 0.08182154 | 0.933522 | 0.09420377
[5 empty] | 0.05734335 | 0.08380492 |  |  | 0.2376667 | 0.09161493 | 0.6030468 | 0.08250912 | 0.9292001 | 0.0949954
[5 empty] | 0.05637495 | 0.0845033 |  |  | 0.2371482 | 0.09237839 | 0.6047572 | 0.08319669 | 0.9335043 | 0.09578703
[5 empty] | 0.05739663 | 0.08520167 |  |  | 0.2375031 | 0.09314184 | 0.6030074 | 0.08388427 | 0.920073 | 0.09657866
[5 empty] | 0.05640802 | 0.08590005 |  |  | 0.2364344 | 0.0939053 | 0.6039951 | 0.08457184 | 0.9200446 | 0.09737028
[5 empty] | 0.05340479 | 0.08659842 |  |  | 0.2360446 | 0.09466876 | 0.6059181 | 0.08525942 | 0.9124575 | 0.09816191
[5 empty] | 0.05335693 | 0.08729679 |  |  | 0.2335367 | 0.09543222 | 0.605274 | 0.085947 | 0.9090501 | 0.09895354
[5 empty] | 0.05326126 | 0.08799517 |  |  | 0.2340133 | 0.09619567 | 0.6054604 | 0.08663457 | 0.9075607 | 0.09974517
[5 empty] | 0.0561215 | 0.08869354 |  |  | 0.2322773 | 0.09695913 | 0.6034588 | 0.08732215 | 0.8977278 | 0.1005368
[5 empty] | 0.05294139 | 0.08939192 |  |  | 0.2321312 | 0.09772259 | 0.6036143 | 0.08800972 | 0.8930898 | 0.1013284
[5 empty] | 0.05272465 | 0.09009029 |  |  | 0.230578 | 0.09848605 | 0.6012639 | 0.0886973 | 0.8932851 | 0.1021201
[5 empty] | 0.05547499 | 0.09078867 |  |  | 0.2305204 | 0.0992495 | 0.6001386 | 0.08938487 | 0.8810521 | 0.1029117
[5 empty] | 0.05519616 | 0.09148704 |  |  | 0.2290611 | 0.100013 | 0.5994693 | 0.09007245 | 0.8835291 | 0.1037033
[5 empty] | 0.05289186 | 0.09218542 |  |  | 0.2283028 | 0.1007764 | 0.5981868 | 0.09076003 | 0.8726546 | 0.1044949
[5 empty] | 0.05256582 | 0.09288379 |  |  | 0.2286484 | 0.1015399 | 0.597522 | 0.0914476 | 0.868967 | 0.1052866
[5 empty] | 0.05522178 | 0.09358216 |  |  | 0.2272006 | 0.1023033 | 0.5933058 | 0.09213518 | 0.8659047 | 0.1060782
[5 empty] | 0.05386344 | 0.09428054 |  |  | 0.2273622 | 0.1030668 | 0.5902691 | 0.09282275 | 0.865506 | 0.1068698
[5 empty] | 0.05149454 | 0.09497891 |  |  | 0.2247358 | 0.1038303 | 0.5862428 | 0.09351033 | 0.8585107 | 0.1076615
[5 empty] | 0.0521188 | 0.09567729 |  |  | 0.2239243 | 0.1045937 | 0.5840577 | 0.09419791 | 0.8569215 | 0.1084531
[5 empty] | 0.05373995 | 0.09637566 |  |  | 0.2249304 | 0.1053572 | 0.5803449 | 0.09488548 | 0.8514313 | 0.1092447
[5 empty] | 0.0533617 | 0.09707404 |  |  | 0.2235569 | 0.1061206 | 0.579435 | 0.09557306 | 0.8486401 | 0.1100363
[5 empty] | 0.05198779 | 0.09777241 |  |  | 0.2218065 | 0.1068841 | 0.5784592 | 0.09626063 | 0.8433478 | 0.110828
[5 empty] | 0.05262193 | 0.09847078 |  |  | 0.2222767 | 0.1076475 | 0.5735481 | 0.09694821 | 0.8367543 | 0.1116196
[5 empty] | 0.04926786 | 0.09916916 |  |  | 0.2199452 | 0.108411 | 0.5708328 | 0.09763579 | 0.8378598 | 0.1124112
[5 empty] | 0.04892929 | 0.09986753 |  |  | 0.2208092 | 0.1091745 | 0.5689441 | 0.09832336 | 0.8314642 | 0.1132029
[5 empty] | 0.04760995 | 0.1005659 |  |  | 0.2195685 | 0.1099379 | 0.5634129 | 0.09901094 | 0.8254674 | 0.1139945
[5 empty] | 0.05231356 | 0.1012643 |  |  | 0.2189233 | 0.1107014 | 0.5627701 | 0.09969851 | 0.8203695 | 0.1147861
[5 empty] | 0.04904385 | 0.1019627 |  |  | 0.2182736 | 0.1114648 | 0.5596466 | 0.1003861 | 0.8155704 | 0.1155777
[5 empty] | 0.05180454 | 0.102661 |  |  | 0.2181192 | 0.1122283 | 0.5553732 | 0.1010737 | 0.8182701 | 0.1163694
[5 empty] | 0.04859936 | 0.1033594 |  |  | 0.2156603 | 0.1129917 | 0.5496809 | 0.1017612 | 0.8072686 | 0.117161
[5 empty] | 0.05143203 | 0.1040578 |  |  | 0.2161968 | 0.1137552 | 0.5482005 | 0.1024488 | 0.8047659 | 0.1179526
[5 empty] | 0.04630627 | 0.1047562 |  |  | 0.2140287 | 0.1145187 | 0.544563 | 0.1031364 | 0.801462 | 0.1187442
[5 empty] | 0.04822581 | 0.1054545 |  |  | 0.214356 | 0.1152821 | 0.5475992 | 0.103824 | 0.7989568 | 0.1195359
[5 empty] | 0.04919437 | 0.1061529 |  |  | 0.2138787 | 0.1160456 | 0.5451401 | 0.1045115 | 0.7928504 | 0.1203275
[5 empty] | 0.05119409 | 0.1068513 |  |  | 0.2125968 | 0.116809 | 0.5443164 | 0.1051991 | 0.7953427 | 0.1211191
[5 empty] | 0.04919427 | 0.1075497 |  |  | 0.2118102 | 0.1175725 | 0.5413591 | 0.1058867 | 0.7874337 | 0.1219108
[5 empty] | 0.0481948 | 0.108248 |  |  | 0.2107191 | 0.1183359 | 0.5393991 | 0.1065743 | 0.7810234 | 0.1227024
[5 empty] | 0.04819586 | 0.1089464 |  |  | 0.2090233 | 0.1190994 | 0.5385265 | 0.1072618 | 0.7754117 | 0.123494
[5 empty] | 0.04819762 | 0.1096448 |  |  | 0.208723 | 0.1198629 | 0.5407267 | 0.1079494 | 0.7741987 | 0.1242856
[5 empty] | 0.05020028 | 0.1103431 |  |  | 0.2083179 | 0.1206263 | 0.5431272 | 0.108637 | 0.7703844 | 0.1250773
[5 empty] | 0.04720401 | 0.1110415 |  |  | 0.2087083 | 0.1213898 | 0.5419284 | 0.1093246 | 0.7717687 | 0.1258689
[5 empty] | 0.04720899 | 0.1117399 |  |  | 0.206694 | 0.1221532 | 0.5389305 | 0.1100122 | 0.7644516 | 0.1266605
[5 empty] | 0.05121541 | 0.1124383 |  |  | 0.2070751 | 0.1229167 | 0.5393338 | 0.1106997 | 0.7608331 | 0.1274522
[5 empty] | 0.04622345 | 0.1131366 |  |  | 0.2055515 | 0.1236802 | 0.5407386 | 0.1113873 | 0.7546132 | 0.1282438
[5 empty] | 0.04923329 | 0.113835 |  |  | 0.2043232 | 0.1244436 | 0.5422452 | 0.1120749 | 0.7561918 | 0.1290354
[5 empty] | 0.04924511 | 0.1145334 |  |  | 0.2044903 | 0.1252071 | 0.5421538 | 0.1127625 | 0.749569 | 0.129827
[5 empty] | 0.0462591 | 0.1152318 |  |  | 0.2030528 | 0.1259705 | 0.5404648 | 0.11345 | 0.7468448 | 0.1306187
[5 empty] | 0.05027544 | 0.1159301 |  |  | 0.2021105 | 0.126734 | 0.5392783 | 0.1141376 | 0.744519 | 0.1314103
[5 empty] | 0.05129431 | 0.1166285 |  |  | 0.1998636 | 0.1274974 | 0.5391946 | 0.1148252 | 0.7368917 | 0.1322019
[5 empty] | 0.04831589 | 0.1173269 |  |  | 0.199612 | 0.1282609 | 0.5433141 | 0.1155128 | 0.734763 | 0.1329936
[5 empty] | 0.04734036 | 0.1180253 |  |  | 0.1985557 | 0.1290244 | 0.541837 | 0.1162003 | 0.7265327 | 0.1337852
[5 empty] | 0.04636791 | 0.1187236 |  |  | 0.1972947 | 0.1297878 | 0.5426636 | 0.1168879 | 0.7247008 | 0.1345768
[5 empty] | 0.05039872 | 0.119422 |  |  | 0.1978291 | 0.1305513 | 0.5388941 | 0.1175755 | 0.7231674 | 0.1353684
[5 empty] | 0.04743297 | 0.1201204 |  |  | 0.1955587 | 0.1313147 | 0.5393289 | 0.1182631 | 0.7140324 | 0.1361601
[5 empty] | 0.04947084 | 0.1208188 |  |  | 0.1966836 | 0.1320782 | 0.5426681 | 0.1189506 | 0.7169959 | 0.1369517
[5 empty] | 0.04751251 | 0.1215171 |  |  | 0.1948039 | 0.1328416 | 0.5435122 | 0.1196382 | 0.7072577 | 0.1377433
[5 empty] | 0.05155817 | 0.1222155 |  |  | 0.1936194 | 0.1336051 | 0.5395612 | 0.1203258 | 0.7065179 | 0.138535
[5 empty] | 0.046608 | 0.1229139 |  |  | 0.1925301 | 0.1343686 | 0.5419156 | 0.1210134 | 0.7040764 | 0.1393266
[5 empty] | 0.05166218 | 0.1236123 |  |  | 0.1911362 | 0.135132 | 0.5418756 | 0.1217009 | 0.6998333 | 0.1401182
[5 empty] | 0.04672089 | 0.1243106 |  |  | 0.1921375 | 0.1358955 | 0.5439415 | 0.1223885 | 0.6904885 | 0.1409098
[5 empty] | 0.05178432 | 0.125009 |  |  | 0.1894341 | 0.1366589 | 0.5398135 | 0.1230761 | 0.6888421 | 0.1417015
[5 empty] | 0.04685264 | 0.1257074 |  |  | 0.190026 | 0.1374224 | 0.5392919 | 0.1237637 | 0.6894939 | 0.1424931
[5 empty] | 0.04992605 | 0.1264058 |  |  | 0.1898131 | 0.1381858 | 0.542477 | 0.1244512 | 0.678644 | 0.1432847
[5 empty] | 0.04700471 | 0.1271041 |  |  | 0.1867954 | 0.1389493 | 0.5438691 | 0.1251388 | 0.6741924 | 0.1440764
[5 empty] | 0.05208882 | 0.1278025 |  |  | 0.1857731 | 0.1397128 | 0.5405684 | 0.1258264 | 0.673739 | 0.144868
[5 empty] | 0.04817855 | 0.1285009 |  |  | 0.1870459 | 0.1404762 | 0.5419753 | 0.126514 | 0.6729839 | 0.1456596
[5 empty] | 0.05127409 | 0.1291993 |  |  | 0.184214 | 0.1412397 | 0.5438899 | 0.1272016 | 0.663127 | 0.1464512
[5 empty] | 0.05237562 | 0.1298976 |  |  | 0.1837773 | 0.1420031 | 0.5420126 | 0.1278891 | 0.6650682 | 0.1472429
[5 empty] | 0.05148332 | 0.130596 |  |  | 0.1823358 | 0.1427666 | 0.5452436 | 0.1285767 | 0.6594077 | 0.1480345
[5 empty] | 0.05159738 | 0.1312944 |  |  | 0.1819896 | 0.1435301 | 0.5445832 | 0.1292643 | 0.6568453 | 0.1488261
[5 empty] | 0.05071797 | 0.1319928 |  |  | 0.1804386 | 0.1442935 | 0.5421317 | 0.1299519 | 0.6543811 | 0.1496178
[5 empty] | 0.04984527 | 0.1326911 |  |  | 0.1805828 | 0.145057 | 0.5457894 | 0.1306394 | 0.6438151 | 0.1504094
[5 empty] | 0.05297948 | 0.1333895 |  |  | 0.1781222 | 0.1458204 | 0.5434565 | 0.131327 | 0.6392471 | 0.151201
[5 empty] | 0.05212077 | 0.1340879 |  |  | 0.1786568 | 0.1465839 | 0.5428333 | 0.1320146 | 0.6400773 | 0.1519926
[5 empty] | 0.05126933 | 0.1347863 |  |  | 0.1762866 | 0.1473473 | 0.5455201 | 0.1327022 | 0.6343055 | 0.1527843
[5 empty] | 0.05142533 | 0.1354846 |  |  | 0.1757115 | 0.1481108 | 0.5422171 | 0.1333897 | 0.6313319 | 0.1535759
[5 empty] | 0.05058896 | 0.136183 |  |  | 0.1757317 | 0.1488743 | 0.5460246 | 0.1340773 | 0.6218562 | 0.1543675
[5 empty] | 0.0507604 | 0.1368814 |  |  | 0.1755471 | 0.1496377 | 0.543143 | 0.1347649 | 0.6196787 | 0.1551592
[5 empty] | 0.04893983 | 0.1375797 |  |  | 0.1733576 | 0.1504012 | 0.5422724 | 0.1354525 | 0.6190991 | 0.1559508
[5 empty] | 0.05412743 | 0.1382781 |  |  | 0.1720633 | 0.1511646 | 0.5477132 | 0.13614 | 0.6182176 | 0.1567424
[5 empty] | 0.0513234 | 0.1389765 |  |  | 0.1712642 | 0.1519281 | 0.5452656 | 0.1368276 | 0.6132341 | 0.157534