## 1
Общество с ограниченной ответственностью "Инженерная геология" (ООО "ИнжГео") | [11 empty] | Общество с ограниченной ответственностью "Инженерная геология" (ООО "ИнжГео")
Юр. адрес: 117279, г. Москва, ул. Миклухо-Маклая, 36 а, этаж 5, пом. XXIII к. 76-84 | [11 empty] | Юр. адрес: 117279, г. Москва, ул. Миклухо-Маклая, 36 а, этаж 5, пом. XXIII к. 76-84 | [8 empty] | нагр |  |  | X0 | Y0 | R |  | нагр |  |  |  | X0 | Y0 | R | нагр |  |  |  | X0 | Y0 | R |  | нагр |  |  |  | X0 | Y0 | R
Телефон/факс +7 (495) 132-30-00, Адрес электронной почты inbox@inj-geo.ru | [11 empty] | Телефон/факс +7 (495) 132-30-00, Адрес электронной почты inbox@inj-geo.ru | [12 empty] | 0 | [7 empty] | 0 | [6 empty] | 0 | [7 empty] | 0
[21 empty] | девиатор | [6 empty] | девиатор | [6 empty] | девиатор | [7 empty] | девиатор
Испытательная лаборатория ООО «ИнжГео» | [11 empty] | Испытательная лаборатория ООО «ИнжГео» | [8 empty] | x0 | Угол | X | Y |  |  |  | x0 |  | Угол | X | Y |  |  | x0 |  | Угол | X | Y |  |  |  | x0 |  | Угол | X | Y
Адрес места осуществления деятельности лаборатории: г. Москва, просп. Вернадского, д. 51, стр. 1 | [11 empty] | Адрес места осуществления деятельности лаборатории: г. Москва, просп. Вернадского, д. 51, стр. 1 | [9 empty] | 0 | [7 empty] | 0 | [6 empty] | 0 | [7 empty] | 0
Телефон +7(910)4557682, E-mail: slg85@mail.ru | [11 empty] | Телефон +7(910)4557682, E-mail: slg85@mail.ru | [9 empty] | 5 | [7 empty] | 5 | [6 empty] | 5 | [7 empty] | 5
[22 empty] | 10 | [7 empty] | 10 | [6 empty] | 10 | [7 empty] | 10
[12 empty] | Протокол испытаний № 13-63/304 от 29-08-2023 | [9 empty] | 15 | [7 empty] | 15 | [6 empty] | 15 | [7 empty] | 15
[22 empty] | 20 | [7 empty] | 20 | [6 empty] | 20 | [7 empty] | 20
[12 empty] | Наименование и адрес заказчика: Переход трубопровода через р. Енисей | [9 empty] | 25 | [7 empty] | 25 | [6 empty] | 25 | [7 empty] | 25
[12 empty] | Наименование объекта: ООО Регионстрой | [9 empty] | 30 | [7 empty] | 30 | [6 empty] | 30 | [7 empty] | 30
Наименование используемого метода/методики: ГОСТ 12248.4-2020 | [11 empty] | Наименование используемого метода/методики: ГОСТ 12248.3-2020 | [9 empty] | 35 | [7 empty] | 35 | [6 empty] | 35 | [7 empty] | 35
Условия проведения испытания: температура окружающей среды (18 - 25)0С, влажность воздуха (40 - 75)% | [11 empty] | Условия проведения испытания: температура окружающей среды (18 - 25)0С, влажность воздуха (40 - 75)% | [9 empty] | 40 | [7 empty] | 40 | [6 empty] | 40 | [7 empty] | 40
[12 empty] | Дата получение объекта подлежащего испытаниям: 02-08-2023 | [9 empty] | 45 | [7 empty] | 45 | [6 empty] | 45 | [7 empty] | 45
[12 empty] | Дата испытания: 25.10.2022-19.11.2304 | [9 empty] | 50 | [7 empty] | 50 | [6 empty] | 50 | [7 empty] | 50
[22 empty] | 55 | [7 empty] | 55 | [6 empty] | 55 | [7 empty] | 55
Испытание грунтов методом трехосного сжатия | [11 empty] | Испытание грунтов методом трехосного сжатия | [9 empty] | 60 | [7 empty] | 60 | [6 empty] | 60 | [7 empty] | 60
[22 empty] | 65 | [7 empty] | 65 | [6 empty] | 65 | [7 empty] | 65
Лабораторный номер: | [6 empty] | We, д.е. = |  |  |  |  | Лабораторный номер: |  | 1339 |  |  |  | We, д.е. = | 0.188 |  |  | 70 | [7 empty] | 70 | [6 empty] | 70 | [7 empty] | 70
Номер скважины: | [6 empty] | ρ, г/см3 = |  |  |  |  | Номер скважины: |  | BH-003 |  |  |  | ρ, г/см3 = | 1.95 |  |  | 75 | [7 empty] | 75 | [6 empty] | 75 | [7 empty] | 75
Глубина отбора, м: | [6 empty] | ρs, г/см3 = |  |  |  |  | Глубина отбора, м: |  | 5.8 |  |  |  | ρs, г/см3 = | 2.73 |  |  | 80 | [7 empty] | 80 | [6 empty] | 80 | [7 empty] | 80
Наименование грунта: | [6 empty] | e, д.е. = |  |  |  |  | Наименование грунта: |  | Щебенистый грунт, заполнитель суглинок, слабольдистый, легкий пылеватый, после оттаивания текучепластичный |  |  |  | e, д.е. = | 0.6632 |  |  | 85 | [7 empty] | 85 | [6 empty] | 85 | [7 empty] | 85
Схема проведения опыта: | [6 empty] | IL, д.е. = |  |  |  |  | Схема проведения опыта: |  | КД |  |  |  | IL, д.е. = | 0.9677069 |  |  | 90 | [7 empty] | 90 | [6 empty] | 90 | [7 empty] | 90
[22 empty] | 95 | [7 empty] | 95 | [6 empty] | 95 | [7 empty] | 95
[22 empty] | 100 | [7 empty] | 100 | [6 empty] | 100 | [7 empty] | 100
Результаты испытаний | [11 empty] | Результаты испытаний | [9 empty] | 105 | [7 empty] | 105 | [6 empty] | 105 | [7 empty] | 105
[22 empty] | 110 | [7 empty] | 110 | [6 empty] | 110 | [7 empty] | 110
[22 empty] | 115 | [7 empty] | 115 | [6 empty] | 115 | [7 empty] | 115
[22 empty] | 120 | [7 empty] | 120 | [6 empty] | 120 | [7 empty] | 120
[22 empty] | 125 | [7 empty] | 125 | [6 empty] | 125 | [7 empty] | 125
[22 empty] | 130 | [7 empty] | 130 | [6 empty] | 130 | [7 empty] | 130
[22 empty] | 135 | [7 empty] | 135 | [6 empty] | 135 | [7 empty] | 135
[22 empty] | 140 | [7 empty] | 140 | [6 empty] | 140 | [7 empty] | 140
[22 empty] | 145 | [7 empty] | 145 | [6 empty] | 145 | [7 empty] | 145
[22 empty] | 150 | [7 empty] | 150 | [6 empty] | 150 | [7 empty] | 150
[22 empty] | 155 | [7 empty] | 155 | [6 empty] | 155 | [7 empty] | 155
[22 empty] | 160 | [7 empty] | 160 | [6 empty] | 160 | [7 empty] | 160
[22 empty] | 165 | [7 empty] | 165 | [6 empty] | 165 | [7 empty] | 165
[22 empty] | 170 | [7 empty] | 170 | [6 empty] | 170 | [7 empty] | 170
[22 empty] | 175 | [7 empty] | 175 | [6 empty] | 175 | [7 empty] | 175
[22 empty] | 180 | [7 empty] | 180 | [6 empty] | 180 | [7 empty] | 180
[13 empty] | Давление в камере, Мпа σ3 | Вертикальная нагрузка, Мпа σ1 | Поровое давление, Мпа u
| K0, д.е. | 0.398185 |  |  |  |  | Коэфф. Точки | [5 empty] | 0.110838 | 0.4900033 | [5 empty] | 1 | [6 empty] | σ3,кПа | σ1,кПа | u, кПа |  |  |  | 4
| q_zg, МПа | 0.04413403 | [10 empty] | 0.210838 | 0.8922824 | [27 empty] | δ3, Мпа | δ1-δ3, МПа | δ1, МПа | δ1, КПа
|  |  | Модуль деформации, МПа: | [9 empty] | 0.310838 | 1.294562 | [21 empty] | С, МПа:
|  |  | Е0= |  | Точки модуля (полное напр.), МПа |  |  |  | 0.04413403 | 0.07061444 | [25 empty] | φ, град:
|  |  | E50 = |  | qf (полное напр.), МПа |  |  |  | 0.1664469 | [26 empty] | E, Мпа
|  |  | Коэф. Поперечной деформации, ϑ = | [9 empty] | Эффективные значения угла внутреннего трения и удельного сцепления ϕ', С' | [13 empty] | x | 0
[13 empty] | ϕ', град. = | 37 | [12 empty] | y |  |  |  | С, кПа | φ,°
[13 empty] | С', МПа = | 0.011
| Исполнитель: | [6 empty] | Морозов Д.С. |  |  |  |  | Исполнитель: |  |  |  |  | Морозов Д.С.
| Начальник исп. лаборатории: | [6 empty] | Семиколенова Л.Г. |  |  |  |  | Начальник исп. лаборатории: |  |  |  |  | Семиколенова Л.Г.
Лист 1 , всего листов 2 | [11 empty] | Лист 2 , всего листов 2
Частичное воспроизведение протокола испытаний без письменного разрешения ООО «ИнжГео» ЗАПРЕЩАЕТСЯ | [11 empty] | Частичное воспроизведение протокола испытаний без письменного разрешения ООО «ИнжГео» ЗАПРЕЩАЕТСЯ
[5 empty] | второй график |  | первый график | [9 empty] | К Пуассона
dev50 | epsE50 | ind | devE0 | epsE0 | dev | eps | sigma |  | dev1 | eps1 | dev2 | eps2 | dev3 | eps3 |  | Глины
0.05560887 | 0.001616735 |  |  |  | 0 | 0 |  |  | 0 | 0 | 0 | 0 | 0 | 0 |  | < 0 | 0,20-0,30
ind |  |  |  |  | 0.02648042 | 0.0005389115 |  |  | 0.03522328 | 0.0007358733 | 0.08102529 | 0.0007698091 | 0.1055283 | 0.0007267049 |  | 0-0,25 | 0,30-0,38
2 |  |  |  |  | 0.05560887 | 0.001616735 |  |  | 0.0665028 | 0.00135342 | 0.1265028 | 0.001253167 | 0.1865028 | 0.001314 |  | 0,25< | 0,38-0,45
E0 |  |  |  |  | 0.05236412 | 0.002299568 |  |  | 0.09735062 | 0.00220762 | 0.2044776 | 0.002309427 | 0.2705198 | 0.002180115 |  | Суглинки | 0,35-0,37
epsE0 | devE0 |  |  |  | 0.05737409 | 0.00306609 |  |  | 0.1237995 | 0.002943493 | 0.2517683 | 0.003079236 | 0.34698 | 0.00290682 |  | Пески и супеси | 0,30-0,35
0.0005389115 | 0.02648042 |  |  |  | 0.0561718 | 0.003832613 |  |  | 0.1453262 | 0.003679367 | 0.2984119 | 0.003849046 | 0.4103142 | 0.003633525
[5 empty] | 0.06076258 | 0.004599136 |  |  | 0.1651585 | 0.00441524 | 0.3407222 | 0.004821821 | 0.4605827 | 0.00436023
График E50 |  | График E |  |  | 0.06415178 | 0.005365658 |  |  | 0.1895827 | 0.005511797 | 0.3517465 | 0.005388664 | 0.4918618 | 0.004950568
eps | q | sigma |  |  | 0.07234472 | 0.006132181 |  |  | 0.1954686 | 0.005886987 | 0.3782782 | 0.006158473 | 0.5252318 | 0.00581364
Горизонтальная линия E50 |  | Касательная |  |  | 0.07234675 | 0.006898703 |  |  | 0.2049351 | 0.00662286 | 0.3977748 | 0.006928282 | 0.555666 | 0.006540344
0 |  | a | b |  | 0.0791632 | 0.007665226 |  |  | 0.2175534 | 0.007358733 | 0.4145194 | 0.007698091 | 0.5825145 | 0.007267049
|  |  | 0 |  | 0.08579941 | 0.008431749 |  |  | 0.2257089 | 0.008094607 | 0.4329948 | 0.0084679 | 0.6033532 | 0.007993754
Вертикальная линия E50 |  | p1 и p2 |  |  | 0.07926072 | 0.009198271 |  |  | 0.2392868 | 0.00883048 | 0.456484 | 0.009237709 | 0.6314581 | 0.008720459
| 0 | 0 |  |  | 0.08755245 | 0.009964794 |  |  | 0.2462723 | 0.009566353 | 0.4712698 | 0.01000752 | 0.6567052 | 0.009447164
[5 empty] | 0.08767995 | 0.01073132 |  |  | 0.2568507 | 0.01030223 | 0.4884353 | 0.01077733 | 0.6869705 | 0.01017387
Касательная линия E50 |  |  |  |  | 0.09364855 | 0.01149784 |  |  | 0.2677073 | 0.0110381 | 0.5090632 | 0.01154714 | 0.70563 | 0.01090057
0 | 0 | Горизонтальная 1 |  |  | 0.0934636 | 0.01226436 |  |  | 0.2779272 | 0.01177397 | 0.5269366 | 0.01231695 | 0.7350596 | 0.01162728
[5 empty] | 0.09413042 | 0.01303088 |  |  | 0.2860958 | 0.01250985 | 0.5382382 | 0.01308675 | 0.7515354 | 0.01235398
Горизонтальная линия qкр |  |  |  |  | 0.08865435 | 0.01379741 |  |  | 0.2930982 | 0.01324572 | 0.5517512 | 0.01385656 | 0.7759332 | 0.01308069
Горизонтальная линия q |  | Горизонтальная 2 |  |  | 0.09504073 | 0.01456393 |  |  | 0.3029198 | 0.01398159 | 0.5695583 | 0.01462637 | 0.7986292 | 0.01380739
0 |  | 0 |  |  | 0.1002949 | 0.01533045 |  |  | 0.3094458 | 0.01471747 | 0.5831425 | 0.01539618 | 0.8123993 | 0.0145341
[5 empty] | 0.09742218 | 0.01609697 |  |  | 0.3196614 | 0.01545334 | 0.5952867 | 0.01616599 | 0.8301194 | 0.0152608
Вертикальная линия q |  |  |  |  | 0.09742793 | 0.0168635 |  |  | 0.3242518 | 0.01618921 | 0.6041739 | 0.0169358 | 0.8476655 | 0.01598751
| 0 |  |  |  | 0.1003175 | 0.01763002 |  |  | 0.3312024 | 0.01692509 | 0.6110869 | 0.01770561 | 0.8689137 | 0.01671421
[5 empty] | 0.1060961 | 0.01839654 |  |  | 0.3384984 | 0.01766096 | 0.6228086 | 0.01847542 | 0.8761399 | 0.01744092
[5 empty] | 0.1007693 | 0.01916306 |  |  | 0.3423249 | 0.01839683 | 0.631122 | 0.01924523 | 0.8972201 | 0.01816762
[5 empty] | 0.09734222 | 0.01992959 |  |  | 0.3495674 | 0.01913271 | 0.64011 | 0.02001504 | 0.9020303 | 0.01889433
[5 empty] | 0.0988203 | 0.02069611 |  |  | 0.3522109 | 0.01986858 | 0.6445555 | 0.02078485 | 0.9178464 | 0.01962103
[5 empty] | 0.1072089 | 0.02146263 |  |  | 0.3570408 | 0.02060445 | 0.6534415 | 0.02155466 | 0.9252445 | 0.02034774
[5 empty] | 0.1005132 | 0.02222916 |  |  | 0.3612423 | 0.02134033 | 0.6534508 | 0.02232446 | 0.9325005 | 0.02107444
[5 empty] | 0.1077388 | 0.02299568 |  |  | 0.3635007 | 0.0220762 | 0.6598663 | 0.02309427 | 0.9416904 | 0.02180115
[5 empty] | 0.1008908 | 0.0237622 |  |  | 0.3675012 | 0.02281207 | 0.6615711 | 0.02386408 | 0.9454902 | 0.02252785
[5 empty] | 0.1059746 | 0.02452872 |  |  | 0.367629 | 0.02354795 | 0.6634479 | 0.02463389 | 0.9568759 | 0.02325456
[5 empty] | 0.09899524 | 0.02529525 |  |  | 0.3679694 | 0.02428382 | 0.6675797 | 0.0254037 | 0.9607234 | 0.02398126
[5 empty] | 0.1079403 | 0.02606177 |  |  | 0.3685077 | 0.02501969 | 0.6625038 | 0.02617351 | 0.9576087 | 0.02470797
[5 empty] | 0.1058062 | 0.02682829 |  |  | 0.3712417 | 0.02575557 | 0.6638779 | 0.02694332 | 0.9626079 | 0.02543467
[5 empty] | 0.0986001 | 0.02759481 |  |  | 0.3702646 | 0.02649144 | 0.6658726 | 0.02771313 | 0.9592213 | 0.02616138
[5 empty] | 0.1073291 | 0.02836134 |  |  | 0.3678719 | 0.02722731 | 0.6595571 | 0.02848294 | 0.9544967 | 0.02688808
[5 empty] | 0.1040003 | 0.02912786 |  |  | 0.369997 | 0.02796319 | 0.6601006 | 0.02925275 | 0.9604905 | 0.02761479
[5 empty] | 0.105621 | 0.02989438 |  |  | 0.3667735 | 0.02869906 | 0.6539719 | 0.03002256 | 0.954057 | 0.02834149
[5 empty] | 0.09619811 | 0.0306609 |  |  | 0.367135 | 0.02943493 | 0.6539404 | 0.03079236 | 0.9522509 | 0.0290682
[5 empty] | 0.1007389 | 0.03142743 |  |  | 0.3631149 | 0.03017081 | 0.6497749 | 0.03156217 | 0.9524265 | 0.0297949
[5 empty] | 0.1022505 | 0.03219395 |  |  | 0.3619467 | 0.03090668 | 0.6466447 | 0.03233198 | 0.9437385 | 0.03052161
[5 empty] | 0.10174 | 0.03296047 |  |  | 0.3623641 | 0.03164255 | 0.6426188 | 0.03310179 | 0.9476412 | 0.03124831
[5 empty] | 0.09621456 | 0.03372699 |  |  | 0.3594005 | 0.03237843 | 0.6411663 | 0.0338716 | 0.9442892 | 0.03197502
[5 empty] | 0.09768132 | 0.03449352 |  |  | 0.3588894 | 0.0331143 | 0.6327563 | 0.03464141 | 0.932537 | 0.03270172
[5 empty] | 0.0981474 | 0.03526004 |  |  | 0.3543644 | 0.03385017 | 0.6284579 | 0.03541122 | 0.929039 | 0.03342843
[5 empty] | 0.09961994 | 0.03602656 |  |  | 0.355059 | 0.03458605 | 0.6305401 | 0.03618103 | 0.9312499 | 0.03415513
[5 empty] | 0.1021061 | 0.03679308 |  |  | 0.3507067 | 0.03532192 | 0.625472 | 0.03695084 | 0.9212239 | 0.03488184
[5 empty] | 0.101613 | 0.03755961 |  |  | 0.348441 | 0.03605779 | 0.6240228 | 0.03772065 | 0.9200158 | 0.03560854
[5 empty] | 0.09314769 | 0.03832613 |  |  | 0.3470955 | 0.03679367 | 0.6184614 | 0.03849046 | 0.9144799 | 0.03633525
[5 empty] | 0.09071742 | 0.03909265 |  |  | 0.3477037 | 0.03752954 | 0.6163571 | 0.03926026 | 0.9144707 | 0.03706195
[5 empty] | 0.0913293 | 0.03985918 |  |  | 0.3455991 | 0.03826541 | 0.6140789 | 0.04003007 | 0.9012428 | 0.03778866
[5 empty] | 0.09299044 | 0.0406257 |  |  | 0.3444153 | 0.03900129 | 0.6135958 | 0.04079988 | 0.8975506 | 0.03851536
[5 empty] | 0.08970798 | 0.04139222 |  |  | 0.3441857 | 0.03973716 | 0.6128627 | 0.04156969 | 0.9024486 | 0.03924207
[5 empty] | 0.1004891 | 0.04215874 |  |  | 0.3429439 | 0.04047303 | 0.6155273 | 0.0423395 | 0.8939914 | 0.03996877
[5 empty] | 0.09834083 | 0.04292527 |  |  | 0.3413234 | 0.04120891 | 0.6132057 | 0.04310931 | 0.8960334 | 0.04069548
[5 empty] | 0.0992704 | 0.04369179 |  |  | 0.3422223 | 0.04194478 | 0.614867 | 0.04387912 | 0.8947291 | 0.04142218
[5 empty] | 0.09428699 | 0.04445831 |  |  | 0.3420841 | 0.04268065 | 0.6194801 | 0.04464893 | 0.893333 | 0.04214889
[5 empty] | 0.0933978 | 0.04522483 |  |  | 0.3428875 | 0.04341653 | 0.620914 | 0.04541874 | 0.8838996 | 0.04287559
[5 empty] | 0.09359607 | 0.04599136 |  |  | 0.346112 | 0.0441524 | 0.6260377 | 0.04618855 | 0.8887835 | 0.0436023
[5 empty] | 0.09887417 | 0.04675788 |  |  | 0.3453369 | 0.04488827 | 0.62342 | 0.04695836 | 0.8844964 | 0.044329
[5 empty] | 0.09622452 | 0.0475244 |  |  | 0.3471417 | 0.04562415 | 0.63133 | 0.04772817 | 0.8881823 | 0.04505571
[5 empty] | 0.09163949 | 0.04829092 |  |  | 0.3486058 | 0.04636002 | 0.6313367 | 0.04849797 | 0.8949738 | 0.04578241
[5 empty] | 0.1001115 | 0.04905745 |  |  | 0.3499086 | 0.04709589 | 0.633309 | 0.04926778 | 0.8959929 | 0.04650912
[5 empty] | 0.09363292 | 0.04982397 |  |  | 0.3509295 | 0.04783177 | 0.6375159 | 0.05003759 | 0.8921618 | 0.04723582
[5 empty] | 0.09319616 | 0.05059049 |  |  | 0.354348 | 0.04856764 | 0.6403263 | 0.0508074 | 0.8994028 | 0.04796253
[5 empty] | 0.09579361 | 0.05135701 |  |  | 0.3562435 | 0.04930351 | 0.6407092 | 0.05157721 | 0.903238 | 0.04868923
[5 empty] | 0.09741768 | 0.05212354 |  |  | 0.3553954 | 0.05003939 | 0.6465336 | 0.05234702 | 0.9133895 | 0.04941594
[5 empty] | 0.1010607 | 0.05289006 |  |  | 0.3590831 | 0.05077526 | 0.6485685 | 0.05311683 | 0.9160797 | 0.05014264
[5 empty] | 0.09971521 | 0.05365658 |  |  | 0.3599861 | 0.05151113 | 0.6506828 | 0.05388664 | 0.9176306 | 0.05086935
[5 empty] | 0.1013735 | 0.0544231 |  |  | 0.3609837 | 0.05224701 | 0.6532455 | 0.05465645 | 0.9215644 | 0.05159605
[5 empty] | 0.09702791 | 0.05518963 |  |  | 0.3624555 | 0.05298288 | 0.6563255 | 0.05542626 | 0.9352033 | 0.05232276
[5 empty] | 0.1056709 | 0.05595615 |  |  | 0.3671807 | 0.05371875 | 0.6633919 | 0.05619607 | 0.9348695 | 0.05304946
[5 empty] | 0.09729494 | 0.05672267 |  |  | 0.3664389 | 0.05445463 | 0.6655135 | 0.05696587 | 0.9389851 | 0.05377617
[5 empty] | 0.1028923 | 0.05748919 |  |  | 0.3693094 | 0.0551905 | 0.6701594 | 0.05773568 | 0.9480724 | 0.05450287
[5 empty] | 0.1054555 | 0.05825572 |  |  | 0.3693717 | 0.05592637 | 0.6718986 | 0.05850549 | 0.9539535 | 0.05522958
[5 empty] | 0.1059768 | 0.05902224 |  |  | 0.3737051 | 0.05666225 | 0.6704999 | 0.0592753 | 0.9573506 | 0.05595628
[5 empty] | 0.1054487 | 0.05978876 |  |  | 0.3749893 | 0.05739812 | 0.6738324 | 0.06004511 | 0.9584859 | 0.05668299
[5 empty] | 0.1058635 | 0.06055529 |  |  | 0.3736034 | 0.05813399 | 0.678765 | 0.06081492 | 0.9680815 | 0.05740969
[5 empty] | 0.1112177 | 0.06132181 |  |  | 0.375927 | 0.05886987 | 0.6814444 | 0.06158473 | 0.9700596 | 0.0581364
[5 empty] | 0.10853 | 0.06208833 |  |  | 0.3752395 | 0.05960574 | 0.6764351 | 0.06235454 | 0.9784425 | 0.0588631
[5 empty] | 0.1048494 | 0.06285485 |  |  | 0.3791653 | 0.06034161 | 0.6836862 | 0.06312435 | 0.9798522 | 0.05958981
[5 empty] | 0.1011709 | 0.06362138 |  |  | 0.3790487 | 0.06107749 | 0.6831347 | 0.06389416 | 0.979111 | 0.06031651
[5 empty] | 0.1114932 | 0.0643879 |  |  | 0.3783475 | 0.06181336 | 0.6857756 | 0.06466397 | 0.9740411 | 0.06104322
[5 empty] | 0.1078152 | 0.06515442 |  |  | 0.3783542 | 0.06254923 | 0.6876038 | 0.06543377 | 0.9837235 | 0.06176992
[5 empty] | 0.1041357 | 0.06592094 |  |  | 0.3763864 | 0.06328511 | 0.6896145 | 0.06620358 | 0.9805605 | 0.06249663
[5 empty] | 0.1064537 | 0.06668747 |  |  | 0.3768504 | 0.06402098 | 0.6860025 | 0.06697339 | 0.9830825 | 0.06322333
[5 empty] | 0.1057678 | 0.06745399 |  |  | 0.3776521 | 0.06475685 | 0.6874629 | 0.0677432 | 0.9785037 | 0.06395003
[5 empty] | 0.1100771 | 0.06822051 |  |  | 0.3771978 | 0.06549273 | 0.6903907 | 0.06851301 | 0.9780242 | 0.06467674
[5 empty] | 0.1143804 | 0.06898703 |  |  | 0.3749935 | 0.0662286 | 0.6941808 | 0.06928282 | 0.9818439 | 0.06540344
[5 empty] | 0.1046764 | 0.06975356 |  |  | 0.3744454 | 0.06696447 | 0.6930284 | 0.07005263 | 0.9788628 | 0.06613015
[5 empty] | 0.104964 | 0.07052008 |  |  | 0.3752596 | 0.06770035 | 0.6926283 | 0.07082244 | 0.980481 | 0.06685685
[5 empty] | 0.1052421 | 0.0712866 |  |  | 0.3752423 | 0.06843622 | 0.6964756 | 0.07159225 | 0.9752984 | 0.06758356
[5 empty] | 0.1065096 | 0.07205312 |  |  | 0.3730995 | 0.06917209 | 0.6923652 | 0.07236206 | 0.9763151 | 0.06831026
[5 empty] | 0.1107653 | 0.07281965 |  |  | 0.3746374 | 0.06990797 | 0.6941922 | 0.07313187 | 0.9816311 | 0.06903697
[5 empty] | 0.1160079 | 0.07358617 |  |  | 0.374262 | 0.07064384 | 0.6987516 | 0.07390168 | 0.9802463 | 0.06976367
[5 empty] | 0.1112365 | 0.07435269 |  |  | 0.3712796 | 0.07137971 | 0.7002384 | 0.07467148 | 0.9811609 | 0.07049038
[5 empty] | 0.1124498 | 0.07511921 |  |  | 0.3720963 | 0.07211559 | 0.6966475 | 0.07544129 | 0.9769747 | 0.07121708
[5 empty] | 0.1056466 | 0.07588574 |  |  | 0.3699181 | 0.07285146 | 0.699174 | 0.0762111 | 0.9824878 | 0.07194379
[5 empty] | 0.1138259 | 0.07665226 |  |  | 0.3705513 | 0.07358733 | 0.6970129 | 0.07698091 | 0.9828002 | 0.07267049
[5 empty] | 0.1129864 | 0.07741878 |  |  | 0.3681018 | 0.07432321 | 0.7002592 | 0.07775072 | 0.9809119 | 0.0733972
[5 empty] | 0.1071271 | 0.0781853 |  |  | 0.3677759 | 0.07505908 | 0.7009078 | 0.07852053 | 0.9806229 | 0.0741239
[5 empty] | 0.1142467 | 0.07895183 |  |  | 0.3683797 | 0.07579495 | 0.7030537 | 0.07929034 | 0.9756332 | 0.07485061
[5 empty] | 0.1063441 | 0.07971835 |  |  | 0.3689192 | 0.07653083 | 0.7040921 | 0.08006015 | 0.9798429 | 0.07557731
[5 empty] | 0.1164182 | 0.08048487 |  |  | 0.3663007 | 0.0772667 | 0.6990154 | 0.08082996 | 0.9769519 | 0.07630402
[5 empty] | 0.1154678 | 0.0812514 |  |  | 0.3684303 | 0.07800257 | 0.7045782 | 0.08159977 | 0.9817603 | 0.07703072
[5 empty] | 0.1174918 | 0.08201792 |  |  | 0.3678973 | 0.07873845 | 0.69947 | 0.08236958 | 0.980068 | 0.07775743
[5 empty] | 0.1114802 | 0.08278444 |  |  | 0.3667719 | 0.07947432 | 0.7000979 | 0.08313938 | 0.974775 | 0.07848413
[5 empty] | 0.1143986 | 0.08355096 |  |  | 0.367653 | 0.08021019 | 0.7023687 | 0.08390919 | 0.9826814 | 0.07921084
[5 empty] | 0.1112478 | 0.08431749 |  |  | 0.3668403 | 0.08094607 | 0.6996895 | 0.084679 | 0.9806872 | 0.07993754
[5 empty] | 0.1170327 | 0.08508401 |  |  | 0.3670336 | 0.08168194 | 0.6999672 | 0.08544881 | 0.9814924 | 0.08066425
[5 empty] | 0.1117583 | 0.08585053 |  |  | 0.3644326 | 0.08241781 | 0.6938088 | 0.08621862 | 0.9825969 | 0.08139095
[5 empty] | 0.1144293 | 0.08661705 |  |  | 0.363837 | 0.08315369 | 0.6979213 | 0.08698843 | 0.9812008 | 0.08211766
[5 empty] | 0.1140507 | 0.08738358 |  |  | 0.3655467 | 0.08388956 | 0.6947116 | 0.08775824 | 0.9841041 | 0.08284436
[5 empty] | 0.1046273 | 0.0881501 |  |  | 0.3665614 | 0.08462543 | 0.6910868 | 0.08852805 | 0.9784069 | 0.08357107
[5 empty] | 0.106164 | 0.08891662 |  |  | 0.3625807 | 0.08536131 | 0.6911537 | 0.08929786 | 0.983409 | 0.08429777
[5 empty] | 0.1046657 | 0.08968314 |  |  | 0.3649046 | 0.08609718 | 0.6933194 | 0.09006767 | 0.9840105 | 0.08502448
[5 empty] | 0.1121372 | 0.09044967 |  |  | 0.3620327 | 0.08683305 | 0.6848908 | 0.09083748 | 0.9820115 | 0.08575118
[5 empty] | 0.1055835 | 0.09121619 |  |  | 0.3617648 | 0.08756893 | 0.6888749 | 0.09160728 | 0.9750119 | 0.08647789
[5 empty] | 0.1090093 | 0.09198271 |  |  | 0.3627006 | 0.0883048 | 0.6873787 | 0.09237709 | 0.9818436 | 0.08720459
[5 empty] | 0.1104197 | 0.09274923 |  |  | 0.3617399 | 0.08904067 | 0.6814092 | 0.0931469 | 0.9805706 | 0.0879313
[5 empty] | 0.1018194 | 0.09351576 |  |  | 0.3612825 | 0.08977655 | 0.6786733 | 0.09391671 | 0.9762976 | 0.088658
[5 empty] | 0.1052133 | 0.09428228 |  |  | 0.361628 | 0.09051242 | 0.6764779 | 0.09468652 | 0.9784336 | 0.08938471
[5 empty] | 0.1036063 | 0.0950488 |  |  | 0.3622763 | 0.09124829 | 0.6782302 | 0.09545633 | 0.9766876 | 0.09011141
[5 empty] | 0.1060033 | 0.09581532 |  |  | 0.3618271 | 0.09198417 | 0.6721369 | 0.09622614 | 0.9729685 | 0.09083812
[5 empty] | 0.1004091 | 0.09658185 |  |  | 0.3633801 | 0.09272004 | 0.6751052 | 0.09699595 | 0.9769854 | 0.09156482
[5 empty] | 0.1088287 | 0.09734837 |  |  | 0.3629352 | 0.09345591 | 0.673042 | 0.09776576 | 0.9724472 | 0.09229153
[5 empty] | 0.1082669 | 0.09811489 |  |  | 0.360592 | 0.09419179 | 0.6662542 | 0.09853557 | 0.9694629 | 0.09301823
[5 empty] | 0.09772853 | 0.09888142 |  |  | 0.3593503 | 0.09492766 | 0.6631489 | 0.09930538 | 0.9711415 | 0.09374494
[5 empty] | 0.1042185 | 0.09964794 |  |  | 0.3596098 | 0.09566353 | 0.6651329 | 0.1000752 | 0.967892 | 0.09447164
[5 empty] | 0.1007417 | 0.1004145 |  |  | 0.3592704 | 0.09639941 | 0.6614134 | 0.100845 | 0.9695233 | 0.09519835
[5 empty] | 0.09630306 | 0.101181 |  |  | 0.3592317 | 0.09713528 | 0.6575972 | 0.1016148 | 0.9661445 | 0.09592505
[5 empty] | 0.1049074 | 0.1019475 |  |  | 0.3615936 | 0.09787115 | 0.6570913 | 0.1023846 | 0.9627645 | 0.09665176
[5 empty] | 0.0955595 | 0.102714 |  |  | 0.3605557 | 0.09860703 | 0.6532026 | 0.1031544 | 0.9558923 | 0.09737846
[5 empty] | 0.1022644 | 0.1034806 |  |  | 0.3605179 | 0.0993429 | 0.6489383 | 0.1039242 | 0.9612369 | 0.09810517
[5 empty] | 0.09402682 | 0.1042471 |  |  | 0.3610798 | 0.1000788 | 0.6473052 | 0.104694 | 0.9573073 | 0.09883187
[5 empty] | 0.1048518 | 0.1050136 |  |  | 0.3602412 | 0.1008146 | 0.6436103 | 0.1054638 | 0.9507125 | 0.09955858
[5 empty] | 0.09874404 | 0.1057801 |  |  | 0.359402 | 0.1015505 | 0.6474606 | 0.1062337 | 0.9521615 | 0.1002853
[5 empty] | 0.09470851 | 0.1065466 |  |  | 0.3605617 | 0.1022864 | 0.644163 | 0.1070035 | 0.9530631 | 0.101012
[5 empty] | 0.09570851 | 0.1073132 |  |  | 0.3585202 | 0.1030223 | 0.6417244 | 0.1077733 | 0.9473265 | 0.1017387
[5 empty] | 0.1017085 | 0.1080797 |  |  | 0.3572773 | 0.1037581 | 0.636404 | 0.1085431 | 0.9384607 | 0.1024654
[5 empty] | 0.09770865 | 0.1088462 |  |  | 0.3578327 | 0.104494 | 0.6360669 | 0.1093129 | 0.9397745 | 0.1031921
[5 empty] | 0.09370883 | 0.1096127 |  |  | 0.3563861 | 0.1052299 | 0.6330131 | 0.1100827 | 0.936777 | 0.1039188
[5 empty] | 0.09470914 | 0.1103793 |  |  | 0.3556373 | 0.1059658 | 0.6318427 | 0.1108525 | 0.9321771 | 0.1046455
[5 empty] | 0.1007096 | 0.1111458 |  |  | 0.357186 | 0.1067016 | 0.6305556 | 0.1116223 | 0.9329839 | 0.1053722
[5 empty] | 0.1037102 | 0.1119123 |  |  | 0.357332 | 0.1074375 | 0.6304518 | 0.1123921 | 0.9335063 | 0.1060989
[5 empty] | 0.09971107 | 0.1126788 |  |  | 0.3554752 | 0.1081734 | 0.6256313 | 0.1131619 | 0.9324534 | 0.1068256
[5 empty] | 0.09471216 | 0.1134453 |  |  | 0.3557175 | 0.1089093 | 0.6206942 | 0.1139317 | 0.9212341 | 0.1075523
[5 empty] | 0.09871351 | 0.1142119 |  |  | 0.35466 | 0.1096451 | 0.6218405 | 0.1147016 | 0.9179288 | 0.108279
[5 empty] | 0.1047152 | 0.1149784 |  |  | 0.3545027 | 0.110381 | 0.6187701 | 0.1154714 | 0.9184591 | 0.1090057
[5 empty] | 0.09571713 | 0.1157449 |  |  | 0.3562455 | 0.1111169 | 0.6145831 | 0.1162412 | 0.9188203 | 0.1097324
[5 empty] | 0.09371947 | 0.1165114 |  |  | 0.3541885 | 0.1118527 | 0.6145795 | 0.117011 | 0.9153129 | 0.1104592
[5 empty] | 0.1017222 | 0.117278 |  |  | 0.3560316 | 0.1125886 | 0.6161592 | 0.1177808 | 0.9133372 | 0.1111859
[5 empty] | 0.1027253 | 0.1180445 |  |  | 0.3541749 | 0.1133245 | 0.6139224 | 0.1185506 | 0.9131937 | 0.1119126
[5 empty] | 0.1007289 | 0.118811 |  |  | 0.3559184 | 0.1140604 | 0.6050689 | 0.1193204 | 0.9033829 | 0.1126393
[5 empty] | 0.100733 | 0.1195775 |  |  | 0.353562 | 0.1147962 | 0.6068988 | 0.1200902 | 0.9046052 | 0.113366
[5 empty] | 0.1037375 | 0.120344 |  |  | 0.3537058 | 0.1155321 | 0.6040122 | 0.12086 | 0.897161 | 0.1140927
[5 empty] | 0.09674265 | 0.1211106 |  |  | 0.3526497 | 0.116268 | 0.604209 | 0.1216298 | 0.9001508 | 0.1148194
[5 empty] | 0.09874832 | 0.1218771 |  |  | 0.3531938 | 0.1170039 | 0.6013891 | 0.1223996 | 0.893075 | 0.1155461
[5 empty] | 0.1047546 | 0.1226436 |  |  | 0.3540381 | 0.1177397 | 0.5936528 | 0.1231695 | 0.8903341 | 0.1162728
[5 empty] | 0.09576148 | 0.1234101 |  |  | 0.3546825 | 0.1184756 | 0.5917998 | 0.1239393 | 0.8832285 | 0.1169995
[5 empty] | 0.100769 | 0.1241767 |  |  | 0.3519272 | 0.1192115 | 0.5955303 | 0.1247091 | 0.8874586 | 0.1177262
[5 empty] | 0.09777726 | 0.1249432 |  |  | 0.3516719 | 0.1199474 | 0.5870443 | 0.1254789 | 0.878425 | 0.1184529
[5 empty] | 0.1017862 | 0.1257097 |  |  | 0.3534169 | 0.1206832 | 0.5853417 | 0.1262487 | 0.874528 | 0.1191796
[5 empty] | 0.1007959 | 0.1264762 |  |  | 0.351062 | 0.1214191 | 0.5883226 | 0.1270185 | 0.878068 | 0.1199063
[5 empty] | 0.1038064 | 0.1272428 |  |  | 0.3528073 | 0.122155 | 0.580087 | 0.1277883 | 0.8732456 | 0.120633
[5 empty] | 0.1008176 | 0.1280093 |  |  | 0.3530527 | 0.1228908 | 0.5817348 | 0.1285581 | 0.8619612 | 0.1213597
[5 empty] | 0.09882973 | 0.1287758 |  |  | 0.3527984 | 0.1236267 | 0.5747661 | 0.1293279 | 0.8642152 | 0.1220864
[5 empty] | 0.09884269 | 0.1295423 |  |  | 0.3504442 | 0.1243626 | 0.576781 | 0.1300977 | 0.857608 | 0.1228131
[5 empty] | 0.09585655 | 0.1303088 |  |  | 0.3492902 | 0.1250985 | 0.5715793 | 0.1308675 | 0.8577402 | 0.1235398
[5 empty] | 0.09487133 | 0.1310754 |  |  | 0.3509363 | 0.1258343 | 0.5684611 | 0.1316374 | 0.853612 | 0.1242665
[5 empty] | 0.1008871 | 0.1318419 |  |  | 0.3501827 | 0.1265702 | 0.5684265 | 0.1324072 | 0.8448241 | 0.1249933
[5 empty] | 0.09590378 | 0.1326084 |  |  | 0.3501292 | 0.1273061 | 0.5673753 | 0.133177 | 0.8433768 | 0.12572
[5 empty] | 0.0969215 | 0.1333749 |  |  | 0.3507759 | 0.128042 | 0.5623077 | 0.1339468 | 0.8415705 | 0.1264467
[5 empty] | 0.09594027 | 0.1341415 |  |  | 0.3514227 | 0.1287778 | 0.5588237 | 0.1347166 | 0.8377058 | 0.1271734
[5 empty] | 0.09496011 | 0.134908 |  |  | 0.3509698 | 0.1295137 | 0.5580231 | 0.1354864 | 0.831183 | 0.1279001
[5 empty] | 0.101981 | 0.1356745 |  |  | 0.350317 | 0.1302496 | 0.5514062 | 0.1362562 | 0.8228026 | 0.1286268
[5 empty] | 0.1020031 | 0.136441 |  |  | 0.3488644 | 0.1309855 | 0.5530728 | 0.137026 | 0.8261651 | 0.1293535
[5 empty] | 0.09602635 | 0.1372075 |  |  | 0.349712 | 0.1317213 | 0.5523229 | 0.1377958 | 0.8182708 | 0.1300802
[5 empty] | 0.1040508 | 0.1379741 |  |  | 0.3495598 | 0.1324572 | 0.5434566 | 0.1385656 | 0.8121203 | 0.1308069
[5 empty] | 0.09407641 | 0.1387406 |  |  | 0.3493078 | 0.1331931 | 0.5411739 | 0.1393355 | 0.8045139 | 0.1315336
[5 empty] | 0.0981033 | 0.1395071 |  |  | 0.3468559 | 0.1339289 | 0.5389748 | 0.1401053 | 0.8005522 | 0.1322603
[5 empty] | 0.1051315 | 0.1402736 |  |  | 0.3473043 | 0.1346648 | 0.5370593 | 0.1408751 | 0.7958355 | 0.132987
[5 empty] | 0.1051609 | 0.1410402 |  |  | 0.3489528 | 0.1354007 | 0.5344274 | 0.1416449 | 0.7944643 | 0.1337137
[5 empty] | 0.09719176 | 0.1418067 |  |  | 0.3461015 | 0.1361366 | 0.534179 | 0.1424147 | 0.7869391 | 0.1344404
[5 empty] | 0.1052239 | 0.1425732 |  |  | 0.3474505 | 0.1368724 | 0.5311143 | 0.1431845 | 0.7850602 | 0.1351671
[5 empty] | 0.09425753 | 0.1433397 |  |  | 0.3468996 | 0.1376083 | 0.5289332 | 0.1439543 | 0.7788282 | 0.1358938
[5 empty] | 0.1002925 | 0.1441062 |  |  | 0.3458489 | 0.1383442 | 0.5233358 | 0.1447241 | 0.7755434 | 0.1366205
[5 empty] | 0.09932902 | 0.1448728 |  |  | 0.3448983 | 0.1390801 | 0.524922 | 0.1454939 | 0.7671064 | 0.1373472
[5 empty] | 0.104367 | 0.1456393 |  |  | 0.344148 | 0.1398159 | 0.5169918 | 0.1462637 | 0.7662175 | 0.1380739
[5 empty] | 0.09640645 | 0.1464058 |  |  | 0.3470979 | 0.1405518 | 0.5184452 | 0.1470335 | 0.7583772 | 0.1388006
[5 empty] | 0.09644747 | 0.1471723 |  |  | 0.344648 | 0.1412877 | 0.5151823 | 0.1478034 | 0.757386 | 0.1395273
[5 empty] | 0.1024901 | 0.1479389 |  |  | 0.3453983 | 0.1420236 | 0.5072031 | 0.1485732 | 0.7464442 | 0.1402541
[5 empty] | 0.09653427 | 0.1487054 |  |  | 0.3463487 | 0.1427594 | 0.5043076 | 0.149343 | 0.7432524 | 0.1409808
[5 empty] | 0.09958011 | 0.1494719 |  |  | 0.3426994 | 0.1434953 | 0.5081957 | 0.1501128 | 0.739111 | 0.1417075
[5 empty] | 0.1056276 | 0.1502384 |  |  | 0.3432503 | 0.1442312 | 0.5032675 | 0.1508826 | 0.7328203 | 0.1424342
[5 empty] | 0.09767682 | 0.151005 |  |  | 0.3425013 | 0.144967 | 0.498823 | 0.1516524 | 0.724881 | 0.1431609
[5 empty] | 0.1037278 | 0.1517715 |  |  | 0.3456526 | 0.1457029 | 0.4978622 | 0.1524222 | 0.7286933 | 0.1438876
[5 empty] | 0.1007804 | 0.152538 |  |  | 0.3432041 | 0.1464388 | 0.4902851 | 0.153192 | 0.7229578 | 0.1446143