## 1
Общество с ограниченной ответственностью "Инженерная геология" (ООО "ИнжГео") | [11 empty] | Общество с ограниченной ответственностью "Инженерная геология" (ООО "ИнжГео")
Юр. адрес: 117279, г. Москва, ул. Миклухо-Маклая, 36 а, этаж 5, пом. XXIII к. 76-84 | [11 empty] | Юр. адрес: 117279, г. Москва, ул. Миклухо-Маклая, 36 а, этаж 5, пом. XXIII к. 76-84 | [8 empty] | нагр |  |  | X0 | Y0 | R |  | нагр |  |  |  | X0 | Y0 | R | нагр |  |  |  | X0 | Y0 | R |  | нагр |  |  |  | X0 | Y0 | R
Телефон/факс +7 (495) 132-30-00, Адрес электронной почты inbox@inj-geo.ru | [11 empty] | Телефон/факс +7 (495) 132-30-00, Адрес электронной почты inbox@inj-geo.ru | [12 empty] | 0 | [7 empty] | 0 | [6 empty] | 0 | [7 empty] | 0
[21 empty] | девиатор | [6 empty] | девиатор | [6 empty] | девиатор | [7 empty] | девиатор
Испытательная лаборатория ООО «ИнжГео» | [11 empty] | Испытательная лаборатория ООО «ИнжГео» | [8 empty] | x0 | Угол | X | Y |  |  |  | x0 |  | Угол | X | Y |  |  | x0 |  | Угол | X | Y |  |  |  | x0 |  | Угол | X | Y
Адрес места осуществления деятельности лаборатории: г. Москва, просп. Вернадского, д. 51, стр. 1 | [11 empty] | Адрес места осуществления деятельности лаборатории: г. Москва, просп. Вернадского, д. 51, стр. 1 | [9 empty] | 0 | [7 empty] | 0 | [6 empty] | 0 | [7 empty] | 0
Телефон +7(910)4557682, E-mail: slg85@mail.ru | [11 empty] | Телефон +7(910)4557682, E-mail: slg85@mail.ru | [9 empty] | 5 | [7 empty] | 5 | [6 empty] | 5 | [7 empty] | 5
[22 empty] | 10 | [7 empty] | 10 | [6 empty] | 10 | [7 empty] | 10
[12 empty] | Протокол испытаний № 13-63/305 от 30-08-2023 | [9 empty] | 15 | [7 empty] | 15 | [6 empty] | 15 | [7 empty] | 15
[22 empty] | 20 | [7 empty] | 20 | [6 empty] | 20 | [7 empty] | 20
[12 empty] | Наименование и адрес заказчика: Переход трубопровода через р. Енисей | [9 empty] | 25 | [7 empty] | 25 | [6 empty] | 25 | [7 empty] | 25
[12 empty] | Наименование объекта: ООО Регионстрой | [9 empty] | 30 | [7 empty] | 30 | [6 empty] | 30 | [7 empty] | 30
Наименование используемого метода/методики: ГОСТ 12248.4-2020 | [11 empty] | Наименование используемого метода/методики: ГОСТ 12248.3-2020 | [9 empty] | 35 | [7 empty] | 35 | [6 empty] | 35 | [7 empty] | 35
Условия проведения испытания: температура окружающей среды (18 - 25)0С, влажность воздуха (40 - 75)% | [11 empty] | Условия проведения испытания: температура окружающей среды (18 - 25)0С, влажность воздуха (40 - 75)% | [9 empty] | 40 | [7 empty] | 40 | [6 empty] | 40 | [7 empty] | 40
[12 empty] | Дата получение объекта подлежащего испытаниям: 03-08-2023 | [9 empty] | 45 | [7 empty] | 45 | [6 empty] | 45 | [7 empty] | 45
[12 empty] | Дата испытания: 25.10.2022-19.11.2305 | [9 empty] | 50 | [7 empty] | 50 | [6 empty] | 50 | [7 empty] | 50
[22 empty] | 55 | [7 empty] | 55 | [6 empty] | 55 | [7 empty] | 55
Испытание грунтов методом трехосного сжатия | [11 empty] | Испытание грунтов методом трехосного сжатия | [9 empty] | 60 | [7 empty] | 60 | [6 empty] | 60 | [7 empty] | 60
[22 empty] | 65 | [7 empty] | 65 | [6 empty] | 65 | [7 empty] | 65
Лабораторный номер: | [6 empty] | We, д.е. = |  |  |  |  | Лабораторный номер: |  | 1340 |  |  |  | We, д.е. = | 0.198 |  |  | 70 | [7 empty] | 70 | [6 empty] | 70 | [7 empty] | 70
Номер скважины: | [6 empty] | ρ, г/см3 = |  |  |  |  | Номер скважины: |  | BH-005 |  |  |  | ρ, г/см3 = | 1.99 |  |  | 75 | [7 empty] | 75 | [6 empty] | 75 | [7 empty] | 75
Глубина отбора, м: | [6 empty] | ρs, г/см3 = |  |  |  |  | Глубина отбора, м: |  | 2.3 |  |  |  | ρs, г/см3 = | 2.73 |  |  | 80 | [7 empty] | 80 | [6 empty] | 80 | [7 empty] | 80
Наименование грунта: | [6 empty] | e, д.е. = |  |  |  |  | Наименование грунта: |  | Щебенистый грунт, заполнитель суглинок, слабольдистый, легкий пылеватый, после оттаивания текучепластичный |  |  |  | e, д.е. = | 0.6434874 |  |  | 85 | [7 empty] | 85 | [6 empty] | 85 | [7 empty] | 85
Схема проведения опыта: | [6 empty] | IL, д.е. = |  |  |  |  | Схема проведения опыта: |  | КД |  |  |  | IL, д.е. = | 0.8526798 |  |  | 90 | [7 empty] | 90 | [6 empty] | 90 | [7 empty] | 90
[22 empty] | 95 | [7 empty] | 95 | [6 empty] | 95 | [7 empty] | 95
[22 empty] | 100 | [7 empty] | 100 | [6 empty] | 100 | [7 empty] | 100
Результаты испытаний | [11 empty] | Результаты испытаний | [9 empty] | 105 | [7 empty] | 105 | [6 empty] | 105 | [7 empty] | 105
[22 empty] | 110 | [7 empty] | 110 | [6 empty] | 110 | [7 empty] | 110
[22 empty] | 115 | [7 empty] | 115 | [6 empty] | 115 | [7 empty] | 115
[22 empty] | 120 | [7 empty] | 120 | [6 empty] | 120 | [7 empty] | 120
[22 empty] | 125 | [7 empty] | 125 | [6 empty] | 125 | [7 empty] | 125
[22 empty] | 130 | [7 empty] | 130 | [6 empty] | 130 | [7 empty] | 130
[22 empty] | 135 | [7 empty] | 135 | [6 empty] | 135 | [7 empty] | 135
[22 empty] | 140 | [7 empty] | 140 | [6 empty] | 140 | [7 empty] | 140
[22 empty] | 145 | [7 empty] | 145 | [6 empty] | 145 | [7 empty] | 145
[22 empty] | 150 | [7 empty] | 150 | [6 empty] | 150 | [7 empty] | 150
[22 empty] | 155 | [7 empty] | 155 | [6 empty] | 155 | [7 empty] | 155
[22 empty] | 160 | [7 empty] | 160 | [6 empty] | 160 | [7 empty] | 160
[22 empty] | 165 | [7 empty] | 165 | [6 empty] | 165 | [7 empty] | 165
[22 empty] | 170 | [7 empty] | 170 | [6 empty] | 170 | [7 empty] | 170
[22 empty] | 175 | [7 empty] | 175 | [6 empty] | 175 | [7 empty] | 175
[22 empty] | 180 | [7 empty] | 180 | [6 empty] | 180 | [7 empty] | 180
[13 empty] | Давление в камере, Мпа σ3 | Вертикальная нагрузка, Мпа σ1 | Поровое давление, Мпа u
| K0, д.е. | 0.3843385 |  |  |  |  | Коэфф. Точки | [5 empty] | 0.05 | 0.2429922 | [5 empty] | 1 | [6 empty] | σ3,кПа | σ1,кПа | u, кПа |  |  |  | 4
| q_zg, МПа | 0.01921693 | [10 empty] | 0.15 | 0.6633667 | [27 empty] | δ3, Мпа | δ1-δ3, МПа | δ1, МПа | δ1, КПа
|  |  | Модуль деформации, МПа: | [9 empty] | 0.25 | 1.083741 | [21 empty] | С, МПа:
|  |  | Е0= |  | Точки модуля (полное напр.), МПа |  |  |  | 0.01921693 | 0.03074708 | [25 empty] | φ, град:
|  |  | E50 = |  | qf (полное напр.), МПа |  |  |  | 0.07075428 | [26 empty] | E, Мпа
|  |  | Коэф. Поперечной деформации, ϑ = | [9 empty] | Эффективные значения угла внутреннего трения и удельного сцепления ϕ', С' | [13 empty] | x | 0
[13 empty] | ϕ', град. = | 38 | [12 empty] | y |  |  |  | С, кПа | φ,°
[13 empty] | С', МПа = | 0.008
| Исполнитель: | [6 empty] | Морозов Д.С. |  |  |  |  | Исполнитель: |  |  |  |  | Морозов Д.С.
| Начальник исп. лаборатории: | [6 empty] | Семиколенова Л.Г. |  |  |  |  | Начальник исп. лаборатории: |  |  |  |  | Семиколенова Л.Г.
Лист 1 , всего листов 2 | [11 empty] | Лист 2 , всего листов 2
Частичное воспроизведение протокола испытаний без письменного разрешения ООО «ИнжГео» ЗАПРЕЩАЕТСЯ | [11 empty] | Частичное воспроизведение протокола испытаний без письменного разрешения ООО «ИнжГео» ЗАПРЕЩАЕТСЯ
[5 empty] | второй график |  | первый график | [9 empty] | К Пуассона
dev50 | epsE50 | ind | devE0 | epsE0 | dev | eps | sigma |  | dev1 | eps1 | dev2 | eps2 | dev3 | eps3 |  | Глины
0.02075428 | 0.0005023913 |  |  |  | 0.01153016 | 0.0001674638 |  |  | 0 | 0 | 0 | 0 | 0 | 0 |  | < 0 | 0,20-0,30
ind |  |  |  |  | 0.02075428 | 0.0005023913 |  |  | 0.03 | 0.0004357195 | 0.09 | 0.0004491953 | 0.15 | 0.0003997426 |  | 0-0,25 | 0,30-0,38
2 |  |  |  |  | 0.01967791 | 0.001380787 |  |  | 0.07563016 | 0.001514782 | 0.2160441 | 0.001517583 | 0.3790565 | 0.00144843 |  | 0,25< | 0,38-0,45
E0 |  |  |  |  | 0.02110007 | 0.00207118 |  |  | 0.09649608 | 0.002335846 | 0.2566834 | 0.002135203 | 0.4168707 | 0.001851566 |  | Суглинки | 0,35-0,37
epsE0 | devE0 |  |  |  | 0.02544554 | 0.002761574 |  |  | 0.1025594 | 0.003029564 | 0.2751807 | 0.003035166 | 0.450577 | 0.00289686 |  | Пески и супеси | 0,30-0,35
0.0001674638 | 0.01153016 |  |  |  | 0.02371641 | 0.003451967 |  |  | 0.1090976 | 0.003786955 | 0.2958594 | 0.003793958 | 0.4781937 | 0.003621075
[5 empty] | 0.02491481 | 0.004142361 |  |  | 0.1152191 | 0.004544346 | 0.3087718 | 0.00455275 | 0.5053642 | 0.00434529
График E50 |  | График E |  |  | 0.02504284 | 0.004832754 |  |  | 0.1199303 | 0.005301737 | 0.3281365 | 0.005311541 | 0.5367186 | 0.005069505
eps | q | sigma |  |  | 0.02610262 | 0.005523148 |  |  | 0.1270372 | 0.006059128 | 0.3397717 | 0.006070333 | 0.5530872 | 0.00579372
Горизонтальная линия E50 |  | Касательная |  |  | 0.02809627 | 0.006213541 |  |  | 0.1312461 | 0.006816519 | 0.3557957 | 0.006829124 | 0.5754999 | 0.006517936
0 |  | a | b |  | 0.02802588 | 0.006903935 |  |  | 0.1371632 | 0.00757391 | 0.369827 | 0.007587916 | 0.597187 | 0.007242151
|  |  | 0 |  | 0.03289357 | 0.007594328 |  |  | 0.1426947 | 0.008331301 | 0.382884 | 0.008346708 | 0.6189786 | 0.007966366
Вертикальная линия E50 |  | p1 и p2 |  |  | 0.03070146 | 0.008284722 |  |  | 0.1460469 | 0.009088692 | 0.3937848 | 0.009105499 | 0.6362048 | 0.008690581
| 0 | 0 |  |  | 0.03445166 | 0.008975115 |  |  | 0.1516259 | 0.009846083 | 0.405348 | 0.009864291 | 0.6573956 | 0.009414796
[5 empty] | 0.03414628 | 0.009665509 |  |  | 0.1551379 | 0.01060347 | 0.4176919 | 0.01062308 | 0.6683813 | 0.01013901
Касательная линия E50 |  |  |  |  | 0.03578742 | 0.0103559 |  |  | 0.1590892 | 0.01136086 | 0.4244348 | 0.01138187 | 0.689492 | 0.01086323
0 | 0 | Горизонтальная 1 |  |  | 0.03637721 | 0.0110463 |  |  | 0.161586 | 0.01211826 | 0.4327951 | 0.01214067 | 0.7043577 | 0.01158744
[5 empty] | 0.03491775 | 0.01173669 |  |  | 0.1650345 | 0.01287565 | 0.4440912 | 0.01289946 | 0.7186087 | 0.01231166
Горизонтальная линия qкр |  |  |  |  | 0.03641116 | 0.01242708 |  |  | 0.1692409 | 0.01363304 | 0.4486413 | 0.01365825 | 0.7256749 | 0.01303587
Горизонтальная линия q |  | Горизонтальная 2 |  |  | 0.03485954 | 0.01311748 |  |  | 0.1705114 | 0.01439043 | 0.457164 | 0.01441704 | 0.7406866 | 0.01376009
0 |  | 0 |  |  | 0.03826501 | 0.01380787 |  |  | 0.1730522 | 0.01514782 | 0.4625774 | 0.01517583 | 0.7467739 | 0.0144843
[5 empty] | 0.03762968 | 0.01449826 |  |  | 0.1752696 | 0.01590521 | 0.4712 | 0.01593462 | 0.7590668 | 0.01520852
Вертикальная линия q |  |  |  |  | 0.03795567 | 0.01518866 |  |  | 0.1773697 | 0.0166626 | 0.4758502 | 0.01669342 | 0.7627956 | 0.01593273
| 0 |  |  |  | 0.03924507 | 0.01587905 |  |  | 0.1789588 | 0.01741999 | 0.4812463 | 0.01745221 | 0.7785903 | 0.01665695
[5 empty] | 0.03650002 | 0.01656944 |  |  | 0.181443 | 0.01817738 | 0.4846066 | 0.018211 | 0.7802811 | 0.01738116
[5 empty] | 0.03572261 | 0.01725984 |  |  | 0.1835287 | 0.01893477 | 0.4890496 | 0.01896979 | 0.791798 | 0.01810538
[5 empty] | 0.03791496 | 0.01795023 |  |  | 0.1845219 | 0.01969217 | 0.4914935 | 0.01972858 | 0.7969713 | 0.01882959
[5 empty] | 0.03607918 | 0.01864062 |  |  | 0.185429 | 0.02044956 | 0.4920567 | 0.02048737 | 0.793931 | 0.01955381
[5 empty] | 0.03721739 | 0.01933102 |  |  | 0.187256 | 0.02120695 | 0.4971577 | 0.02124617 | 0.8004072 | 0.02027802
[5 empty] | 0.03833169 | 0.02002141 |  |  | 0.1878094 | 0.02196434 | 0.4984146 | 0.02200496 | 0.8015301 | 0.02100224
[5 empty] | 0.03642419 | 0.0207118 |  |  | 0.1874951 | 0.02272173 | 0.498146 | 0.02276375 | 0.8058298 | 0.02172645
[5 empty] | 0.03849702 | 0.0214022 |  |  | 0.1886196 | 0.02347912 | 0.5013701 | 0.02352254 | 0.8114364 | 0.02245067
[5 empty] | 0.03755227 | 0.02209259 |  |  | 0.1880889 | 0.02423651 | 0.5021054 | 0.02428133 | 0.8105801 | 0.02317488
[5 empty] | 0.03659207 | 0.02278298 |  |  | 0.1881093 | 0.0249939 | 0.5008701 | 0.02504012 | 0.8100909 | 0.0238991
[5 empty] | 0.03661851 | 0.02347338 |  |  | 0.1892647 | 0.02575129 | 0.5020758 | 0.02579891 | 0.814099 | 0.02462331
[5 empty] | 0.03863373 | 0.02416377 |  |  | 0.1873972 | 0.02650868 | 0.4989302 | 0.02655771 | 0.8167235 | 0.02534753
[5 empty] | 0.04063982 | 0.02485417 |  |  | 0.1886277 | 0.02726607 | 0.4991635 | 0.0273165 | 0.8163592 | 0.02607174
[5 empty] | 0.04063388 | 0.02554456 |  |  | 0.1866833 | 0.02802347 | 0.4998062 | 0.02807529 | 0.814632 | 0.02679596
[5 empty] | 0.04060161 | 0.02623495 |  |  | 0.1855912 | 0.02878086 | 0.4960891 | 0.02883408 | 0.8118444 | 0.02752017
[5 empty] | 0.03754394 | 0.02692535 |  |  | 0.1845784 | 0.02953825 | 0.493843 | 0.02959287 | 0.8075988 | 0.02824439
[5 empty] | 0.03646305 | 0.02761574 |  |  | 0.1836722 | 0.03029564 | 0.4920986 | 0.03035166 | 0.7995978 | 0.0289686
[5 empty] | 0.03936112 | 0.02830613 |  |  | 0.1842997 | 0.03105303 | 0.4912866 | 0.03111046 | 0.8007437 | 0.02969282
[5 empty] | 0.04024035 | 0.02899653 |  |  | 0.181688 | 0.03181042 | 0.4909377 | 0.03186925 | 0.797839 | 0.03041703
[5 empty] | 0.04010293 | 0.02968692 |  |  | 0.1818643 | 0.03256781 | 0.4860827 | 0.03262804 | 0.7904863 | 0.03114125
[5 empty] | 0.03695104 | 0.03037731 |  |  | 0.1792557 | 0.0333252 | 0.4848524 | 0.03338683 | 0.784688 | 0.03186546
[5 empty] | 0.03778687 | 0.03106771 |  |  | 0.1782893 | 0.03408259 | 0.4820773 | 0.03414562 | 0.7827465 | 0.03258968
[5 empty] | 0.03661261 | 0.0317581 |  |  | 0.1777922 | 0.03483998 | 0.4806884 | 0.03490441 | 0.7737644 | 0.03331389
[5 empty] | 0.03843046 | 0.03244849 |  |  | 0.1767917 | 0.03559738 | 0.4766162 | 0.03566321 | 0.772244 | 0.03403811
[5 empty] | 0.03924259 | 0.03313889 |  |  | 0.1764149 | 0.03635477 | 0.4743916 | 0.036422 | 0.7658879 | 0.03476232
[5 empty] | 0.0390512 | 0.03382928 |  |  | 0.1759888 | 0.03711216 | 0.4766453 | 0.03718079 | 0.7619985 | 0.03548654
[5 empty] | 0.03785847 | 0.03451967 |  |  | 0.1742407 | 0.03786955 | 0.4734079 | 0.03793958 | 0.7640782 | 0.03621075
[5 empty] | 0.03466661 | 0.03521007 |  |  | 0.1757976 | 0.03862694 | 0.4719103 | 0.03869837 | 0.7573297 | 0.03693497
[5 empty] | 0.03547778 | 0.03590046 |  |  | 0.1755732 | 0.03938433 | 0.4686831 | 0.03945716 | 0.7578552 | 0.03765918
[5 empty] | 0.03829419 | 0.03659085 |  |  | 0.1755821 | 0.04014172 | 0.4687572 | 0.04021596 | 0.7510574 | 0.0383834
[5 empty] | 0.03611802 | 0.03728125 |  |  | 0.174298 | 0.04089911 | 0.4643632 | 0.04097475 | 0.7505386 | 0.03910761
[5 empty] | 0.03595146 | 0.03797164 |  |  | 0.1764128 | 0.0416565 | 0.4643318 | 0.04173354 | 0.7518552 | 0.03983183
[5 empty] | 0.0377967 | 0.03866203 |  |  | 0.1754185 | 0.04241389 | 0.4623939 | 0.04249233 | 0.7575302 | 0.04055604
[5 empty] | 0.03765593 | 0.03935243 |  |  | 0.1756069 | 0.04317129 | 0.46508 | 0.04325112 | 0.7567311 | 0.04128026
[5 empty] | 0.03353133 | 0.04004282 |  |  | 0.1760701 | 0.04392868 | 0.463726 | 0.04400991 | 0.7586262 | 0.04200447
[5 empty] | 0.0334251 | 0.04073322 |  |  | 0.1783999 | 0.04468607 | 0.4651041 | 0.04476871 | 0.7625835 | 0.04272869
[5 empty] | 0.03333943 | 0.04142361 |  |  | 0.1774882 | 0.04544346 | 0.4651 | 0.0455275 | 0.7628712 | 0.0434529
[5 empty] | 0.03327649 | 0.042114 |  |  | 0.1800271 | 0.04620085 | 0.4645756 | 0.04628629 | 0.7653574 | 0.04417712
[5 empty] | 0.03723849 | 0.0428044 |  |  | 0.1800085 | 0.04695824 | 0.4696928 | 0.04704508 | 0.7645103 | 0.04490133
[5 empty] | 0.03522762 | 0.04349479 |  |  | 0.1800242 | 0.04771563 | 0.4708134 | 0.04780387 | 0.7651979 | 0.04562555
[5 empty] | 0.03724623 | 0.04418518 |  |  | 0.1812662 | 0.04847302 | 0.4713991 | 0.04856266 | 0.7748884 | 0.04634976
[5 empty] | 0.03729343 | 0.04487558 |  |  | 0.1827265 | 0.04923041 | 0.472612 | 0.04932145 | 0.7722499 | 0.04707398
[5 empty] | 0.03636711 | 0.04556597 |  |  | 0.182797 | 0.0499878 | 0.4772138 | 0.05008025 | 0.7813506 | 0.04779819
[5 empty] | 0.03546518 | 0.04625636 |  |  | 0.1841696 | 0.05074519 | 0.4772664 | 0.05083904 | 0.7792585 | 0.04852241
[5 empty] | 0.03558551 | 0.04694676 |  |  | 0.1842362 | 0.05150259 | 0.4801315 | 0.05159783 | 0.7872419 | 0.04924662
[5 empty] | 0.03772601 | 0.04763715 |  |  | 0.1851889 | 0.05225998 | 0.4859712 | 0.05235662 | 0.7913689 | 0.04997084
[5 empty] | 0.03788456 | 0.04832754 |  |  | 0.1865195 | 0.05301737 | 0.4862472 | 0.05311541 | 0.7906075 | 0.05069505
[5 empty] | 0.03505906 | 0.04901794 |  |  | 0.1867199 | 0.05377476 | 0.4896213 | 0.0538742 | 0.8000259 | 0.05141927
[5 empty] | 0.0382474 | 0.04970833 |  |  | 0.1876821 | 0.05453215 | 0.4910554 | 0.054633 | 0.8000923 | 0.05214348
[5 empty] | 0.03744747 | 0.05039872 |  |  | 0.1889981 | 0.05528954 | 0.4971114 | 0.05539179 | 0.8057747 | 0.0528677
[5 empty] | 0.03765715 | 0.05108912 |  |  | 0.1889597 | 0.05604693 | 0.4986511 | 0.05615058 | 0.8088414 | 0.05359191
[5 empty] | 0.03687436 | 0.05177951 |  |  | 0.1904589 | 0.05680432 | 0.5037364 | 0.05690937 | 0.8075604 | 0.05431613
[5 empty] | 0.03809696 | 0.0524699 |  |  | 0.1897877 | 0.05756171 | 0.501429 | 0.05766816 | 0.8123998 | 0.05504034
[5 empty] | 0.03932287 | 0.0531603 |  |  | 0.1914379 | 0.0583191 | 0.5038909 | 0.05842695 | 0.8155278 | 0.05576456
[5 empty] | 0.03854996 | 0.05385069 |  |  | 0.1923015 | 0.0590765 | 0.5058839 | 0.05918575 | 0.8239126 | 0.05648877
[5 empty] | 0.03977614 | 0.05454108 |  |  | 0.1908705 | 0.05983389 | 0.5110699 | 0.05994454 | 0.8188222 | 0.05721299
[5 empty] | 0.03899929 | 0.05523148 |  |  | 0.1929922 | 0.06059128 | 0.5121106 | 0.06070333 | 0.8251248 | 0.0579372
[5 empty] | 0.0402173 | 0.05592187 |  |  | 0.1923922 | 0.06134867 | 0.5133667 | 0.06146212 | 0.8231886 | 0.05866142
[5 empty] | 0.03742807 | 0.05661227 |  |  | 0.192192 | 0.06210606 | 0.5097908 | 0.06222091 | 0.8260815 | 0.05938563
[5 empty] | 0.03662949 | 0.05730266 |  |  | 0.1926915 | 0.06286345 | 0.5105956 | 0.0629797 | 0.8327719 | 0.06010985
[5 empty] | 0.03881944 | 0.05799305 |  |  | 0.1929907 | 0.06362084 | 0.5151879 | 0.0637385 | 0.8337413 | 0.06083406
[5 empty] | 0.03699583 | 0.05868345 |  |  | 0.1917896 | 0.06437823 | 0.5123673 | 0.06449729 | 0.8276399 | 0.06155828
[5 empty] | 0.04015654 | 0.05937384 |  |  | 0.1916882 | 0.06513562 | 0.5136335 | 0.06525608 | 0.8307169 | 0.06228249
[5 empty] | 0.03729947 | 0.06006423 |  |  | 0.1920864 | 0.06589301 | 0.5134861 | 0.06601487 | 0.8274665 | 0.06300671
[5 empty] | 0.04042251 | 0.06075463 |  |  | 0.1926843 | 0.06665041 | 0.5143246 | 0.06677366 | 0.8331901 | 0.06373092
[5 empty] | 0.04150856 | 0.06144502 |  |  | 0.192882 | 0.0674078 | 0.5168487 | 0.06753245 | 0.8308887 | 0.06445514
[5 empty] | 0.04061711 | 0.06213541 |  |  | 0.1916793 | 0.06816519 | 0.5174581 | 0.06829124 | 0.8322636 | 0.06517936
[5 empty] | 0.03871024 | 0.06282581 |  |  | 0.1929763 | 0.06892258 | 0.5188523 | 0.06905004 | 0.8317159 | 0.06590357
[5 empty] | 0.04180313 | 0.0635162 |  |  | 0.1929729 | 0.06967997 | 0.5183309 | 0.06980883 | 0.8305469 | 0.06662779
[5 empty] | 0.04189564 | 0.06420659 |  |  | 0.1912693 | 0.07043736 | 0.5196936 | 0.07056762 | 0.8264578 | 0.067352
[5 empty] | 0.04098766 | 0.06489699 |  |  | 0.1915654 | 0.07119475 | 0.5194401 | 0.07132641 | 0.8301497 | 0.06807622
[5 empty] | 0.03807905 | 0.06558738 |  |  | 0.1915611 | 0.07195214 | 0.5195698 | 0.0720852 | 0.8303239 | 0.06880043
[5 empty] | 0.03816969 | 0.06627777 |  |  | 0.1925565 | 0.07270953 | 0.5169825 | 0.07284399 | 0.8301815 | 0.06952465
[5 empty] | 0.03825945 | 0.06696817 |  |  | 0.1921517 | 0.07346692 | 0.5201777 | 0.07360279 | 0.8239237 | 0.07024886
[5 empty] | 0.0423482 | 0.06765856 |  |  | 0.1914465 | 0.07422431 | 0.5217551 | 0.07436158 | 0.8268518 | 0.07097308
[5 empty] | 0.04243582 | 0.06834895 |  |  | 0.192741 | 0.07498171 | 0.5185143 | 0.07512037 | 0.8244669 | 0.07169729
[5 empty] | 0.04052218 | 0.06903935 |  |  | 0.1911352 | 0.0757391 | 0.5198549 | 0.07587916 | 0.8258702 | 0.07242151
[5 empty] | 0.03860715 | 0.06972974 |  |  | 0.1915291 | 0.07649649 | 0.5221765 | 0.07663795 | 0.827763 | 0.07314572
[5 empty] | 0.0386906 | 0.07042013 |  |  | 0.1914226 | 0.07725388 | 0.5184788 | 0.07739674 | 0.8243463 | 0.07386994
[5 empty] | 0.03877242 | 0.07111053 |  |  | 0.1921159 | 0.07801127 | 0.5207613 | 0.07815554 | 0.8299215 | 0.07459415
[5 empty] | 0.04085246 | 0.07180092 |  |  | 0.1927089 | 0.07876866 | 0.5191237 | 0.07891433 | 0.8273896 | 0.07531837
[5 empty] | 0.04093061 | 0.07249132 |  |  | 0.1915015 | 0.07952605 | 0.5236656 | 0.07967312 | 0.824952 | 0.07604258
[5 empty] | 0.03900674 | 0.07318171 |  |  | 0.1928939 | 0.08028344 | 0.5233867 | 0.08043191 | 0.8253097 | 0.0767668
[5 empty] | 0.03908071 | 0.0738721 |  |  | 0.1910859 | 0.08104083 | 0.5201864 | 0.0811907 | 0.827564 | 0.07749101
[5 empty] | 0.04215241 | 0.0745625 |  |  | 0.1923777 | 0.08179822 | 0.5200646 | 0.08194949 | 0.8206079 | 0.07821523
[5 empty] | 0.0392217 | 0.07525289 |  |  | 0.1913691 | 0.08255562 | 0.5209207 | 0.08270829 | 0.8252153 | 0.07893944
[5 empty] | 0.04028846 | 0.07594328 |  |  | 0.1925602 | 0.08331301 | 0.5205544 | 0.08346708 | 0.8263844 | 0.07966366
[5 empty] | 0.03935257 | 0.07663368 |  |  | 0.1924511 | 0.0840704 | 0.5239653 | 0.08422587 | 0.8264159 | 0.08038787
[5 empty] | 0.04041388 | 0.07732407 |  |  | 0.1912366 | 0.08482779 | 0.521253 | 0.08498466 | 0.81851 | 0.08111209
[5 empty] | 0.04147229 | 0.07801446 |  |  | 0.1923874 | 0.08558518 | 0.5243172 | 0.08574345 | 0.8256672 | 0.0818363
[5 empty] | 0.04352765 | 0.07870486 |  |  | 0.1919002 | 0.08634257 | 0.5240575 | 0.08650224 | 0.8245879 | 0.08256052
[5 empty] | 0.04157985 | 0.07939525 |  |  | 0.192577 | 0.08709996 | 0.5232734 | 0.08726104 | 0.8206726 | 0.08328473
[5 empty] | 0.04162875 | 0.08008564 |  |  | 0.1905196 | 0.08785735 | 0.52478 | 0.08801983 | 0.8199216 | 0.08400895
[5 empty] | 0.04067423 | 0.08077604 |  |  | 0.1917298 | 0.08861474 | 0.5204404 | 0.08877862 | 0.8161354 | 0.08473316
[5 empty] | 0.04371617 | 0.08146643 |  |  | 0.1918095 | 0.08937213 | 0.5209686 | 0.08953741 | 0.8219144 | 0.08545738
[5 empty] | 0.04275442 | 0.08215682 |  |  | 0.1904606 | 0.09012953 | 0.518881 | 0.0902962 | 0.8170589 | 0.08618159
[5 empty] | 0.04278888 | 0.08284722 |  |  | 0.1899849 | 0.09088692 | 0.5189942 | 0.09105499 | 0.8151696 | 0.08690581
[5 empty] | 0.0408194 | 0.08353761 |  |  | 0.1892843 | 0.09164431 | 0.5200247 | 0.09181378 | 0.8128466 | 0.08763002
[5 empty] | 0.04184587 | 0.084228 |  |  | 0.1895606 | 0.0924017 | 0.515189 | 0.09257258 | 0.8128906 | 0.08835424
[5 empty] | 0.04386816 | 0.0849184 |  |  | 0.1895157 | 0.09315909 | 0.5176036 | 0.09333137 | 0.8107018 | 0.08907845
[5 empty] | 0.03988613 | 0.08560879 |  |  | 0.1882514 | 0.09391648 | 0.5164851 | 0.09409016 | 0.8167808 | 0.08980267
[5 empty] | 0.04089967 | 0.08629918 |  |  | 0.1880697 | 0.09467387 | 0.5118498 | 0.09484895 | 0.8114279 | 0.09052688
[5 empty] | 0.03990864 | 0.08698958 |  |  | 0.1875724 | 0.09543126 | 0.5091145 | 0.09560774 | 0.8122435 | 0.0912511
[5 empty] | 0.04091292 | 0.08767997 |  |  | 0.1872613 | 0.09618865 | 0.5108955 | 0.09636653 | 0.8104281 | 0.09197531
[5 empty] | 0.04390544 | 0.08837037 |  |  | 0.1873383 | 0.09694604 | 0.5052095 | 0.09712533 | 0.8125821 | 0.09269953
[5 empty] | 0.03985998 | 0.08906076 |  |  | 0.1878052 | 0.09770343 | 0.5024728 | 0.09788412 | 0.809206 | 0.09342374
[5 empty] | 0.03977687 | 0.08975115 |  |  | 0.187364 | 0.09846083 | 0.502802 | 0.09864291 | 0.8045 | 0.09414796
[5 empty] | 0.04265937 | 0.09044155 |  |  | 0.1871164 | 0.09921822 | 0.5010137 | 0.0994017 | 0.8023647 | 0.09487217
[5 empty] | 0.04151074 | 0.09113194 |  |  | 0.1860644 | 0.09997561 | 0.4971243 | 0.1001605 | 0.8060005 | 0.09559639
[5 empty] | 0.04033424 | 0.09182233 |  |  | 0.1861098 | 0.100733 | 0.4954504 | 0.1009193 | 0.8014078 | 0.0963206
[5 empty] | 0.04213314 | 0.09251273 |  |  | 0.1848544 | 0.1014904 | 0.4925085 | 0.1016781 | 0.802087 | 0.09704482
[5 empty] | 0.0399107 | 0.09320312 |  |  | 0.1849002 | 0.1022478 | 0.495015 | 0.1024369 | 0.8016385 | 0.09776903
[5 empty] | 0.04067017 | 0.09389351 |  |  | 0.1841489 | 0.1030052 | 0.4903866 | 0.1031957 | 0.8017628 | 0.09849325
[5 empty] | 0.03841482 | 0.09458391 |  |  | 0.1845024 | 0.1037626 | 0.4895397 | 0.1039545 | 0.8029602 | 0.09921746
[5 empty] | 0.03914791 | 0.0952743 |  |  | 0.1838627 | 0.10452 | 0.4866908 | 0.1047132 | 0.7971313 | 0.09994168
[5 empty] | 0.0398727 | 0.09596469 |  |  | 0.1826315 | 0.1052773 | 0.4861564 | 0.105472 | 0.7961763 | 0.1006659
[5 empty] | 0.03959245 | 0.09665509 |  |  | 0.1831107 | 0.1060347 | 0.4852531 | 0.1062308 | 0.7983958 | 0.1013901
[5 empty] | 0.04131042 | 0.09734548 |  |  | 0.1813022 | 0.1067921 | 0.4815871 | 0.1069896 | 0.7921901 | 0.1021143
[5 empty] | 0.03902988 | 0.09803587 |  |  | 0.1808981 | 0.1075495 | 0.4804557 | 0.1077484 | 0.7913597 | 0.1028385
[5 empty] | 0.04075408 | 0.09872627 |  |  | 0.18099 | 0.1083069 | 0.4792287 | 0.1085072 | 0.790205 | 0.1035628
[5 empty] | 0.03948628 | 0.09941666 |  |  | 0.1807779 | 0.1090643 | 0.480306 | 0.109266 | 0.7890265 | 0.104287
[5 empty] | 0.03722976 | 0.1001071 |  |  | 0.1799618 | 0.1098217 | 0.478088 | 0.1100248 | 0.7901244 | 0.1050112
[5 empty] | 0.03998776 | 0.1007974 |  |  | 0.1791417 | 0.1105791 | 0.4748748 | 0.1107836 | 0.7849993 | 0.1057354
[5 empty] | 0.03576355 | 0.1014878 |  |  | 0.1797177 | 0.1113365 | 0.4721666 | 0.1115424 | 0.7863516 | 0.1064596
[5 empty] | 0.03556039 | 0.1021782 |  |  | 0.1793897 | 0.1120939 | 0.4710634 | 0.1123012 | 0.7850522 | 0.1071838
[5 empty] | 0.03638154 | 0.1028686 |  |  | 0.1784576 | 0.1128513 | 0.4708655 | 0.1130599 | 0.7819404 | 0.107908
[5 empty] | 0.03823026 | 0.103559 |  |  | 0.1782216 | 0.1136086 | 0.4714731 | 0.1138187 | 0.7764158 | 0.1086323
[5 empty] | 0.03810982 | 0.1042494 |  |  | 0.1778816 | 0.114366 | 0.4712863 | 0.1145775 | 0.7765799 | 0.1093565
[5 empty] | 0.03902347 | 0.1049398 |  |  | 0.1781375 | 0.1151234 | 0.4673052 | 0.1153363 | 0.7785344 | 0.1100807
[5 empty] | 0.03797448 | 0.1056302 |  |  | 0.1760895 | 0.1158808 | 0.4655301 | 0.1160951 | 0.7742806 | 0.1108049
[5 empty] | 0.03696416 | 0.1063206 |  |  | 0.1761374 | 0.1166382 | 0.4649611 | 0.1168539 | 0.7701203 | 0.1115291
[5 empty] | 0.03496423 | 0.107011 |  |  | 0.1751814 | 0.1173956 | 0.4622983 | 0.1176127 | 0.7693548 | 0.1122533
[5 empty] | 0.03896451 | 0.1077014 |  |  | 0.1763213 | 0.118153 | 0.464342 | 0.1183715 | 0.7695858 | 0.1129775
[5 empty] | 0.0349652 | 0.1083918 |  |  | 0.1755572 | 0.1189104 | 0.4631922 | 0.1191303 | 0.7651148 | 0.1137018
[5 empty] | 0.03596645 | 0.1090822 |  |  | 0.1746891 | 0.1196678 | 0.4609492 | 0.1198891 | 0.7593434 | 0.114426
[5 empty] | 0.03596844 | 0.1097726 |  |  | 0.174017 | 0.1204252 | 0.4584131 | 0.1206479 | 0.754873 | 0.1151502
[5 empty] | 0.03597135 | 0.110463 |  |  | 0.1727409 | 0.1211826 | 0.4557841 | 0.1214067 | 0.7553053 | 0.1158744
[5 empty] | 0.03697534 | 0.1111534 |  |  | 0.1728607 | 0.1219399 | 0.4566624 | 0.1221654 | 0.7498417 | 0.1165986
[5 empty] | 0.0379806 | 0.1118437 |  |  | 0.1732765 | 0.1226973 | 0.4580481 | 0.1229242 | 0.7459839 | 0.1173228
[5 empty] | 0.03598728 | 0.1125341 |  |  | 0.1724882 | 0.1234547 | 0.4519413 | 0.123683 | 0.7479333 | 0.1180471
[5 empty] | 0.03499557 | 0.1132245 |  |  | 0.171296 | 0.1242121 | 0.4537423 | 0.1244418 | 0.7439915 | 0.1187713
[5 empty] | 0.03600564 | 0.1139149 |  |  | 0.1714997 | 0.1249695 | 0.4508512 | 0.1252006 | 0.73566 | 0.1194955
[5 empty] | 0.03501765 | 0.1146053 |  |  | 0.1709993 | 0.1257269 | 0.4525682 | 0.1259594 | 0.7346404 | 0.1202197
[5 empty] | 0.03703179 | 0.1152957 |  |  | 0.1707949 | 0.1264843 | 0.4473934 | 0.1267182 | 0.7303343 | 0.1209439
[5 empty] | 0.03504821 | 0.1159861 |  |  | 0.1696865 | 0.1272417 | 0.447427 | 0.127477 | 0.7273431 | 0.1216681
[5 empty] | 0.03806711 | 0.1166765 |  |  | 0.169374 | 0.1279991 | 0.4477692 | 0.1282358 | 0.7244684 | 0.1223923
[5 empty] | 0.03708864 | 0.1173669 |  |  | 0.1677575 | 0.1287565 | 0.44742 | 0.1289946 | 0.7257118 | 0.1231166
[5 empty] | 0.03711299 | 0.1180573 |  |  | 0.1683369 | 0.1295139 | 0.4456798 | 0.1297534 | 0.7199748 | 0.1238408
[5 empty] | 0.03914031 | 0.1187477 |  |  | 0.1676123 | 0.1302712 | 0.4450487 | 0.1305122 | 0.7179589 | 0.124565
[5 empty] | 0.0351708 | 0.1194381 |  |  | 0.1668836 | 0.1310286 | 0.4452267 | 0.1312709 | 0.7100657 | 0.1252892
[5 empty] | 0.03620461 | 0.1201285 |  |  | 0.1655508 | 0.131786 | 0.4412142 | 0.1320297 | 0.7048968 | 0.1260134
[5 empty] | 0.03724192 | 0.1208189 |  |  | 0.165414 | 0.1325434 | 0.4409112 | 0.1327885 | 0.7052536 | 0.1267376
[5 empty] | 0.03828291 | 0.1215093 |  |  | 0.1645731 | 0.1333008 | 0.4391179 | 0.1335473 | 0.6977377 | 0.1274618
[5 empty] | 0.03632774 | 0.1221996 |  |  | 0.1651281 | 0.1340582 | 0.4390345 | 0.1343061 | 0.6912506 | 0.1281861
[5 empty] | 0.03637659 | 0.12289 |  |  | 0.1647791 | 0.1348156 | 0.4388611 | 0.1350649 | 0.689894 | 0.1289103
[5 empty] | 0.03942963 | 0.1235804 |  |  | 0.163326 | 0.135573 | 0.4344979 | 0.1358237 | 0.6849692 | 0.1296345
[5 empty] | 0.03548704 | 0.1242708 |  |  | 0.1631688 | 0.1363304 | 0.4368451 | 0.1365825 | 0.678778 | 0.1303587
[5 empty] | 0.03554898 | 0.1249612 |  |  | 0.1635075 | 0.1370878 | 0.4344029 | 0.1373413 | 0.6749218 | 0.1310829
[5 empty] | 0.03561563 | 0.1256516 |  |  | 0.1614422 | 0.1378452 | 0.4347713 | 0.1381001 | 0.6730021 | 0.1318071
[5 empty] | 0.03968716 | 0.126342 |  |  | 0.1608727 | 0.1386025 | 0.4330506 | 0.1388589 | 0.6636206 | 0.1325314
[5 empty] | 0.03776374 | 0.1270324 |  |  | 0.1614992 | 0.1393599 | 0.4303409 | 0.1396177 | 0.6619787 | 0.1332556
[5 empty] | 0.03884554 | 0.1277228 |  |  | 0.1596216 | 0.1401173 | 0.4298425 | 0.1403764 | 0.654478 | 0.1339798
[5 empty] | 0.03893275 | 0.1284132 |  |  | 0.1594399 | 0.1408747 | 0.4305553 | 0.1411352 | 0.64922 | 0.134704
[5 empty] | 0.03802552 | 0.1291036 |  |  | 0.1589541 | 0.1416321 | 0.4279797 | 0.141894 | 0.6425063 | 0.1354282
[5 empty] | 0.03812404 | 0.129794 |  |  | 0.1591642 | 0.1423895 | 0.4295158 | 0.1426528 | 0.6442385 | 0.1361524
[5 empty] | 0.03822847 | 0.1304844 |  |  | 0.1583702 | 0.1431469 | 0.4256638 | 0.1434116 | 0.637718 | 0.1368766
[5 empty] | 0.036339 | 0.1311748 |  |  | 0.1567721 | 0.1439043 | 0.4231237 | 0.1441704 | 0.6325463 | 0.1376009
[5 empty] | 0.03745578 | 0.1318652 |  |  | 0.1572699 | 0.1446617 | 0.4241958 | 0.1449292 | 0.6305252 | 0.1383251
[5 empty] | 0.03957899 | 0.1325555 |  |  | 0.1569636 | 0.1454191 | 0.4212803 | 0.145688 | 0.619856 | 0.1390493
[5 empty] | 0.03670881 | 0.1332459 |  |  | 0.1558531 | 0.1461765 | 0.4210773 | 0.1464468 | 0.6166404 | 0.1397735
[5 empty] | 0.0378454 | 0.1339363 |  |  | 0.1540386 | 0.1469338 | 0.419687 | 0.1472056 | 0.6134798 | 0.1404977
[5 empty] | 0.03898895 | 0.1346267 |  |  | 0.1549199 | 0.1476912 | 0.4216094 | 0.1479644 | 0.6071759 | 0.1412219
[5 empty] | 0.04013962 | 0.1353171 |  |  | 0.1527972 | 0.1484486 | 0.4199449 | 0.1487232 | 0.5985301 | 0.1419462
[5 empty] | 0.03829758 | 0.1360075 |  |  | 0.1532702 | 0.149206 | 0.4196936 | 0.1494819 | 0.591944 | 0.1426704
[5 empty] | 0.04146301 | 0.1366979 |  |  | 0.1533392 | 0.1499634 | 0.4208556 | 0.1502407 | 0.5935192 | 0.1433946
[5 empty] | 0.03963608 | 0.1373883 |  |  | 0.1522041 | 0.1507208 | 0.419031 | 0.1509995 | 0.5875572 | 0.1441188