## 1
Общество с ограниченной ответственностью "Инженерная геология" (ООО "ИнжГео") | [11 empty] | Общество с ограниченной ответственностью "Инженерная геология" (ООО "ИнжГео")
Юр. адрес: 117279, г. Москва, ул. Миклухо-Маклая, 36 а, этаж 5, пом. XXIII к. 76-84 | [11 empty] | Юр. адрес: 117279, г. Москва, ул. Миклухо-Маклая, 36 а, этаж 5, пом. XXIII к. 76-84 | [8 empty] | нагр |  |  | X0 | Y0 | R |  | нагр |  |  |  | X0 | Y0 | R | нагр |  |  |  | X0 | Y0 | R |  | нагр |  |  |  | X0 | Y0 | R
Телефон/факс +7 (495) 132-30-00, Адрес электронной почты inbox@inj-geo.ru | [11 empty] | Телефон/факс +7 (495) 132-30-00, Адрес электронной почты inbox@inj-geo.ru | [12 empty] | 0 | [7 empty] | 0 | [6 empty] | 0 | [7 empty] | 0
[21 empty] | девиатор | [6 empty] | девиатор | [6 empty] | девиатор | [7 empty] | девиатор
Испытательная лаборатория ООО «ИнжГео» | [11 empty] | Испытательная лаборатория ООО «ИнжГео» | [8 empty] | x0 | Угол | X | Y |  |  |  | x0 |  | Угол | X | Y |  |  | x0 |  | Угол | X | Y |  |  |  | x0 |  | Угол | X | Y
Адрес места осуществления деятельности лаборатории: г. Москва, просп. Вернадского, д. 51, стр. 1 | [11 empty] | Адрес места осуществления деятельности лаборатории: г. Москва, просп. Вернадского, д. 51, стр. 1 | [9 empty] | 0 | [7 empty] | 0 | [6 empty] | 0 | [7 empty] | 0
Телефон +7(910)4557682, E-mail: slg85@mail.ru | [11 empty] | Телефон +7(910)4557682, E-mail: slg85@mail.ru | [9 empty] | 5 | [7 empty] | 5 | [6 empty] | 5 | [7 empty] | 5
[22 empty] | 10 | [7 empty] | 10 | [6 empty] | 10 | [7 empty] | 10
[12 empty] | Протокол испытаний № 13-63/306 от 31-08-2023 | [9 empty] | 15 | [7 empty] | 15 | [6 empty] | 15 | [7 empty] | 15
[22 empty] | 20 | [7 empty] | 20 | [6 empty] | 20 | [7 empty] | 20
[12 empty] | Наименование и адрес заказчика: Переход трубопровода через р. Енисей | [9 empty] | 25 | [7 empty] | 25 | [6 empty] | 25 | [7 empty] | 25
[12 empty] | Наименование объекта: ООО Регионстрой | [9 empty] | 30 | [7 empty] | 30 | [6 empty] | 30 | [7 empty] | 30
Наименование используемого метода/методики: ГОСТ 12248.4-2020 | [11 empty] | Наименование используемого метода/методики: ГОСТ 12248.3-2020 | [9 empty] | 35 | [7 empty] | 35 | [6 empty] | 35 | [7 empty] | 35
Условия проведения испытания: температура окружающей среды (18 - 25)0С, влажность воздуха (40 - 75)% | [11 empty] | Условия проведения испытания: температура окружающей среды (18 - 25)0С, влажность воздуха (40 - 75)% | [9 empty] | 40 | [7 empty] | 40 | [6 empty] | 40 | [7 empty] | 40
[12 empty] | Дата получение объекта подлежащего испытаниям: 04-08-2023 | [9 empty] | 45 | [7 empty] | 45 | [6 empty] | 45 | [7 empty] | 45
[12 empty] | Дата испытания: 25.10.2022-19.11.2306 | [9 empty] | 50 | [7 empty] | 50 | [6 empty] | 50 | [7 empty] | 50
[22 empty] | 55 | [7 empty] | 55 | [6 empty] | 55 | [7 empty] | 55
Испытание грунтов методом трехосного сжатия | [11 empty] | Испытание грунтов методом трехосного сжатия | [9 empty] | 60 | [7 empty] | 60 | [6 empty] | 60 | [7 empty] | 60
[22 empty] | 65 | [7 empty] | 65 | [6 empty] | 65 | [7 empty] | 65
Лабораторный номер: | [6 empty] | We, д.е. = |  |  |  |  | Лабораторный номер: |  | 1341 |  |  |  | We, д.е. = | 0.177 |  |  | 70 | [7 empty] | 70 | [6 empty] | 70 | [7 empty] | 70
Номер скважины: | [6 empty] | ρ, г/см3 = |  |  |  |  | Номер скважины: |  | BH-005 |  |  |  | ρ, г/см3 = |  |  |  | 75 | [7 empty] | 75 | [6 empty] | 75 | [7 empty] | 75
Глубина отбора, м: | [6 empty] | ρs, г/см3 = |  |  |  |  | Глубина отбора, м: |  | 4 |  |  |  | ρs, г/см3 = | 2.71 |  |  | 80 | [7 empty] | 80 | [6 empty] | 80 | [7 empty] | 80
Наименование грунта: | [6 empty] | e, д.е. = |  |  |  |  | Наименование грунта: |  | Щебенистый грунт, заполнитель суглинок, легкий пылеватый, после оттаивания текучепластичный |  |  |  | e, д.е. = |  |  |  | 85 | [7 empty] | 85 | [6 empty] | 85 | [7 empty] | 85
Схема проведения опыта: | [6 empty] | IL, д.е. = |  |  |  |  | Схема проведения опыта: |  | КД |  |  |  | IL, д.е. = | 0.8361032 |  |  | 90 | [7 empty] | 90 | [6 empty] | 90 | [7 empty] | 90
[22 empty] | 95 | [7 empty] | 95 | [6 empty] | 95 | [7 empty] | 95
[22 empty] | 100 | [7 empty] | 100 | [6 empty] | 100 | [7 empty] | 100
Результаты испытаний | [11 empty] | Результаты испытаний | [9 empty] | 105 | [7 empty] | 105 | [6 empty] | 105 | [7 empty] | 105
[22 empty] | 110 | [7 empty] | 110 | [6 empty] | 110 | [7 empty] | 110
[22 empty] | 115 | [7 empty] | 115 | [6 empty] | 115 | [7 empty] | 115
[22 empty] | 120 | [7 empty] | 120 | [6 empty] | 120 | [7 empty] | 120
[22 empty] | 125 | [7 empty] | 125 | [6 empty] | 125 | [7 empty] | 125
[22 empty] | 130 | [7 empty] | 130 | [6 empty] | 130 | [7 empty] | 130
[22 empty] | 135 | [7 empty] | 135 | [6 empty] | 135 | [7 empty] | 135
[22 empty] | 140 | [7 empty] | 140 | [6 empty] | 140 | [7 empty] | 140
[22 empty] | 145 | [7 empty] | 145 | [6 empty] | 145 | [7 empty] | 145
[22 empty] | 150 | [7 empty] | 150 | [6 empty] | 150 | [7 empty] | 150
[22 empty] | 155 | [7 empty] | 155 | [6 empty] | 155 | [7 empty] | 155
[22 empty] | 160 | [7 empty] | 160 | [6 empty] | 160 | [7 empty] | 160
[22 empty] | 165 | [7 empty] | 165 | [6 empty] | 165 | [7 empty] | 165
[22 empty] | 170 | [7 empty] | 170 | [6 empty] | 170 | [7 empty] | 170
[22 empty] | 175 | [7 empty] | 175 | [6 empty] | 175 | [7 empty] | 175
[22 empty] | 180 | [7 empty] | 180 | [6 empty] | 180 | [7 empty] | 180
[13 empty] | Давление в камере, Мпа σ3 | Вертикальная нагрузка, Мпа σ1 | Поровое давление, Мпа u
| K0, д.е. | 0.7076283 |  |  |  |  | Коэфф. Точки | [5 empty] | 0.15 | 0.3036827 | [5 empty] | 1 | [6 empty] | σ3,кПа | σ1,кПа | u, кПа |  |  |  | 4
| q_zg, МПа | 0.1061442 | [10 empty] | 0.25 | 0.4863169 | [27 empty] | δ3, Мпа | δ1-δ3, МПа | δ1, МПа | δ1, КПа
|  |  | Модуль деформации, МПа: | [9 empty] | 0.35 | 0.6689512 | [21 empty] | С, МПа:
|  |  | Е0= |  | Точки модуля (полное напр.), МПа |  |  |  | 0.1061442 | 0.1698308 | [25 empty] | φ, град:
|  |  | E50 = |  | qf (полное напр.), МПа |  |  |  | 0.2646358 | [26 empty] | E, Мпа
|  |  | Коэф. Поперечной деформации, ϑ = | [9 empty] | Эффективные значения угла внутреннего трения и удельного сцепления ϕ', С' | [13 empty] | x | 0
[13 empty] | ϕ', град. = | 17 | [12 empty] | y |  |  |  | С, кПа | φ,°
[13 empty] | С', МПа = | 0.011
| Исполнитель: | [6 empty] | Морозов Д.С. |  |  |  |  | Исполнитель: |  |  |  |  | Морозов Д.С.
| Начальник исп. лаборатории: | [6 empty] | Семиколенова Л.Г. |  |  |  |  | Начальник исп. лаборатории: |  |  |  |  | Семиколенова Л.Г.
Лист 1 , всего листов 2 | [11 empty] | Лист 2 , всего листов 2
Частичное воспроизведение протокола испытаний без письменного разрешения ООО «ИнжГео» ЗАПРЕЩАЕТСЯ | [11 empty] | Частичное воспроизведение протокола испытаний без письменного разрешения ООО «ИнжГео» ЗАПРЕЩАЕТСЯ
[5 empty] | второй график |  | первый график | [9 empty] | К Пуассона
dev50 | epsE50 | ind | devE0 | epsE0 | dev | eps | sigma |  | dev1 | eps1 | dev2 | eps2 | dev3 | eps3 |  | Глины
0.1146358 | 0.00323587 |  |  |  | 0 | 0 |  |  | 0.011 | 0.0001863008 | 0.025 | 0.0002791721 | 0 | 0 |  | < 0 | 0,20-0,30
ind |  |  |  |  | 0.06368655 | 0.001078623 |  |  | 0.03544903 | 0.0007329147 | 0.05423141 | 0.0007329885 | 0.153 | 0.001088771 |  | 0-0,25 | 0,30-0,38
2 |  |  |  |  | 0.07699679 | 0.001471329 |  |  | 0.06363286 | 0.001465829 | 0.09522172 | 0.001465977 | 0.1568804 | 0.001464414 |  | 0,25< | 0,38-0,45
E0 |  |  |  |  | 0.09585724 | 0.002206993 |  |  | 0.07684134 | 0.002169031 | 0.1181585 | 0.002199103 | 0.1594756 | 0.001891421 |  | Суглинки | 0,35-0,37
epsE0 | devE0 |  |  |  | 0.1146358 | 0.00323587 |  |  | 0.08006649 | 0.002931659 | 0.1230835 | 0.002931954 | 0.1649521 | 0.002928829 |  | Пески и супеси | 0,30-0,35
0.001078623 | 0.06368655 |  |  |  | 0.1029983 | 0.003678322 |  |  | 0.08398334 | 0.003664574 | 0.1290951 | 0.003664942 | 0.1692912 | 0.003661036
[5 empty] | 0.1084595 | 0.004413987 |  |  | 0.08726175 | 0.004397488 | 0.1357955 | 0.004397931 | 0.1755464 | 0.004393243
График E50 |  | График E |  |  | 0.1097601 | 0.005149651 |  |  | 0.09220407 | 0.005130403 | 0.1407884 | 0.005130919 | 0.1801121 | 0.00512545
eps | q | sigma |  |  | 0.1239018 | 0.005885315 |  |  | 0.09471265 | 0.005863318 | 0.1470773 | 0.005863908 | 0.1850832 | 0.005857657
Горизонтальная линия E50 |  | Касательная |  |  | 0.1168865 | 0.00662098 |  |  | 0.09818986 | 0.006596233 | 0.1515658 | 0.006596896 | 0.1880541 | 0.006589864
0 |  | a | b |  | 0.1267158 | 0.007356644 |  |  | 0.101138 | 0.007329147 | 0.1570574 | 0.007329885 | 0.1931195 | 0.007322071
|  |  | 0 |  | 0.1273915 | 0.008092309 |  |  | 0.1047595 | 0.008062062 | 0.1610556 | 0.008062873 | 0.196474 | 0.008054278
Вертикальная линия E50 |  | p1 и p2 |  |  | 0.1479152 | 0.008827973 |  |  | 0.1082567 | 0.008794977 | 0.165364 | 0.008795862 | 0.2026121 | 0.008786486
| 0 | 0 |  |  | 0.1392887 | 0.009563637 |  |  | 0.1105319 | 0.009527892 | 0.1694861 | 0.00952885 | 0.2067286 | 0.009518693
[5 empty] | 0.1485137 | 0.0102993 |  |  | 0.1128875 | 0.01026081 | 0.1751256 | 0.01026184 | 0.211218 | 0.0102509
Касательная линия E50 |  |  |  |  | 0.146592 | 0.01103497 |  |  | 0.1165259 | 0.01099372 | 0.1794859 | 0.01099483 | 0.217675 | 0.01098311
0 | 0 | Горизонтальная 1 |  |  | 0.1505253 | 0.01177063 |  |  | 0.1190493 | 0.01172664 | 0.1827706 | 0.01172782 | 0.2204941 | 0.01171531
[5 empty] | 0.1553152 | 0.0125063 |  |  | 0.1206602 | 0.01245955 | 0.1852832 | 0.0124608 | 0.22527 | 0.01244752
Горизонтальная линия qкр |  |  |  |  | 0.1609636 | 0.01324196 |  |  | 0.1228609 | 0.01319247 | 0.1906274 | 0.01319379 | 0.2307972 | 0.01317973
Горизонтальная линия q |  | Горизонтальная 2 |  |  | 0.1594721 | 0.01397762 |  |  | 0.1262538 | 0.01392538 | 0.1918066 | 0.01392678 | 0.2350704 | 0.01391194
0 |  | 0 |  |  | 0.1658424 | 0.01471329 |  |  | 0.1279411 | 0.01465829 | 0.1968244 | 0.01465977 | 0.2408843 | 0.01464414
[5 empty] | 0.1780764 | 0.01544895 |  |  | 0.1298253 | 0.01539121 | 0.1987844 | 0.01539276 | 0.2448333 | 0.01537635
Вертикальная линия q |  |  |  |  | 0.1711757 | 0.01618462 |  |  | 0.1318088 | 0.01612412 | 0.20119 | 0.01612575 | 0.2487122 | 0.01610856
| 0 |  |  |  | 0.177142 | 0.01692028 |  |  | 0.1331938 | 0.01685704 | 0.205345 | 0.01685873 | 0.2510154 | 0.01684076
[5 empty] | 0.186977 | 0.01765595 |  |  | 0.1354827 | 0.01758995 | 0.2077527 | 0.01759172 | 0.2548378 | 0.01757297
[5 empty] | 0.1836825 | 0.01839161 |  |  | 0.1362779 | 0.01832287 | 0.2101167 | 0.01832471 | 0.2603737 | 0.01830518
[5 empty] | 0.1872603 | 0.01912727 |  |  | 0.1387818 | 0.01905578 | 0.2133407 | 0.0190577 | 0.264818 | 0.01903739
[5 empty] | 0.195712 | 0.01986294 |  |  | 0.1387966 | 0.0197887 | 0.2154281 | 0.01979069 | 0.2675651 | 0.01976959
[5 empty] | 0.1980393 | 0.0205986 |  |  | 0.1412248 | 0.02052161 | 0.2166825 | 0.02052368 | 0.2733097 | 0.0205018
[5 empty] | 0.201244 | 0.02133427 |  |  | 0.1424686 | 0.02125453 | 0.2181075 | 0.02125667 | 0.2757465 | 0.02123401
[5 empty] | 0.2103278 | 0.02206993 |  |  | 0.1438305 | 0.02198744 | 0.2199066 | 0.02198965 | 0.2798699 | 0.02196621
[5 empty] | 0.2072925 | 0.0228056 |  |  | 0.1441128 | 0.02272036 | 0.2215833 | 0.02272264 | 0.2824747 | 0.02269842
[5 empty] | 0.2051396 | 0.02354126 |  |  | 0.1453179 | 0.02345327 | 0.2227412 | 0.02345563 | 0.2872554 | 0.02343063
[5 empty] | 0.2038711 | 0.02427693 |  |  | 0.146548 | 0.02418619 | 0.2255839 | 0.02418862 | 0.2900066 | 0.02416284
[5 empty] | 0.2034886 | 0.02501259 |  |  | 0.1479056 | 0.0249191 | 0.2261149 | 0.02492161 | 0.291223 | 0.02489504
[5 empty] | 0.2159937 | 0.02574825 |  |  | 0.1485931 | 0.02565202 | 0.2269378 | 0.0256546 | 0.2940992 | 0.02562725
[5 empty] | 0.2183884 | 0.02648392 |  |  | 0.1483127 | 0.02638493 | 0.227956 | 0.02638758 | 0.2982298 | 0.02635946
[5 empty] | 0.2196742 | 0.02721958 |  |  | 0.1497668 | 0.02711785 | 0.2305732 | 0.02712057 | 0.3012094 | 0.02709166
[5 empty] | 0.2148529 | 0.02795525 |  |  | 0.1492578 | 0.02785076 | 0.2312929 | 0.02785356 | 0.3009325 | 0.02782387
[5 empty] | 0.2029262 | 0.02869091 |  |  | 0.150788 | 0.02858367 | 0.2314187 | 0.02858655 | 0.3053939 | 0.02855608
[5 empty] | 0.2098958 | 0.02942658 |  |  | 0.1512598 | 0.02931659 | 0.232954 | 0.02931954 | 0.3076882 | 0.02928829
[5 empty] | 0.2207635 | 0.03016224 |  |  | 0.1516756 | 0.0300495 | 0.2315026 | 0.03005253 | 0.3090098 | 0.03002049
[5 empty] | 0.222531 | 0.03089791 |  |  | 0.1522376 | 0.03078242 | 0.2334678 | 0.03078552 | 0.3101536 | 0.0307527
[5 empty] | 0.2092 | 0.03163357 |  |  | 0.1514483 | 0.03151533 | 0.2332533 | 0.0315185 | 0.312414 | 0.03148491
[5 empty] | 0.2067723 | 0.03236923 |  |  | 0.1530099 | 0.03224825 | 0.2335625 | 0.03225149 | 0.3121856 | 0.03221711
[5 empty] | 0.2202495 | 0.0331049 |  |  | 0.152025 | 0.03298116 | 0.2335992 | 0.03298448 | 0.3157632 | 0.03294932
[5 empty] | 0.2176334 | 0.03384056 |  |  | 0.1524957 | 0.03371408 | 0.2337667 | 0.03371747 | 0.3148413 | 0.03368153
[5 empty] | 0.2259257 | 0.03457623 |  |  | 0.1532245 | 0.03444699 | 0.2338687 | 0.03445046 | 0.3179144 | 0.03441374
[5 empty] | 0.2101281 | 0.03531189 |  |  | 0.1533136 | 0.03517991 | 0.2347087 | 0.03518345 | 0.3163773 | 0.03514594
[5 empty] | 0.2292716 | 0.03604756 |  |  | 0.1536827 | 0.03591282 | 0.2363169 | 0.03591643 | 0.3189512 | 0.03587815
[5 empty] | 0.2272698 | 0.03678322 |  |  | 0.1522827 | 0.03664574 | 0.2347169 | 0.03664942 | 0.3173508 | 0.03661036
[5 empty] | 0.2151938 | 0.03751889 |  |  | 0.1521323 | 0.03737865 | 0.2347354 | 0.03738241 | 0.3162504 | 0.03734256
[5 empty] | 0.2230089 | 0.03825455 |  |  | 0.1529815 | 0.03811157 | 0.2347931 | 0.0381154 | 0.3163275 | 0.03807477
[5 empty] | 0.2187202 | 0.03899021 |  |  | 0.152435 | 0.03884448 | 0.2343976 | 0.03884839 | 0.3170927 | 0.03880698
[5 empty] | 0.2113328 | 0.03972588 |  |  | 0.1517975 | 0.0395774 | 0.2331564 | 0.03958138 | 0.3157562 | 0.03953919
[5 empty] | 0.2158518 | 0.04046154 |  |  | 0.1519737 | 0.04031031 | 0.2342769 | 0.04031437 | 0.3152283 | 0.04027139
[5 empty] | 0.2072823 | 0.04119721 |  |  | 0.1504682 | 0.04104323 | 0.2328667 | 0.04104735 | 0.3150195 | 0.0410036
[5 empty] | 0.2106294 | 0.04193287 |  |  | 0.1499857 | 0.04177614 | 0.2313332 | 0.04178034 | 0.3118401 | 0.04173581
[5 empty] | 0.2248982 | 0.04266854 |  |  | 0.1504309 | 0.04250906 | 0.2306839 | 0.04251333 | 0.3114005 | 0.04246801
[5 empty] | 0.2080937 | 0.0434042 |  |  | 0.1490084 | 0.04324197 | 0.2296263 | 0.04324632 | 0.308511 | 0.04320022
[5 empty] | 0.222221 | 0.04413987 |  |  | 0.149023 | 0.04397488 | 0.2268679 | 0.04397931 | 0.3077819 | 0.04393243
[5 empty] | 0.2052853 | 0.04487553 |  |  | 0.1475793 | 0.0447078 | 0.2270162 | 0.0447123 | 0.3045237 | 0.04466464
[5 empty] | 0.2092916 | 0.04561119 |  |  | 0.146282 | 0.04544071 | 0.2257787 | 0.04544528 | 0.3022467 | 0.04539684
[5 empty] | 0.2082451 | 0.04634686 |  |  | 0.1461357 | 0.04617363 | 0.2227628 | 0.04617827 | 0.3031613 | 0.04612905
[5 empty] | 0.2051507 | 0.04708252 |  |  | 0.1454452 | 0.04690654 | 0.2221762 | 0.04691126 | 0.2989777 | 0.04686126
[5 empty] | 0.2120136 | 0.04781819 |  |  | 0.1442151 | 0.04763946 | 0.2214261 | 0.04764425 | 0.2966065 | 0.04759346
[5 empty] | 0.198839 | 0.04855385 |  |  | 0.1422501 | 0.04837237 | 0.2182202 | 0.04837724 | 0.2952578 | 0.04832567
[5 empty] | 0.2166318 | 0.04928952 |  |  | 0.1422549 | 0.04910529 | 0.216366 | 0.04911023 | 0.2928421 | 0.04905788
[5 empty] | 0.2063971 | 0.05002518 |  |  | 0.1409341 | 0.0498382 | 0.2146709 | 0.04984322 | 0.2899698 | 0.04979009
[5 empty] | 0.2031401 | 0.05076084 |  |  | 0.1390925 | 0.05057112 | 0.2126424 | 0.0505762 | 0.2886512 | 0.05052229
[5 empty] | 0.1968659 | 0.05149651 |  |  | 0.1384346 | 0.05130403 | 0.211488 | 0.05130919 | 0.2838967 | 0.0512545
[5 empty] | 0.2095795 | 0.05223217 |  |  | 0.1376652 | 0.05203695 | 0.2085152 | 0.05204218 | 0.2836166 | 0.05198671
[5 empty] | 0.193286 | 0.05296784 |  |  | 0.136289 | 0.05276986 | 0.2082315 | 0.05277517 | 0.2790212 | 0.05271891
[5 empty] | 0.1989905 | 0.0537035 |  |  | 0.1347106 | 0.05350278 | 0.2055443 | 0.05350816 | 0.278621 | 0.05345112
[5 empty] | 0.1856981 | 0.05443917 |  |  | 0.1332348 | 0.05423569 | 0.2034612 | 0.05424115 | 0.2735263 | 0.05418333
[5 empty] | 0.1964139 | 0.05517483 |  |  | 0.1330661 | 0.05496861 | 0.2020897 | 0.05497414 | 0.2723475 | 0.05491554
[5 empty] | 0.195143 | 0.0559105 |  |  | 0.1305093 | 0.05570152 | 0.2009373 | 0.05570712 | 0.2702948 | 0.05564774
[5 empty] | 0.1888904 | 0.05664616 |  |  | 0.130269 | 0.05643444 | 0.1974113 | 0.05644011 | 0.2659788 | 0.05637995
[5 empty] | 0.1966614 | 0.05738182 |  |  | 0.1283499 | 0.05716735 | 0.1963194 | 0.0571731 | 0.2632097 | 0.05711216
[5 empty] | 0.1834608 | 0.05811749 |  |  | 0.1285567 | 0.05790026 | 0.1937691 | 0.05790609 | 0.2631978 | 0.05784436
[5 empty] | 0.1942939 | 0.05885315 |  |  | 0.1263941 | 0.05863318 | 0.1922677 | 0.05863908 | 0.2593537 | 0.05857657
[5 empty] | 0.1951657 | 0.05958882 |  |  | 0.1256668 | 0.05936609 | 0.1905229 | 0.05937207 | 0.2569875 | 0.05930878
[5 empty] | 0.1780814 | 0.06032448 |  |  | 0.1240793 | 0.06009901 | 0.190442 | 0.06010505 | 0.2554097 | 0.06004099
[5 empty] | 0.1760459 | 0.06106015 |  |  | 0.1232365 | 0.06083192 | 0.1883326 | 0.06083804 | 0.2540306 | 0.06077319
[5 empty] | 0.1910645 | 0.06179581 |  |  | 0.1221429 | 0.06156484 | 0.1866022 | 0.06157103 | 0.2516606 | 0.0615054
[5 empty] | 0.1951421 | 0.06253148 |  |  | 0.1226033 | 0.06229775 | 0.1852582 | 0.06230402 | 0.2485101 | 0.06223761
[5 empty] | 0.1942839 | 0.06326714 |  |  | 0.1205223 | 0.06303067 | 0.1850082 | 0.06303701 | 0.2491893 | 0.06296981
[5 empty] | 0.173495 | 0.0640028 |  |  | 0.1199046 | 0.06376358 | 0.1832597 | 0.06377 | 0.2452088 | 0.06370202
[5 empty] | 0.17777 | 0.06473847 |  |  | 0.1193462 | 0.0644965 | 0.1830057 | 0.06450299 | 0.2450582 | 0.06443423
[5 empty] | 0.1820453 | 0.06547413 |  |  | 0.1184889 | 0.06522941 | 0.1807531 | 0.06523597 | 0.243109 | 0.06516644
[5 empty] | 0.18531 | 0.0662098 |  |  | 0.1193222 | 0.06596233 | 0.1802854 | 0.06596896 | 0.2407393 | 0.06589864
[5 empty] | 0.1755657 | 0.06694546 |  |  | 0.1186473 | 0.06669524 | 0.1788048 | 0.06670195 | 0.2397517 | 0.06663085
[5 empty] | 0.1768138 | 0.06768113 |  |  | 0.1177656 | 0.06742816 | 0.1775132 | 0.06743494 | 0.2378492 | 0.06736306
[5 empty] | 0.1700556 | 0.06841679 |  |  | 0.1162783 | 0.06816107 | 0.1761126 | 0.06816793 | 0.2357344 | 0.06809526
[5 empty] | 0.1732926 | 0.06915246 |  |  | 0.1151867 | 0.06889399 | 0.1752051 | 0.06890092 | 0.2370102 | 0.06882747
[5 empty] | 0.1745261 | 0.06988812 |  |  | 0.114592 | 0.0696269 | 0.1752928 | 0.0696339 | 0.2333794 | 0.06955968
[5 empty] | 0.1647576 | 0.07062378 |  |  | 0.1147955 | 0.07035982 | 0.1742775 | 0.07036689 | 0.2328447 | 0.07029189
[5 empty] | 0.1769884 | 0.07135945 |  |  | 0.1141984 | 0.07109273 | 0.1717615 | 0.07109988 | 0.2318089 | 0.07102409
[5 empty] | 0.1632199 | 0.07209511 |  |  | 0.1133021 | 0.07182564 | 0.1722466 | 0.07183287 | 0.2295749 | 0.0717563
[5 empty] | 0.1814536 | 0.07283078 |  |  | 0.1121078 | 0.07255856 | 0.1710349 | 0.07256586 | 0.2270453 | 0.07248851
[5 empty] | 0.1766909 | 0.07356644 |  |  | 0.1120167 | 0.07329147 | 0.1683284 | 0.07329885 | 0.227123 | 0.07322071
[5 empty] | 0.1639331 | 0.07430211 |  |  | 0.1110302 | 0.07402439 | 0.1680292 | 0.07403184 | 0.2248107 | 0.07395292
[5 empty] | 0.1631817 | 0.07503777 |  |  | 0.1096494 | 0.0747573 | 0.1674393 | 0.07476482 | 0.2233113 | 0.07468513
[5 empty] | 0.172438 | 0.07577344 |  |  | 0.1093758 | 0.07549022 | 0.1646607 | 0.07549781 | 0.2218276 | 0.07541734
[5 empty] | 0.1737034 | 0.0765091 |  |  | 0.1083104 | 0.07622313 | 0.1647955 | 0.0762308 | 0.2207622 | 0.07614954
[5 empty] | 0.1689794 | 0.07724476 |  |  | 0.1083546 | 0.07695605 | 0.1626456 | 0.07696379 | 0.2194181 | 0.07688175
[5 empty] | 0.1572674 | 0.07798043 |  |  | 0.1075097 | 0.07768896 | 0.162213 | 0.07769678 | 0.2179979 | 0.07761396
[5 empty] | 0.1615687 | 0.07871609 |  |  | 0.1076769 | 0.07842188 | 0.1623999 | 0.07842977 | 0.2163046 | 0.07834616
[5 empty] | 0.1618847 | 0.07945176 |  |  | 0.1063575 | 0.07915479 | 0.1596083 | 0.07916275 | 0.2136407 | 0.07907837
[5 empty] | 0.170217 | 0.08018742 |  |  | 0.1051527 | 0.07988771 | 0.1598401 | 0.07989574 | 0.2147092 | 0.07981058
[5 empty] | 0.1695667 | 0.08092309 |  |  | 0.1055639 | 0.08062062 | 0.1578973 | 0.08062873 | 0.2111129 | 0.08054278
[5 empty] | 0.1599354 | 0.08165875 |  |  | 0.1041922 | 0.08135354 | 0.1583821 | 0.08136172 | 0.2108544 | 0.08127499
[5 empty] | 0.1683245 | 0.08239441 |  |  | 0.104839 | 0.08208645 | 0.1567965 | 0.08209471 | 0.2112367 | 0.0820072
[5 empty] | 0.1597353 | 0.08313008 |  |  | 0.1034055 | 0.08281937 | 0.1556424 | 0.0828277 | 0.2077624 | 0.08273941
[5 empty] | 0.1571692 | 0.08386574 |  |  | 0.103593 | 0.08355228 | 0.1564219 | 0.08356069 | 0.2079344 | 0.08347161
[5 empty] | 0.1576277 | 0.08460141 |  |  | 0.1030027 | 0.0842852 | 0.1555369 | 0.08429367 | 0.2063554 | 0.08420382
[5 empty] | 0.1591122 | 0.08533707 |  |  | 0.1024359 | 0.08501811 | 0.1534897 | 0.08502666 | 0.2057283 | 0.08493603
[5 empty] | 0.154624 | 0.08607274 |  |  | 0.1014939 | 0.08575102 | 0.1527821 | 0.08575965 | 0.2035558 | 0.08566823
[5 empty] | 0.1671645 | 0.0868084 |  |  | 0.101978 | 0.08648394 | 0.1534162 | 0.08649264 | 0.2047407 | 0.08640044
[5 empty] | 0.1607352 | 0.08754407 |  |  | 0.1009893 | 0.08721685 | 0.151294 | 0.08722563 | 0.2010858 | 0.08713265
[5 empty] | 0.1653375 | 0.08827973 |  |  | 0.1002293 | 0.08794977 | 0.1501175 | 0.08795862 | 0.2017939 | 0.08786486
[5 empty] | 0.1589727 | 0.08901539 |  |  | 0.09959902 | 0.08868268 | 0.1517889 | 0.0886916 | 0.2025677 | 0.08859706
[5 empty] | 0.1676422 | 0.08975106 |  |  | 0.1002999 | 0.0894156 | 0.15001 | 0.08942459 | 0.1989101 | 0.08932927
[5 empty] | 0.1693476 | 0.09048672 |  |  | 0.1000331 | 0.09014851 | 0.1505829 | 0.09015758 | 0.2000238 | 0.09006148
[5 empty] | 0.15509 | 0.09122239 |  |  | 0.09860001 | 0.09088143 | 0.1487097 | 0.09089057 | 0.1987116 | 0.09079368
[5 empty] | 0.157871 | 0.09195805 |  |  | 0.09980178 | 0.09161434 | 0.1488923 | 0.09162356 | 0.1993763 | 0.09152589
[5 empty] | 0.148692 | 0.09269372 |  |  | 0.09903972 | 0.09234726 | 0.1493328 | 0.09235655 | 0.1994207 | 0.0922581
[5 empty] | 0.1675543 | 0.09342938 |  |  | 0.0996151 | 0.09308017 | 0.1480333 | 0.09308954 | 0.1976476 | 0.09299031
[5 empty] | 0.1524593 | 0.09416505 |  |  | 0.09842917 | 0.09381309 | 0.1485957 | 0.09382252 | 0.1993597 | 0.09372251
[5 empty] | 0.1524085 | 0.09490071 |  |  | 0.0980832 | 0.094546 | 0.147622 | 0.09455551 | 0.1984599 | 0.09445472
[5 empty] | 0.1614021 | 0.09563637 |  |  | 0.09937734 | 0.09527892 | 0.1492126 | 0.0952885 | 0.1965482 | 0.09518693
[5 empty] | 0.1584283 | 0.09637204 |  |  | 0.09900104 | 0.09601183 | 0.1477505 | 0.09602149 | 0.1976013 | 0.09591913
[5 empty] | 0.1614832 | 0.0971077 |  |  | 0.09825067 | 0.09674475 | 0.1490301 | 0.09675448 | 0.1996115 | 0.09665134
[5 empty] | 0.1555657 | 0.09784337 |  |  | 0.09822531 | 0.09747766 | 0.1479496 | 0.09748747 | 0.1984767 | 0.09738355
[5 empty] | 0.1586749 | 0.09857903 |  |  | 0.09902402 | 0.09821058 | 0.1491078 | 0.09822045 | 0.1972949 | 0.09811576
[5 empty] | 0.1598096 | 0.0993147 |  |  | 0.09934588 | 0.09894349 | 0.1496031 | 0.09895344 | 0.2002641 | 0.09884796
[5 empty] | 0.150969 | 0.1000504 |  |  | 0.09868998 | 0.0996764 | 0.148534 | 0.09968643 | 0.1993822 | 0.09958017
[5 empty] | 0.1521519 | 0.100786 |  |  | 0.09905537 | 0.1004093 | 0.1485991 | 0.1004194 | 0.1998471 | 0.1003124
[5 empty] | 0.1513573 | 0.1015217 |  |  | 0.09984115 | 0.1011422 | 0.1508968 | 0.1011524 | 0.200857 | 0.1010446
[5 empty] | 0.1675843 | 0.1022574 |  |  | 0.1000464 | 0.1018751 | 0.1495257 | 0.1018854 | 0.1988096 | 0.1017768
[5 empty] | 0.1498317 | 0.102993 |  |  | 0.09937013 | 0.1026081 | 0.1507842 | 0.1026184 | 0.201703 | 0.102509
[5 empty] | 0.1650985 | 0.1037287 |  |  | 0.1008115 | 0.103341 | 0.149971 | 0.1033514 | 0.2001351 | 0.1032412
[5 empty] | 0.1693839 | 0.1044643 |  |  | 0.1011695 | 0.1040739 | 0.1507845 | 0.1040844 | 0.2021039 | 0.1039734
[5 empty] | 0.1616866 | 0.1052 |  |  | 0.1005433 | 0.1048068 | 0.1510232 | 0.1048174 | 0.2017074 | 0.1047056
[5 empty] | 0.1620057 | 0.1059357 |  |  | 0.1016319 | 0.1055397 | 0.1520857 | 0.1055503 | 0.2039435 | 0.1054378
[5 empty] | 0.1573401 | 0.1066713 |  |  | 0.1017344 | 0.1062726 | 0.1519704 | 0.1062833 | 0.2051102 | 0.10617
[5 empty] | 0.1636889 | 0.107407 |  |  | 0.1013499 | 0.1070056 | 0.1519759 | 0.1070163 | 0.2046054 | 0.1069022
[5 empty] | 0.151051 | 0.1081427 |  |  | 0.1015775 | 0.1077385 | 0.1542008 | 0.1077493 | 0.2067271 | 0.1076344
[5 empty] | 0.1624253 | 0.1088783 |  |  | 0.1019161 | 0.1084714 | 0.1549434 | 0.1084823 | 0.2047733 | 0.1083667
[5 empty] | 0.154811 | 0.109614 |  |  | 0.103165 | 0.1092043 | 0.1538023 | 0.1092153 | 0.2078419 | 0.1090989
[5 empty] | 0.1662068 | 0.1103497 |  |  | 0.1024232 | 0.1099372 | 0.1549761 | 0.1099483 | 0.2088309 | 0.1098311
[5 empty] | 0.1596119 | 0.1110853 |  |  | 0.1039897 | 0.1106701 | 0.1567633 | 0.1106813 | 0.2082382 | 0.1105633
[5 empty] | 0.1530252 | 0.111821 |  |  | 0.1031636 | 0.111403 | 0.1559623 | 0.1114142 | 0.2083619 | 0.1112955
[5 empty] | 0.1654456 | 0.1125567 |  |  | 0.103644 | 0.112136 | 0.1573717 | 0.1121472 | 0.2111998 | 0.1120277
[5 empty] | 0.1638722 | 0.1132923 |  |  | 0.10413 | 0.1128689 | 0.15669 | 0.1128802 | 0.21215 | 0.1127599
[5 empty] | 0.1673039 | 0.114028 |  |  | 0.1054207 | 0.1136018 | 0.1590158 | 0.1136132 | 0.2118104 | 0.1134921
[5 empty] | 0.1727396 | 0.1147636 |  |  | 0.105915 | 0.1143347 | 0.1588474 | 0.1143462 | 0.2129789 | 0.1142243
[5 empty] | 0.1571784 | 0.1154993 |  |  | 0.1062122 | 0.1150676 | 0.1603836 | 0.1150792 | 0.2127535 | 0.1149565
[5 empty] | 0.1716193 | 0.116235 |  |  | 0.1069113 | 0.1158005 | 0.1600227 | 0.1158122 | 0.2135323 | 0.1156887
[5 empty] | 0.1660612 | 0.1169706 |  |  | 0.1067113 | 0.1165334 | 0.1605632 | 0.1165452 | 0.214213 | 0.1164209
[5 empty] | 0.1725031 | 0.1177063 |  |  | 0.1062113 | 0.1172664 | 0.1604038 | 0.1172782 | 0.2150938 | 0.1171531
[5 empty] | 0.1769537 | 0.118442 |  |  | 0.107219 | 0.1179993 | 0.1617569 | 0.1180111 | 0.2182918 | 0.1178853
[5 empty] | 0.1784328 | 0.1191776 |  |  | 0.1075525 | 0.1187322 | 0.1624511 | 0.1187441 | 0.2166465 | 0.1186176
[5 empty] | 0.1759411 | 0.1199133 |  |  | 0.1089125 | 0.1194651 | 0.1632877 | 0.1194771 | 0.2199592 | 0.1193498
[5 empty] | 0.1734787 | 0.120649 |  |  | 0.1090991 | 0.120198 | 0.1638667 | 0.1202101 | 0.2193304 | 0.120082
[5 empty] | 0.1620457 | 0.1213846 |  |  | 0.1100124 | 0.1209309 | 0.1642884 | 0.1209431 | 0.2209602 | 0.1208142
[5 empty] | 0.1596423 | 0.1221203 |  |  | 0.1096525 | 0.1216638 | 0.1657529 | 0.1216761 | 0.221549 | 0.1215464
[5 empty] | 0.1742685 | 0.122856 |  |  | 0.1101196 | 0.1223968 | 0.1678604 | 0.1224091 | 0.2250969 | 0.1222786
[5 empty] | 0.1829246 | 0.1235916 |  |  | 0.1110137 | 0.1231297 | 0.1691112 | 0.1231421 | 0.2241043 | 0.1230108
[5 empty] | 0.1646106 | 0.1243273 |  |  | 0.112035 | 0.1238626 | 0.1679053 | 0.1238751 | 0.2278713 | 0.123743
[5 empty] | 0.1733267 | 0.125063 |  |  | 0.1124836 | 0.1245955 | 0.1708431 | 0.124608 | 0.2275983 | 0.1244752
[5 empty] | 0.1790729 | 0.1257986 |  |  | 0.1131595 | 0.1253284 | 0.1718247 | 0.125341 | 0.2282856 | 0.1252074
[5 empty] | 0.1738495 | 0.1265343 |  |  | 0.1130629 | 0.1260613 | 0.1725502 | 0.126074 | 0.2308333 | 0.1259396
[5 empty] | 0.1786565 | 0.1272699 |  |  | 0.113794 | 0.1267943 | 0.1725199 | 0.126807 | 0.2336418 | 0.1266718
[5 empty] | 0.1764941 | 0.1280056 |  |  | 0.1157527 | 0.1275272 | 0.1740339 | 0.12754 | 0.2334113 | 0.127404
[5 empty] | 0.1823625 | 0.1287413 |  |  | 0.1156392 | 0.1282601 | 0.1746925 | 0.128273 | 0.236942 | 0.1281362
[5 empty] | 0.1682616 | 0.1294769 |  |  | 0.1160537 | 0.128993 | 0.1766958 | 0.129006 | 0.2375343 | 0.1288685
[5 empty] | 0.1881917 | 0.1302126 |  |  | 0.1180962 | 0.1297259 | 0.177944 | 0.129739 | 0.2387883 | 0.1296007
[5 empty] | 0.1741529 | 0.1309483 |  |  | 0.1185668 | 0.1304588 | 0.1807373 | 0.1304719 | 0.2424045 | 0.1303329
[5 empty] | 0.1781453 | 0.1316839 |  |  | 0.1196657 | 0.1311917 | 0.1820759 | 0.1312049 | 0.2445829 | 0.1310651
[5 empty] | 0.188169 | 0.1324196 |  |  | 0.120793 | 0.1319247 | 0.18206 | 0.1319379 | 0.2463239 | 0.1317973
[5 empty] | 0.1782242 | 0.1331553 |  |  | 0.1208488 | 0.1326576 | 0.1847897 | 0.1326709 | 0.2485278 | 0.1325295
[5 empty] | 0.1903508 | 0.1338909 |  |  | 0.1218689 | 0.1333905 | 0.1865223 | 0.1334039 | 0.2483726 | 0.1332617
[5 empty] | 0.1955804 | 0.1346266 |  |  | 0.1229823 | 0.1341234 | 0.1867045 | 0.1341369 | 0.2524234 | 0.1339939
[5 empty] | 0.1949086 | 0.1353623 |  |  | 0.1250849 | 0.1348563 | 0.1892297 | 0.1348699 | 0.2545713 | 0.1347261
[5 empty] | 0.1953307 | 0.1360979 |  |  | 0.1251727 | 0.1355892 | 0.1925916 | 0.1356029 | 0.2575074 | 0.1354583
[5 empty] | 0.1928426 | 0.1368336 |  |  | 0.1270416 | 0.1363221 | 0.1928837 | 0.1363359 | 0.2593227 | 0.1361905
[5 empty] | 0.2024395 | 0.1375692 |  |  | 0.1289876 | 0.1370551 | 0.1967994 | 0.1370688 | 0.2644082 | 0.1369227
[5 empty] | 0.1951172 | 0.1383049 |  |  | 0.1295066 | 0.137788 | 0.1985323 | 0.1378018 | 0.2669552 | 0.1376549
[5 empty] | 0.1878711 | 0.1390406 |  |  | 0.1320946 | 0.1385209 | 0.200376 | 0.1385348 | 0.2700545 | 0.1383871
[5 empty] | 0.2056967 | 0.1397762 |  |  | 0.1339477 | 0.1392538 | 0.2045238 | 0.1392678 | 0.2737974 | 0.1391194
[5 empty] | 0.2075897 | 0.1405119 |  |  | 0.1352616 | 0.1399867 | 0.2058694 | 0.1400008 | 0.2791748 | 0.1398516
[5 empty] | 0.1985455 | 0.1412476 |  |  | 0.1374325 | 0.1407196 | 0.2100063 | 0.1407338 | 0.2830778 | 0.1405838
[5 empty] | 0.2055598 | 0.1419832 |  |  | 0.1379563 | 0.1414525 | 0.2116279 | 0.1414668 | 0.2868976 | 0.141316
[5 empty] | 0.2036279 | 0.1427189 |  |  | 0.140429 | 0.1421855 | 0.2147278 | 0.1421998 | 0.2901251 | 0.1420482
[5 empty] | 0.2177456 | 0.1434546 |  |  | 0.1426464 | 0.1429184 | 0.2178996 | 0.1429328 | 0.2958514 | 0.1427804
[5 empty] | 0.2009083 | 0.1441902 |  |  | 0.1439046 | 0.1436513 | 0.2217366 | 0.1436657 | 0.2977677 | 0.1435126
[5 empty] | 0.2111115 | 0.1449259 |  |  | 0.1466996 | 0.1443842 | 0.2244326 | 0.1443987 | 0.3028649 | 0.1442448
[5 empty] | 0.2243508 | 0.1456616 |  |  | 0.1492272 | 0.1451171 | 0.2291809 | 0.1451317 | 0.3091341 | 0.144977
[5 empty] | 0.2226218 | 0.1463972 |  |  | 0.1499836 | 0.14585 | 0.232175 | 0.1458647 | 0.3131665 | 0.1457092