## 1
Общество с ограниченной ответственностью "Инженерная геология" (ООО "ИнжГео") | [11 empty] | Общество с ограниченной ответственностью "Инженерная геология" (ООО "ИнжГео")
Юр. адрес: 117279, г. Москва, ул. Миклухо-Маклая, 36 а, этаж 5, пом. XXIII к. 76-84 | [11 empty] | Юр. адрес: 117279, г. Москва, ул. Миклухо-Маклая, 36 а, этаж 5, пом. XXIII к. 76-84 | [8 empty] | нагр |  |  | X0 | Y0 | R |  | нагр |  |  |  | X0 | Y0 | R | нагр |  |  |  | X0 | Y0 | R |  | нагр |  |  |  | X0 | Y0 | R
Телефон/факс +7 (495) 132-30-00, Адрес электронной почты inbox@inj-geo.ru | [11 empty] | Телефон/факс +7 (495) 132-30-00, Адрес электронной почты inbox@inj-geo.ru | [12 empty] | 0 | [7 empty] | 0 | [6 empty] | 0 | [7 empty] | 0
[21 empty] | девиатор | [6 empty] | девиатор | [6 empty] | девиатор | [7 empty] | девиатор
Испытательная лаборатория ООО «ИнжГео» | [11 empty] | Испытательная лаборатория ООО «ИнжГео» | [8 empty] | x0 | Угол | X | Y |  |  |  | x0 |  | Угол | X | Y |  |  | x0 |  | Угол | X | Y |  |  |  | x0 |  | Угол | X | Y
Адрес места осуществления деятельности лаборатории: г. Москва, просп. Вернадского, д. 51, стр. 1 | [11 empty] | Адрес места осуществления деятельности лаборатории: г. Москва, просп. Вернадского, д. 51, стр. 1 | [9 empty] | 0 | [7 empty] | 0 | [6 empty] | 0 | [7 empty] | 0
Телефон +7(910)4557682, E-mail: slg85@mail.ru | [11 empty] | Телефон +7(910)4557682, E-mail: slg85@mail.ru | [9 empty] | 5 | [7 empty] | 5 | [6 empty] | 5 | [7 empty] | 5
[22 empty] | 10 | [7 empty] | 10 | [6 empty] | 10 | [7 empty] | 10
[12 empty] | Протокол испытаний № 13-63/307 от 01-09-2023 | [9 empty] | 15 | [7 empty] | 15 | [6 empty] | 15 | [7 empty] | 15
[22 empty] | 20 | [7 empty] | 20 | [6 empty] | 20 | [7 empty] | 20
[12 empty] | Наименование и адрес заказчика: Переход трубопровода через р. Енисей | [9 empty] | 25 | [7 empty] | 25 | [6 empty] | 25 | [7 empty] | 25
[12 empty] | Наименование объекта: ООО Регионстрой | [9 empty] | 30 | [7 empty] | 30 | [6 empty] | 30 | [7 empty] | 30
Наименование используемого метода/методики: ГОСТ 12248.4-2020 | [11 empty] | Наименование используемого метода/методики: ГОСТ 12248.3-2020 | [9 empty] | 35 | [7 empty] | 35 | [6 empty] | 35 | [7 empty] | 35
Условия проведения испытания: температура окружающей среды (18 - 25)0С, влажность воздуха (40 - 75)% | [11 empty] | Условия проведения испытания: температура окружающей среды (18 - 25)0С, влажность воздуха (40 - 75)% | [9 empty] | 40 | [7 empty] | 40 | [6 empty] | 40 | [7 empty] | 40
[12 empty] | Дата получение объекта подлежащего испытаниям: 05-08-2023 | [9 empty] | 45 | [7 empty] | 45 | [6 empty] | 45 | [7 empty] | 45
[12 empty] | Дата испытания: 25.10.2022-19.11.2307 | [9 empty] | 50 | [7 empty] | 50 | [6 empty] | 50 | [7 empty] | 50
[22 empty] | 55 | [7 empty] | 55 | [6 empty] | 55 | [7 empty] | 55
Испытание грунтов методом трехосного сжатия | [11 empty] | Испытание грунтов методом трехосного сжатия | [9 empty] | 60 | [7 empty] | 60 | [6 empty] | 60 | [7 empty] | 60
[22 empty] | 65 | [7 empty] | 65 | [6 empty] | 65 | [7 empty] | 65
Лабораторный номер: | [6 empty] | We, д.е. = |  |  |  |  | Лабораторный номер: |  | 1342 |  |  |  | We, д.е. = | 0.194 |  |  | 70 | [7 empty] | 70 | [6 empty] | 70 | [7 empty] | 70
Номер скважины: | [6 empty] | ρ, г/см3 = |  |  |  |  | Номер скважины: |  | BH-005 |  |  |  | ρ, г/см3 = | 1.96 |  |  | 75 | [7 empty] | 75 | [6 empty] | 75 | [7 empty] | 75
Глубина отбора, м: | [6 empty] | ρs, г/см3 = |  |  |  |  | Глубина отбора, м: |  | 5.6 |  |  |  | ρs, г/см3 = | 2.72 |  |  | 80 | [7 empty] | 80 | [6 empty] | 80 | [7 empty] | 80
Наименование грунта: | [6 empty] | e, д.е. = |  |  |  |  | Наименование грунта: |  | Щебенистый грунт, заполнитель суглинок, льдистый, легкий пылеватый, после оттаивания текучепластичный |  |  |  | e, д.е. = | 0.6569796 |  |  | 85 | [7 empty] | 85 | [6 empty] | 85 | [7 empty] | 85
Схема проведения опыта: | [6 empty] | IL, д.е. = |  |  |  |  | Схема проведения опыта: |  | КД |  |  |  | IL, д.е. = | 0.8613704 |  |  | 90 | [7 empty] | 90 | [6 empty] | 90 | [7 empty] | 90
[22 empty] | 95 | [7 empty] | 95 | [6 empty] | 95 | [7 empty] | 95
[22 empty] | 100 | [7 empty] | 100 | [6 empty] | 100 | [7 empty] | 100
Результаты испытаний | [11 empty] | Результаты испытаний | [9 empty] | 105 | [7 empty] | 105 | [6 empty] | 105 | [7 empty] | 105
[22 empty] | 110 | [7 empty] | 110 | [6 empty] | 110 | [7 empty] | 110
[22 empty] | 115 | [7 empty] | 115 | [6 empty] | 115 | [7 empty] | 115
[22 empty] | 120 | [7 empty] | 120 | [6 empty] | 120 | [7 empty] | 120
[22 empty] | 125 | [7 empty] | 125 | [6 empty] | 125 | [7 empty] | 125
[22 empty] | 130 | [7 empty] | 130 | [6 empty] | 130 | [7 empty] | 130
[22 empty] | 135 | [7 empty] | 135 | [6 empty] | 135 | [7 empty] | 135
[22 empty] | 140 | [7 empty] | 140 | [6 empty] | 140 | [7 empty] | 140
[22 empty] | 145 | [7 empty] | 145 | [6 empty] | 145 | [7 empty] | 145
[22 empty] | 150 | [7 empty] | 150 | [6 empty] | 150 | [7 empty] | 150
[22 empty] | 155 | [7 empty] | 155 | [6 empty] | 155 | [7 empty] | 155
[22 empty] | 160 | [7 empty] | 160 | [6 empty] | 160 | [7 empty] | 160
[22 empty] | 165 | [7 empty] | 165 | [6 empty] | 165 | [7 empty] | 165
[22 empty] | 170 | [7 empty] | 170 | [6 empty] | 170 | [7 empty] | 170
[22 empty] | 175 | [7 empty] | 175 | [6 empty] | 175 | [7 empty] | 175
[22 empty] | 180 | [7 empty] | 180 | [6 empty] | 180 | [7 empty] | 180
[13 empty] | Давление в камере, Мпа σ3 | Вертикальная нагрузка, Мпа σ1 | Поровое давление, Мпа u
| K0, д.е. | 0.5616289 |  |  |  |  | Коэфф. Точки | [5 empty] | 0.1075648 | 0.3106884 | [5 empty] | 1 | [6 empty] | σ3,кПа | σ1,кПа | u, кПа |  |  |  | 4
| q_zg, МПа | 0.0604115 | [10 empty] | 0.2075648 | 0.5667955 | [27 empty] | δ3, Мпа | δ1-δ3, МПа | δ1, МПа | δ1, КПа
|  |  | Модуль деформации, МПа: | [9 empty] | 0.3075648 | 0.8229025 | [21 empty] | С, МПа:
|  |  | Е0= |  | Точки модуля (полное напр.), МПа |  |  |  | 0.0604115 | 0.09665839 | [25 empty] | φ, град:
|  |  | E50 = |  | qf (полное напр.), МПа |  |  |  | 0.1728092 | [26 empty] | E, Мпа
|  |  | Коэф. Поперечной деформации, ϑ = | [9 empty] | Эффективные значения угла внутреннего трения и удельного сцепления ϕ', С' | [13 empty] | x | 0
[13 empty] | ϕ', град. = | 26 | [12 empty] | y |  |  |  | С, кПа | φ,°
[13 empty] | С', МПа = | 0.011
| Исполнитель: | [6 empty] | Морозов Д.С. |  |  |  |  | Исполнитель: |  |  |  |  | Морозов Д.С.
| Начальник исп. лаборатории: | [6 empty] | Семиколенова Л.Г. |  |  |  |  | Начальник исп. лаборатории: |  |  |  |  | Семиколенова Л.Г.
Лист 1 , всего листов 2 | [11 empty] | Лист 2 , всего листов 2
Частичное воспроизведение протокола испытаний без письменного разрешения ООО «ИнжГео» ЗАПРЕЩАЕТСЯ | [11 empty] | Частичное воспроизведение протокола испытаний без письменного разрешения ООО «ИнжГео» ЗАПРЕЩАЕТСЯ
[5 empty] | второй график |  | первый график | [9 empty] | К Пуассона
dev50 | epsE50 | ind | devE0 | epsE0 | dev | eps | sigma |  | dev1 | eps1 | dev2 | eps2 | dev3 | eps3 |  | Глины
0.06524441 | 0.001798992 |  |  |  | 0 | 0 |  |  | 0 | 0 | 0 | 0 | 0 | 0 |  | < 0 | 0,20-0,30
ind |  |  |  |  | 0.0362469 | 0.0005996641 |  |  | 0.06453888 | 0.001067723 | 0.09194159 | 0.0006823182 | 0.136387 | 0.0007141502 |  | 0-0,25 | 0,30-0,38
2 |  |  |  |  | 0.06524441 | 0.001798992 |  |  | 0.07619401 | 0.001450249 | 0.12453888 | 0.001036624 | 0.18453888 | 0.001100745 |  | 0,25< | 0,38-0,45
E0 |  |  |  |  | 0.06766939 | 0.002186374 |  |  | 0.09274994 | 0.002175374 | 0.1684698 | 0.002046955 | 0.2421682 | 0.00214245 |  | Суглинки | 0,35-0,37
epsE0 | devE0 |  |  |  | 0.06307177 | 0.002915166 |  |  | 0.1015618 | 0.002800376 | 0.1796153 | 0.002491774 | 0.2576689 | 0.002561591 |  | Пески и супеси | 0,30-0,35
0.0005996641 | 0.0362469 |  |  |  | 0.06526905 | 0.003643957 |  |  | 0.108034 | 0.003625623 | 0.1925647 | 0.003411591 | 0.2790081 | 0.003570751
[5 empty] | 0.07626546 | 0.004372749 |  |  | 0.1142986 | 0.004350747 | 0.2025741 | 0.004093909 | 0.2933047 | 0.004284901
График E50 |  | График E |  |  | 0.07206522 | 0.00510154 |  |  | 0.119242 | 0.005075872 | 0.2116345 | 0.004776227 | 0.3032918 | 0.004999051
eps | q | sigma |  |  | 0.08467253 | 0.005830332 |  |  | 0.1258652 | 0.005800997 | 0.222548 | 0.005458546 | 0.3182703 | 0.005713201
Горизонтальная линия E50 |  | Касательная |  |  | 0.08909164 | 0.006559123 |  |  | 0.1311695 | 0.006526121 | 0.2306167 | 0.006140864 | 0.3307416 | 0.006427351
0 |  | a | b |  | 0.08832675 | 0.007287915 |  |  | 0.1351557 | 0.007251246 | 0.2374426 | 0.006823182 | 0.347407 | 0.007141502
|  |  | 0 |  | 0.08538209 | 0.008016706 |  |  | 0.1401249 | 0.00797637 | 0.2460278 | 0.0075055 | 0.3578677 | 0.007855652
Вертикальная линия E50 |  | p1 и p2 |  |  | 0.08826188 | 0.008745498 |  |  | 0.1460782 | 0.008701495 | 0.2529744 | 0.008187818 | 0.3695249 | 0.008569802
| 0 | 0 |  |  | 0.09197034 | 0.009474289 |  |  | 0.1504165 | 0.00942662 | 0.2633844 | 0.008870137 | 0.3799798 | 0.009283952
[5 empty] | 0.09851168 | 0.01020308 |  |  | 0.1551409 | 0.01015174 | 0.2702599 | 0.009552455 | 0.3932337 | 0.009998102
Касательная линия E50 |  |  |  |  | 0.09489014 | 0.01093187 |  |  | 0.1592525 | 0.01087687 | 0.276803 | 0.01023477 | 0.4015879 | 0.01071225
0 | 0 | Горизонтальная 1 |  |  | 0.1061099 | 0.01166066 |  |  | 0.1631523 | 0.01160199 | 0.2843156 | 0.01091709 | 0.4109436 | 0.0114264
[5 empty] | 0.1091753 | 0.01238946 |  |  | 0.1653413 | 0.01232712 | 0.2893 | 0.01159941 | 0.418302 | 0.01214055
Горизонтальная линия qкр |  |  |  |  | 0.1060904 | 0.01311825 |  |  | 0.1705206 | 0.01305224 | 0.2965582 | 0.01228173 | 0.4297643 | 0.0128547
Горизонтальная линия q |  | Горизонтальная 2 |  |  | 0.1038595 | 0.01384704 |  |  | 0.1724911 | 0.01377737 | 0.3003922 | 0.01296405 | 0.4357319 | 0.01356885
0 |  | 0 |  |  | 0.1154868 | 0.01457583 |  |  | 0.176654 | 0.01450249 | 0.305904 | 0.01364636 | 0.4447059 | 0.014283
[5 empty] | 0.1079766 | 0.01530462 |  |  | 0.1782102 | 0.01522762 | 0.3125958 | 0.01432868 | 0.4512877 | 0.01499715
Вертикальная линия q |  |  |  |  | 0.108333 | 0.01603341 |  |  | 0.1815608 | 0.01595274 | 0.3142697 | 0.015011 | 0.4580783 | 0.0157113
| 0 |  |  |  | 0.1165603 | 0.0167622 |  |  | 0.1844068 | 0.01667787 | 0.3221276 | 0.01569332 | 0.4660792 | 0.01642545
[5 empty] | 0.1176627 | 0.017491 |  |  | 0.1870493 | 0.01740299 | 0.3254717 | 0.01637564 | 0.4716914 | 0.0171396
[5 empty] | 0.1136444 | 0.01821979 |  |  | 0.1879893 | 0.01812811 | 0.3297041 | 0.01705796 | 0.4772163 | 0.01785375
[5 empty] | 0.1225097 | 0.01894858 |  |  | 0.1891279 | 0.01885324 | 0.3308267 | 0.01774027 | 0.4778551 | 0.0185679
[5 empty] | 0.1132627 | 0.01967737 |  |  | 0.191566 | 0.01957836 | 0.3335416 | 0.01842259 | 0.4817091 | 0.01928205
[5 empty] | 0.1129077 | 0.02040616 |  |  | 0.1922046 | 0.02030349 | 0.337651 | 0.01910491 | 0.4883794 | 0.0199962
[5 empty] | 0.1214489 | 0.02113495 |  |  | 0.193345 | 0.02102861 | 0.3395569 | 0.01978723 | 0.4906674 | 0.02071035
[5 empty] | 0.1198905 | 0.02186374 |  |  | 0.195688 | 0.02175374 | 0.3431613 | 0.02046955 | 0.4949742 | 0.0214245
[5 empty] | 0.1162367 | 0.02259254 |  |  | 0.1966347 | 0.02247886 | 0.3452664 | 0.02115186 | 0.4979012 | 0.02213866
[5 empty] | 0.1164919 | 0.02332133 |  |  | 0.1962861 | 0.02320399 | 0.3471741 | 0.02183418 | 0.4962495 | 0.02285281
[5 empty] | 0.1186601 | 0.02405012 |  |  | 0.1980434 | 0.02392911 | 0.3466866 | 0.0225165 | 0.5007204 | 0.02356696
[5 empty] | 0.1277456 | 0.02477891 |  |  | 0.1972074 | 0.02465424 | 0.3491059 | 0.02319882 | 0.4982151 | 0.02428111
[5 empty] | 0.1217417 | 0.0255077 |  |  | 0.1981783 | 0.02537936 | 0.3488341 | 0.02388114 | 0.503135 | 0.02499526
[5 empty] | 0.1255628 | 0.02623649 |  |  | 0.1968849 | 0.02610448 | 0.3474732 | 0.02456346 | 0.5031077 | 0.02570941
[5 empty] | 0.1182088 | 0.02696529 |  |  | 0.1961087 | 0.02682961 | 0.3498253 | 0.02524577 | 0.4995484 | 0.02642356
[5 empty] | 0.1197035 | 0.02769408 |  |  | 0.1954857 | 0.02755473 | 0.3477246 | 0.02592809 | 0.5014905 | 0.02713771
[5 empty] | 0.1140706 | 0.02842287 |  |  | 0.1961517 | 0.02827986 | 0.347532 | 0.02661041 | 0.4969573 | 0.02785186
[5 empty] | 0.1183338 | 0.02915166 |  |  | 0.1940427 | 0.02900498 | 0.3473262 | 0.02729273 | 0.4960724 | 0.02856601
[5 empty] | 0.120517 | 0.02988045 |  |  | 0.1931944 | 0.02973011 | 0.3432864 | 0.02797505 | 0.4989591 | 0.02928016
[5 empty] | 0.1196437 | 0.03060924 |  |  | 0.1913428 | 0.03045523 | 0.3414918 | 0.02865736 | 0.4973409 | 0.02999431
[5 empty] | 0.1097379 | 0.03133803 |  |  | 0.1906238 | 0.03118036 | 0.3387214 | 0.02933968 | 0.4942412 | 0.03070846
[5 empty] | 0.1098231 | 0.03206683 |  |  | 0.1888733 | 0.03190548 | 0.3365544 | 0.030022 | 0.4922835 | 0.03142261
[5 empty] | 0.1209231 | 0.03279562 |  |  | 0.1877272 | 0.03263061 | 0.3335698 | 0.03070432 | 0.4907912 | 0.03213676
[5 empty] | 0.1150618 | 0.03352441 |  |  | 0.1850213 | 0.03335573 | 0.3334468 | 0.03138664 | 0.4868876 | 0.03285091
[5 empty] | 0.1122627 | 0.0342532 |  |  | 0.1845916 | 0.03408086 | 0.3296645 | 0.03206896 | 0.4826964 | 0.03356506
[5 empty] | 0.1185497 | 0.03498199 |  |  | 0.1834739 | 0.03480598 | 0.327602 | 0.03275127 | 0.4842408 | 0.03427921
[5 empty] | 0.1069465 | 0.03571078 |  |  | 0.1832042 | 0.0355311 | 0.3239384 | 0.03343359 | 0.4798443 | 0.03499336
[5 empty] | 0.1144768 | 0.03643957 |  |  | 0.1805183 | 0.03625623 | 0.3214528 | 0.03411591 | 0.4750304 | 0.03570751
[5 empty] | 0.1141644 | 0.03716837 |  |  | 0.180552 | 0.03698135 | 0.3209243 | 0.03479823 | 0.4749224 | 0.03642166
[5 empty] | 0.105033 | 0.03789716 |  |  | 0.1813415 | 0.03770648 | 0.3203321 | 0.03548055 | 0.4710439 | 0.03713581
[5 empty] | 0.1090499 | 0.03862595 |  |  | 0.1801208 | 0.0384316 | 0.3178553 | 0.03616286 | 0.4722181 | 0.03784996
[5 empty] | 0.1041224 | 0.03935474 |  |  | 0.1810852 | 0.03915673 | 0.3177718 | 0.03684518 | 0.4660687 | 0.03856411
[5 empty] | 0.1052459 | 0.04008353 |  |  | 0.1812493 | 0.03988185 | 0.3183449 | 0.0375275 | 0.467419 | 0.03927826
[5 empty] | 0.1164175 | 0.04081232 |  |  | 0.181307 | 0.04060698 | 0.3186441 | 0.03820982 | 0.4617924 | 0.03999241
[5 empty] | 0.1106344 | 0.04154111 |  |  | 0.1815526 | 0.0413321 | 0.3165634 | 0.03889214 | 0.4619124 | 0.04070656
[5 empty] | 0.115894 | 0.04226991 |  |  | 0.18148 | 0.04205723 | 0.3202971 | 0.03957446 | 0.4613025 | 0.04142071
[5 empty] | 0.1071932 | 0.0429987 |  |  | 0.1814834 | 0.04278235 | 0.3204392 | 0.04025677 | 0.4580859 | 0.04213486
[5 empty] | 0.1105295 | 0.04372749 |  |  | 0.1832568 | 0.04350747 | 0.3197838 | 0.04093909 | 0.4598862 | 0.04284901
[5 empty] | 0.1168999 | 0.04445628 |  |  | 0.1835942 | 0.0442326 | 0.319525 | 0.04162141 | 0.4539269 | 0.04356316
[5 empty] | 0.1183018 | 0.04518507 |  |  | 0.1831897 | 0.04495772 | 0.3198571 | 0.04230373 | 0.4556312 | 0.04427731
[5 empty] | 0.1167322 | 0.04591386 |  |  | 0.1851374 | 0.04568285 | 0.320774 | 0.04298605 | 0.4568228 | 0.04499146
[5 empty] | 0.1181884 | 0.04664266 |  |  | 0.1863313 | 0.04640797 | 0.32377 | 0.04366836 | 0.4540249 | 0.04570561
[5 empty] | 0.1086677 | 0.04737145 |  |  | 0.1871656 | 0.0471331 | 0.3255391 | 0.04435068 | 0.4575599 | 0.04641976
[5 empty] | 0.1141671 | 0.04810024 |  |  | 0.1881343 | 0.04785822 | 0.3264755 | 0.045033 | 0.4548534 | 0.04713391
[5 empty] | 0.114684 | 0.04882903 |  |  | 0.1878314 | 0.04858335 | 0.3253732 | 0.04571532 | 0.4587573 | 0.04784806
[5 empty] | 0.1132155 | 0.04955782 |  |  | 0.188251 | 0.04930847 | 0.3269265 | 0.04639764 | 0.4601219 | 0.04856221
[5 empty] | 0.1127589 | 0.05028661 |  |  | 0.1895872 | 0.0500336 | 0.3306293 | 0.04707996 | 0.4587979 | 0.04927636
[5 empty] | 0.1213113 | 0.0510154 |  |  | 0.1910341 | 0.05075872 | 0.330776 | 0.04776227 | 0.4645355 | 0.04999051
[5 empty] | 0.11187 | 0.0517442 |  |  | 0.1913857 | 0.05148385 | 0.3331604 | 0.04844459 | 0.4654854 | 0.05070466
[5 empty] | 0.1154321 | 0.05247299 |  |  | 0.192736 | 0.05220897 | 0.3346769 | 0.04912691 | 0.4684979 | 0.05141881
[5 empty] | 0.124995 | 0.05320178 |  |  | 0.1943792 | 0.05293409 | 0.3335194 | 0.04980923 | 0.4738234 | 0.05213296
[5 empty] | 0.1185556 | 0.05393057 |  |  | 0.1937093 | 0.05365922 | 0.3376822 | 0.05049155 | 0.4749125 | 0.05284711
[5 empty] | 0.1141114 | 0.05465936 |  |  | 0.1959203 | 0.05438434 | 0.3369593 | 0.05117387 | 0.4820156 | 0.05356126
[5 empty] | 0.1216595 | 0.05538815 |  |  | 0.1970064 | 0.05510947 | 0.3400448 | 0.05185618 | 0.4819832 | 0.05427541
[5 empty] | 0.1271971 | 0.05611694 |  |  | 0.1976617 | 0.05583459 | 0.341833 | 0.0525385 | 0.4862656 | 0.05498956
[5 empty] | 0.1187214 | 0.05684574 |  |  | 0.19868 | 0.05655972 | 0.3432178 | 0.05322082 | 0.4886134 | 0.05570371
[5 empty] | 0.1262296 | 0.05757453 |  |  | 0.1992556 | 0.05728484 | 0.3444935 | 0.05390314 | 0.491977 | 0.05641786
[5 empty] | 0.1287189 | 0.05830332 |  |  | 0.1985826 | 0.05800997 | 0.3437541 | 0.05458546 | 0.4999068 | 0.05713201
[5 empty] | 0.1271866 | 0.05903211 |  |  | 0.1994548 | 0.05873509 | 0.3467937 | 0.05526777 | 0.5014534 | 0.05784616
[5 empty] | 0.1186298 | 0.0597609 |  |  | 0.2017666 | 0.05946022 | 0.3463066 | 0.05595009 | 0.5036671 | 0.05856031
[5 empty] | 0.1280458 | 0.06048969 |  |  | 0.2022118 | 0.06018534 | 0.3484867 | 0.05663241 | 0.5069985 | 0.05927446
[5 empty] | 0.1304888 | 0.06121848 |  |  | 0.2023846 | 0.06091046 | 0.3494282 | 0.05731473 | 0.5078979 | 0.05998861
[5 empty] | 0.1188044 | 0.06194728 |  |  | 0.2031236 | 0.06163559 | 0.3524253 | 0.05799705 | 0.5105158 | 0.06070276
[5 empty] | 0.1211955 | 0.06267607 |  |  | 0.2023795 | 0.06236071 | 0.3547721 | 0.05867937 | 0.5153377 | 0.06141691
[5 empty] | 0.1206023 | 0.06340486 |  |  | 0.2023752 | 0.06308584 | 0.3559626 | 0.05936168 | 0.5140184 | 0.06213106
[5 empty] | 0.1220215 | 0.06413365 |  |  | 0.2042714 | 0.06381096 | 0.356791 | 0.060044 | 0.5144273 | 0.06284521
[5 empty] | 0.1224498 | 0.06486244 |  |  | 0.2046659 | 0.06453609 | 0.3578514 | 0.06072632 | 0.5170278 | 0.06355936
[5 empty] | 0.1288838 | 0.06559123 |  |  | 0.2038561 | 0.06526121 | 0.3592307 | 0.06140864 | 0.5194146 | 0.06427351
[5 empty] | 0.1233202 | 0.06632003 |  |  | 0.2052398 | 0.06598634 | 0.357016 | 0.06209096 | 0.5194825 | 0.06498767
[5 empty] | 0.1327557 | 0.06704882 |  |  | 0.2044146 | 0.06671146 | 0.3601242 | 0.06277327 | 0.5227263 | 0.06570182
[5 empty] | 0.124187 | 0.06777761 |  |  | 0.205578 | 0.06743659 | 0.3606599 | 0.06345559 | 0.5245407 | 0.06641597
[5 empty] | 0.1236106 | 0.0685064 |  |  | 0.2051277 | 0.06816171 | 0.3611194 | 0.06413791 | 0.5249207 | 0.06713012
[5 empty] | 0.1350234 | 0.06923519 |  |  | 0.2063613 | 0.06888684 | 0.3614991 | 0.06482023 | 0.525661 | 0.06784427
[5 empty] | 0.1294219 | 0.06996398 |  |  | 0.2065765 | 0.06961196 | 0.3649955 | 0.06550255 | 0.5257564 | 0.06855842
[5 empty] | 0.1328029 | 0.07069277 |  |  | 0.2073709 | 0.07033708 | 0.3653049 | 0.06618487 | 0.5293016 | 0.06927257
[5 empty] | 0.133163 | 0.07142157 |  |  | 0.206342 | 0.07106221 | 0.3650237 | 0.06686718 | 0.5301916 | 0.06998672
[5 empty] | 0.1254989 | 0.07215036 |  |  | 0.2077875 | 0.07178733 | 0.3677484 | 0.0675495 | 0.531421 | 0.07070087
[5 empty] | 0.1238072 | 0.07287915 |  |  | 0.2073051 | 0.07251246 | 0.3675754 | 0.06823182 | 0.5326846 | 0.07141502
[5 empty] | 0.1360846 | 0.07360794 |  |  | 0.2069923 | 0.07323758 | 0.369701 | 0.06891414 | 0.5310773 | 0.07212917
[5 empty] | 0.1243279 | 0.07433673 |  |  | 0.2079469 | 0.07396271 | 0.3710217 | 0.06959646 | 0.5312939 | 0.07284332
[5 empty] | 0.1255336 | 0.07506552 |  |  | 0.2075663 | 0.07468783 | 0.3705339 | 0.07027877 | 0.5342292 | 0.07355747
[5 empty] | 0.1286985 | 0.07579431 |  |  | 0.2074482 | 0.07541296 | 0.3718339 | 0.07096109 | 0.5343778 | 0.07427162
[5 empty] | 0.1338192 | 0.07652311 |  |  | 0.2070903 | 0.07613808 | 0.3736183 | 0.07164341 | 0.5331348 | 0.07498577
[5 empty] | 0.1338924 | 0.0772519 |  |  | 0.2073914 | 0.07686321 | 0.3753833 | 0.07232573 | 0.5344947 | 0.07569992
[5 empty] | 0.1289148 | 0.07798069 |  |  | 0.2086584 | 0.07758833 | 0.3743255 | 0.07300805 | 0.5345525 | 0.07641407
[5 empty] | 0.1288957 | 0.07870948 |  |  | 0.2080932 | 0.07831345 | 0.3765411 | 0.07369037 | 0.5352029 | 0.07712822
[5 empty] | 0.1248443 | 0.07943827 |  |  | 0.2085968 | 0.07903858 | 0.3796267 | 0.07437268 | 0.5370408 | 0.07784237
[5 empty] | 0.1377617 | 0.08016706 |  |  | 0.2079699 | 0.0797637 | 0.3800786 | 0.075055 | 0.535859 | 0.07855652
[5 empty] | 0.1296489 | 0.08089586 |  |  | 0.2065134 | 0.08048883 | 0.3788933 | 0.07573732 | 0.5365324 | 0.07927067
[5 empty] | 0.1245069 | 0.08162465 |  |  | 0.2070282 | 0.08121395 | 0.3797671 | 0.07641964 | 0.5369589 | 0.07998482
[5 empty] | 0.1353366 | 0.08235344 |  |  | 0.2061152 | 0.08193908 | 0.3800964 | 0.07710196 | 0.536745 | 0.08069897
[5 empty] | 0.1241393 | 0.08308223 |  |  | 0.2075751 | 0.0826642 | 0.3815776 | 0.07778428 | 0.5337969 | 0.08141312
[5 empty] | 0.1339158 | 0.08381102 |  |  | 0.207009 | 0.08338933 | 0.3839073 | 0.07846659 | 0.5339208 | 0.08212727
[5 empty] | 0.1316672 | 0.08453981 |  |  | 0.2072175 | 0.08411445 | 0.3845817 | 0.07914891 | 0.5344231 | 0.08284142
[5 empty] | 0.1283945 | 0.0852686 |  |  | 0.2052016 | 0.08483958 | 0.3833972 | 0.07983123 | 0.53021 | 0.08355557
[5 empty] | 0.1230987 | 0.0859974 |  |  | 0.2051622 | 0.0855647 | 0.3864503 | 0.08051355 | 0.5307878 | 0.08426972
[5 empty] | 0.127781 | 0.08672619 |  |  | 0.2054 | 0.08628982 | 0.3850375 | 0.08119587 | 0.5320627 | 0.08498387
[5 empty] | 0.1264422 | 0.08745498 |  |  | 0.205916 | 0.08701495 | 0.384855 | 0.08187818 | 0.5303412 | 0.08569802
[5 empty] | 0.1240835 | 0.08818377 |  |  | 0.2040111 | 0.08774007 | 0.3869993 | 0.0825605 | 0.5264293 | 0.08641217
[5 empty] | 0.1247058 | 0.08891256 |  |  | 0.2043859 | 0.0884652 | 0.3852668 | 0.08324282 | 0.5246335 | 0.08712632
[5 empty] | 0.1243101 | 0.08964135 |  |  | 0.2035416 | 0.08919032 | 0.3879539 | 0.08392514 | 0.5238599 | 0.08784047
[5 empty] | 0.1228976 | 0.09037014 |  |  | 0.2033788 | 0.08991545 | 0.387457 | 0.08460746 | 0.5216149 | 0.08855462
[5 empty] | 0.1214692 | 0.09109894 |  |  | 0.2016985 | 0.09064057 | 0.3874677 | 0.08528978 | 0.5191047 | 0.08926877
[5 empty] | 0.128026 | 0.09182773 |  |  | 0.2031014 | 0.0913657 | 0.3852197 | 0.08597209 | 0.5213357 | 0.08998292
[5 empty] | 0.1285689 | 0.09255652 |  |  | 0.2006886 | 0.09209082 | 0.3876987 | 0.08665441 | 0.516814 | 0.09069707
[5 empty] | 0.128099 | 0.09328531 |  |  | 0.2018607 | 0.09281595 | 0.384612 | 0.08733673 | 0.518046 | 0.09141122
[5 empty] | 0.1316173 | 0.0940141 |  |  | 0.2015188 | 0.09354107 | 0.3838671 | 0.08801905 | 0.516338 | 0.09212537
[5 empty] | 0.1291249 | 0.09474289 |  |  | 0.1999636 | 0.0942662 | 0.3858715 | 0.08870137 | 0.5121962 | 0.09283952
[5 empty] | 0.1246228 | 0.09547168 |  |  | 0.200196 | 0.09499132 | 0.3817324 | 0.08938368 | 0.5115269 | 0.09355367
[5 empty] | 0.1211119 | 0.09620048 |  |  | 0.1984168 | 0.09571644 | 0.3811573 | 0.090066 | 0.5105363 | 0.09426782
[5 empty] | 0.1215934 | 0.09692927 |  |  | 0.198627 | 0.09644157 | 0.3793536 | 0.09074832 | 0.5042308 | 0.09498197
[5 empty] | 0.1170683 | 0.09765806 |  |  | 0.1971274 | 0.09716669 | 0.3812287 | 0.09143064 | 0.5031167 | 0.09569612
[5 empty] | 0.1245375 | 0.09838685 |  |  | 0.1964188 | 0.09789182 | 0.3800899 | 0.09211296 | 0.5032002 | 0.09641027
[5 empty] | 0.1240021 | 0.09911564 |  |  | 0.195802 | 0.09861694 | 0.3784448 | 0.09279528 | 0.4991875 | 0.09712442
[5 empty] | 0.1164631 | 0.09984443 |  |  | 0.1962781 | 0.09934207 | 0.3750007 | 0.09347759 | 0.498485 | 0.09783857
[5 empty] | 0.1199216 | 0.1005732 |  |  | 0.1955477 | 0.1000672 | 0.372765 | 0.09415991 | 0.498299 | 0.09855272
[5 empty] | 0.1143785 | 0.101302 |  |  | 0.1938119 | 0.1007923 | 0.3722451 | 0.09484223 | 0.4955357 | 0.09926687
[5 empty] | 0.125835 | 0.1020308 |  |  | 0.1944713 | 0.1015174 | 0.3693484 | 0.09552455 | 0.4949013 | 0.09998102
[5 empty] | 0.115292 | 0.1027596 |  |  | 0.192527 | 0.1022426 | 0.3690823 | 0.09620687 | 0.4931023 | 0.1006952
[5 empty] | 0.1197505 | 0.1034884 |  |  | 0.1918797 | 0.1029677 | 0.3645542 | 0.09688918 | 0.4911448 | 0.1014093
[5 empty] | 0.1112116 | 0.1042172 |  |  | 0.1914303 | 0.1036928 | 0.3625716 | 0.0975715 | 0.4854351 | 0.1021235
[5 empty] | 0.1146763 | 0.104946 |  |  | 0.1913797 | 0.1044179 | 0.3600417 | 0.09825382 | 0.4862796 | 0.1028376
[5 empty] | 0.1141457 | 0.1056748 |  |  | 0.1902287 | 0.1051431 | 0.3606721 | 0.09893614 | 0.4829844 | 0.1035518
[5 empty] | 0.1156206 | 0.1064036 |  |  | 0.1899782 | 0.1058682 | 0.35867 | 0.09961846 | 0.4817559 | 0.1042659
[5 empty] | 0.1160966 | 0.1071323 |  |  | 0.189729 | 0.1065933 | 0.356643 | 0.1003008 | 0.4830003 | 0.1049801
[5 empty] | 0.1115603 | 0.1078611 |  |  | 0.1890782 | 0.1073184 | 0.3522985 | 0.1009831 | 0.4812239 | 0.1056942
[5 empty] | 0.1160112 | 0.1085899 |  |  | 0.1877034 | 0.1080436 | 0.3516437 | 0.1016654 | 0.4795331 | 0.1064084
[5 empty] | 0.1114493 | 0.1093187 |  |  | 0.1880011 | 0.1087687 | 0.3493862 | 0.1023477 | 0.477528 | 0.1071225
[5 empty] | 0.1108749 | 0.1100475 |  |  | 0.1874716 | 0.1094938 | 0.3468333 | 0.10303 | 0.4774463 | 0.1078367
[5 empty] | 0.1122879 | 0.1107763 |  |  | 0.1860153 | 0.1102189 | 0.3440924 | 0.1037124 | 0.4772701 | 0.1085508
[5 empty] | 0.1176886 | 0.1115051 |  |  | 0.1850326 | 0.1109441 | 0.339771 | 0.1043947 | 0.4752994 | 0.109265
[5 empty] | 0.109077 | 0.1122339 |  |  | 0.1846237 | 0.1116692 | 0.3385764 | 0.105077 | 0.4753345 | 0.1099791
[5 empty] | 0.1174532 | 0.1129627 |  |  | 0.1829891 | 0.1123943 | 0.3372161 | 0.1057593 | 0.4712755 | 0.1106933
[5 empty] | 0.1098174 | 0.1136915 |  |  | 0.1831289 | 0.1131194 | 0.3339973 | 0.1064416 | 0.4709224 | 0.1114074
[5 empty] | 0.1041696 | 0.1144203 |  |  | 0.1825437 | 0.1138446 | 0.3336195 | 0.107124 | 0.4704754 | 0.1121216
[5 empty] | 0.1115101 | 0.1151491 |  |  | 0.1811336 | 0.1145697 | 0.3316175 | 0.1078063 | 0.4694347 | 0.1128357
[5 empty] | 0.1038388 | 0.1158778 |  |  | 0.1792991 | 0.1152948 | 0.3302759 | 0.1084886 | 0.4655003 | 0.1135499
[5 empty] | 0.1101559 | 0.1166066 |  |  | 0.1799404 | 0.1160199 | 0.327095 | 0.1091709 | 0.4654724 | 0.114264
[5 empty] | 0.1014615 | 0.1173354 |  |  | 0.177058 | 0.1167451 | 0.3234752 | 0.1098532 | 0.4640511 | 0.1149782
[5 empty] | 0.1017557 | 0.1180642 |  |  | 0.1762521 | 0.1174702 | 0.3233167 | 0.1105355 | 0.4654366 | 0.1156923
[5 empty] | 0.1100386 | 0.118793 |  |  | 0.1767231 | 0.1181953 | 0.3197199 | 0.1112179 | 0.4638289 | 0.1164065
[5 empty] | 0.1083104 | 0.1195218 |  |  | 0.1747713 | 0.1189204 | 0.3171851 | 0.1119002 | 0.4644283 | 0.1171206
[5 empty] | 0.1095712 | 0.1202506 |  |  | 0.1742971 | 0.1196456 | 0.3140125 | 0.1125825 | 0.4603348 | 0.1178348
[5 empty] | 0.108821 | 0.1209794 |  |  | 0.1726008 | 0.1203707 | 0.3116026 | 0.1132648 | 0.4585486 | 0.1185489
[5 empty] | 0.1050599 | 0.1217082 |  |  | 0.1716827 | 0.1210958 | 0.3116556 | 0.1139471 | 0.4610697 | 0.1192631
[5 empty] | 0.1072882 | 0.122437 |  |  | 0.1714431 | 0.1218209 | 0.3075718 | 0.1146295 | 0.4593984 | 0.1199772
[5 empty] | 0.1055058 | 0.1231658 |  |  | 0.1692825 | 0.1225461 | 0.3057515 | 0.1153118 | 0.4560347 | 0.1206914
[5 empty] | 0.09771294 | 0.1238946 |  |  | 0.1685011 | 0.1232712 | 0.3026951 | 0.1159941 | 0.4552788 | 0.1214055
[5 empty] | 0.09690969 | 0.1246233 |  |  | 0.1664992 | 0.1239963 | 0.2992028 | 0.1166764 | 0.4543308 | 0.1221197
[5 empty] | 0.1000962 | 0.1253521 |  |  | 0.1655773 | 0.1247214 | 0.296075 | 0.1173587 | 0.4513908 | 0.1228338
[5 empty] | 0.09527248 | 0.1260809 |  |  | 0.1642356 | 0.1254466 | 0.294712 | 0.118041 | 0.453859 | 0.123548
[5 empty] | 0.09343874 | 0.1268097 |  |  | 0.1632745 | 0.1261717 | 0.2919141 | 0.1187234 | 0.4502355 | 0.1242621
[5 empty] | 0.09859506 | 0.1275385 |  |  | 0.1611943 | 0.1268968 | 0.2909816 | 0.1194057 | 0.4516204 | 0.1249763
[5 empty] | 0.09774154 | 0.1282673 |  |  | 0.1613953 | 0.1276219 | 0.2853148 | 0.120088 | 0.4470139 | 0.1256904
[5 empty] | 0.09587831 | 0.1289961 |  |  | 0.1590779 | 0.1283471 | 0.281914 | 0.1207703 | 0.448716 | 0.1264046
[5 empty] | 0.08900546 | 0.1297249 |  |  | 0.1584425 | 0.1290722 | 0.2824796 | 0.1214526 | 0.446927 | 0.1271187
[5 empty] | 0.09912311 | 0.1304537 |  |  | 0.1572893 | 0.1297973 | 0.2765118 | 0.122135 | 0.4441469 | 0.1278329
[5 empty] | 0.09123138 | 0.1311825 |  |  | 0.1561187 | 0.1305224 | 0.273711 | 0.1228173 | 0.4429758 | 0.128547
[5 empty] | 0.08633037 | 0.1319113 |  |  | 0.153031 | 0.1312475 | 0.2728774 | 0.1234996 | 0.442314 | 0.1292612
[5 empty] | 0.09242019 | 0.1326401 |  |  | 0.1517266 | 0.1319727 | 0.2688114 | 0.1241819 | 0.4411614 | 0.1299753
[5 empty] | 0.08450096 | 0.1333688 |  |  | 0.1519057 | 0.1326978 | 0.2664133 | 0.1248642 | 0.4415184 | 0.1306895
[5 empty] | 0.08857278 | 0.1340976 |  |  | 0.1505688 | 0.1334229 | 0.2628834 | 0.1255465 | 0.4415849 | 0.1314036
[5 empty] | 0.08663576 | 0.1348264 |  |  | 0.1474162 | 0.134148 | 0.2609221 | 0.1262289 | 0.4430611 | 0.1321178
[5 empty] | 0.08369003 | 0.1355552 |  |  | 0.1466482 | 0.1348732 | 0.2587295 | 0.1269112 | 0.4404471 | 0.1328319
[5 empty] | 0.08573568 | 0.136284 |  |  | 0.1448651 | 0.1355983 | 0.2551061 | 0.1275935 | 0.4369431 | 0.1335461
[5 empty] | 0.07877283 | 0.1370128 |  |  | 0.1427673 | 0.1363234 | 0.2517522 | 0.1282758 | 0.4402492 | 0.1342602
[5 empty] | 0.07780159 | 0.1377416 |  |  | 0.1415551 | 0.1370485 | 0.246968 | 0.1289581 | 0.4365655 | 0.1349744
[5 empty] | 0.07582207 | 0.1384704 |  |  | 0.1412289 | 0.1377737 | 0.2425539 | 0.1296405 | 0.4339922 | 0.1356885
[5 empty] | 0.08483438 | 0.1391992 |  |  | 0.1382889 | 0.1384988 | 0.2417101 | 0.1303228 | 0.4369294 | 0.1364027
[5 empty] | 0.07883863 | 0.139928 |  |  | 0.1383355 | 0.1392239 | 0.2370371 | 0.1310051 | 0.4354771 | 0.1371168
[5 empty] | 0.08183493 | 0.1406568 |  |  | 0.1361692 | 0.139949 | 0.2349351 | 0.1316874 | 0.4318356 | 0.137831
[5 empty] | 0.0828234 | 0.1413855 |  |  | 0.1350901 | 0.1406742 | 0.2317043 | 0.1323697 | 0.431605 | 0.1385451
[5 empty] | 0.08180414 | 0.1421143 |  |  | 0.1319986 | 0.1413993 | 0.2294453 | 0.133052 | 0.4315854 | 0.1392593
[5 empty] | 0.07477727 | 0.1428431 |  |  | 0.1316951 | 0.1421244 | 0.2252581 | 0.1337344 | 0.4313769 | 0.1399734
[5 empty] | 0.07274289 | 0.1435719 |  |  | 0.1293798 | 0.1428495 | 0.2224432 | 0.1344167 | 0.4292796 | 0.1406876
[5 empty] | 0.08070112 | 0.1443007 |  |  | 0.1289533 | 0.1435747 | 0.2193009 | 0.135099 | 0.4320937 | 0.1414017
[5 empty] | 0.07965207 | 0.1450295 |  |  | 0.1257156 | 0.1442998 | 0.2124314 | 0.1357813 | 0.4288194 | 0.1421159