## 1
Общество с ограниченной ответственностью "Инженерная геология" (ООО "ИнжГео") | [11 empty] | Общество с ограниченной ответственностью "Инженерная геология" (ООО "ИнжГео")
Юр. адрес: 117279, г. Москва, ул. Миклухо-Маклая, 36 а, этаж 5, пом. XXIII к. 76-84 | [11 empty] | Юр. адрес: 117279, г. Москва, ул. Миклухо-Маклая, 36 а, этаж 5, пом. XXIII к. 76-84 | [8 empty] | нагр |  |  | X0 | Y0 | R |  | нагр |  |  |  | X0 | Y0 | R | нагр |  |  |  | X0 | Y0 | R |  | нагр |  |  |  | X0 | Y0 | R
Телефон/факс +7 (495) 132-30-00, Адрес электронной почты inbox@inj-geo.ru | [11 empty] | Телефон/факс +7 (495) 132-30-00, Адрес электронной почты inbox@inj-geo.ru | [12 empty] | 0 | [7 empty] | 0 | [6 empty] | 0 | [7 empty] | 0
[21 empty] | девиатор | [6 empty] | девиатор | [6 empty] | девиатор | [7 empty] | девиатор
Испытательная лаборатория ООО «ИнжГео» | [11 empty] | Испытательная лаборатория ООО «ИнжГео» | [8 empty] | x0 | Угол | X | Y |  |  |  | x0 |  | Угол | X | Y |  |  | x0 |  | Угол | X | Y |  |  |  | x0 |  | Угол | X | Y
Адрес места осуществления деятельности лаборатории: г. Москва, просп. Вернадского, д. 51, стр. 1 | [11 empty] | Адрес места осуществления деятельности лаборатории: г. Москва, просп. Вернадского, д. 51, стр. 1 | [9 empty] | 0 | [7 empty] | 0 | [6 empty] | 0 | [7 empty] | 0
Телефон +7(910)4557682, E-mail: slg85@mail.ru | [11 empty] | Телефон +7(910)4557682, E-mail: slg85@mail.ru | [9 empty] | 5 | [7 empty] | 5 | [6 empty] | 5 | [7 empty] | 5
[22 empty] | 10 | [7 empty] | 10 | [6 empty] | 10 | [7 empty] | 10
[12 empty] | Протокол испытаний № 13-63/310 от 04-09-2023 | [9 empty] | 15 | [7 empty] | 15 | [6 empty] | 15 | [7 empty] | 15
[22 empty] | 20 | [7 empty] | 20 | [6 empty] | 20 | [7 empty] | 20
[12 empty] | Наименование и адрес заказчика: Переход трубопровода через р. Енисей | [9 empty] | 25 | [7 empty] | 25 | [6 empty] | 25 | [7 empty] | 25
[12 empty] | Наименование объекта: ООО Регионстрой | [9 empty] | 30 | [7 empty] | 30 | [6 empty] | 30 | [7 empty] | 30
Наименование используемого метода/методики: ГОСТ 12248.4-2020 | [11 empty] | Наименование используемого метода/методики: ГОСТ 12248.3-2020 | [9 empty] | 35 | [7 empty] | 35 | [6 empty] | 35 | [7 empty] | 35
Условия проведения испытания: температура окружающей среды (18 - 25)0С, влажность воздуха (40 - 75)% | [11 empty] | Условия проведения испытания: температура окружающей среды (18 - 25)0С, влажность воздуха (40 - 75)% | [9 empty] | 40 | [7 empty] | 40 | [6 empty] | 40 | [7 empty] | 40
[12 empty] | Дата получение объекта подлежащего испытаниям: 08-08-2023 | [9 empty] | 45 | [7 empty] | 45 | [6 empty] | 45 | [7 empty] | 45
[12 empty] | Дата испытания: 25.10.2022-19.11.2310 | [9 empty] | 50 | [7 empty] | 50 | [6 empty] | 50 | [7 empty] | 50
[22 empty] | 55 | [7 empty] | 55 | [6 empty] | 55 | [7 empty] | 55
Испытание грунтов методом трехосного сжатия | [11 empty] | Испытание грунтов методом трехосного сжатия | [9 empty] | 60 | [7 empty] | 60 | [6 empty] | 60 | [7 empty] | 60
[22 empty] | 65 | [7 empty] | 65 | [6 empty] | 65 | [7 empty] | 65
Лабораторный номер: | [6 empty] | We, д.е. = |  |  |  |  | Лабораторный номер: |  | 1345 |  |  |  | We, д.е. = | 0.172 |  |  | 70 | [7 empty] | 70 | [6 empty] | 70 | [7 empty] | 70
Номер скважины: | [6 empty] | ρ, г/см3 = |  |  |  |  | Номер скважины: |  | BH-011 |  |  |  | ρ, г/см3 = |  |  |  | 75 | [7 empty] | 75 | [6 empty] | 75 | [7 empty] | 75
Глубина отбора, м: | [6 empty] | ρs, г/см3 = |  |  |  |  | Глубина отбора, м: |  | 3.2 |  |  |  | ρs, г/см3 = | 2.74 |  |  | 80 | [7 empty] | 80 | [6 empty] | 80 | [7 empty] | 80
Наименование грунта: | [6 empty] | e, д.е. = |  |  |  |  | Наименование грунта: |  | Щебенистый грунт, заполнитель суглинок, легкий пылеватый, после оттаивания текучепластичный |  |  |  | e, д.е. = |  |  |  | 85 | [7 empty] | 85 | [6 empty] | 85 | [7 empty] | 85
Схема проведения опыта: | [6 empty] | IL, д.е. = |  |  |  |  | Схема проведения опыта: |  | КД |  |  |  | IL, д.е. = | 0.8458455 |  |  | 90 | [7 empty] | 90 | [6 empty] | 90 | [7 empty] | 90
[22 empty] | 95 | [7 empty] | 95 | [6 empty] | 95 | [7 empty] | 95
[22 empty] | 100 | [7 empty] | 100 | [6 empty] | 100 | [7 empty] | 100
Результаты испытаний | [11 empty] | Результаты испытаний | [9 empty] | 105 | [7 empty] | 105 | [6 empty] | 105 | [7 empty] | 105
[22 empty] | 110 | [7 empty] | 110 | [6 empty] | 110 | [7 empty] | 110
[22 empty] | 115 | [7 empty] | 115 | [6 empty] | 115 | [7 empty] | 115
[22 empty] | 120 | [7 empty] | 120 | [6 empty] | 120 | [7 empty] | 120
[22 empty] | 125 | [7 empty] | 125 | [6 empty] | 125 | [7 empty] | 125
[22 empty] | 130 | [7 empty] | 130 | [6 empty] | 130 | [7 empty] | 130
[22 empty] | 135 | [7 empty] | 135 | [6 empty] | 135 | [7 empty] | 135
[22 empty] | 140 | [7 empty] | 140 | [6 empty] | 140 | [7 empty] | 140
[22 empty] | 145 | [7 empty] | 145 | [6 empty] | 145 | [7 empty] | 145
[22 empty] | 150 | [7 empty] | 150 | [6 empty] | 150 | [7 empty] | 150
[22 empty] | 155 | [7 empty] | 155 | [6 empty] | 155 | [7 empty] | 155
[22 empty] | 160 | [7 empty] | 160 | [6 empty] | 160 | [7 empty] | 160
[22 empty] | 165 | [7 empty] | 165 | [6 empty] | 165 | [7 empty] | 165
[22 empty] | 170 | [7 empty] | 170 | [6 empty] | 170 | [7 empty] | 170
[22 empty] | 175 | [7 empty] | 175 | [6 empty] | 175 | [7 empty] | 175
[22 empty] | 180 | [7 empty] | 180 | [6 empty] | 180 | [7 empty] | 180
[13 empty] | Давление в камере, Мпа σ3 | Вертикальная нагрузка, Мпа σ1 | Поровое давление, Мпа u
| K0, д.е. | 0.7750489 |  |  |  |  | Коэфф. Точки | [5 empty] | 0.15 | 0.2672445 | [5 empty] | 1 | [6 empty] | σ3,кПа | σ1,кПа | u, кПа |  |  |  | 4
| q_zg, МПа | 0.1162573 | [10 empty] | 0.25 | 0.4252927 | [27 empty] | δ3, Мпа | δ1-δ3, МПа | δ1, МПа | δ1, КПа
|  |  | Модуль деформации, МПа: | [9 empty] | 0.35 | 0.5833409 | [21 empty] | С, МПа:
|  |  | Е0= |  | Точки модуля (полное напр.), МПа |  |  |  | 0.1162573 | 0.1860117 | [25 empty] | φ, град:
|  |  | E50 = |  | qf (полное напр.), МПа |  |  |  | 0.2755579 | [26 empty] | E, Мпа
|  |  | Коэф. Поперечной деформации, ϑ = | [9 empty] | Эффективные значения угла внутреннего трения и удельного сцепления ϕ', С' | [13 empty] | x | 0
[13 empty] | ϕ', град. = | 13 | [12 empty] | y |  |  |  | С, кПа | φ,°
[13 empty] | С', МПа = | 0.012
| Исполнитель: | [6 empty] | Морозов Д.С. |  |  |  |  | Исполнитель: |  |  |  |  | Морозов Д.С.
| Начальник исп. лаборатории: | [6 empty] | Семиколенова Л.Г. |  |  |  |  | Начальник исп. лаборатории: |  |  |  |  | Семиколенова Л.Г.
Лист 1 , всего листов 2 | [11 empty] | Лист 2 , всего листов 2
Частичное воспроизведение протокола испытаний без письменного разрешения ООО «ИнжГео» ЗАПРЕЩАЕТСЯ | [11 empty] | Частичное воспроизведение протокола испытаний без письменного разрешения ООО «ИнжГео» ЗАПРЕЩАЕТСЯ
[5 empty] | второй график |  | первый график | [9 empty] | К Пуассона
dev50 | epsE50 | ind | devE0 | epsE0 | dev | eps | sigma |  | dev1 | eps1 | dev2 | eps2 | dev3 | eps3 |  | Глины
0.1255579 | 0.001472579 |  |  |  | 0 | 0 |  |  | 0.011 | 7.740669e-05 | 0.045 | 0.0001862728 | 0.044 | 0.0001458211 |  | < 0 | 0,20-0,30
ind |  |  |  |  | 0.06975441 | 0.0004908598 |  |  | 0.05862223 | 0.0006875383 | 0.08764634 | 0.0006046714 | 0.1166705 | 0.0006444322 |  | 0-0,25 | 0,30-0,38
2 |  |  |  |  | 0.1255579 | 0.001472579 |  |  | 0.06151331 | 0.00145846 | 0.09329448 | 0.001458068 | 0.1230903 | 0.001458281 |  | 0,25< | 0,38-0,45
E0 |  |  |  |  | 0.127149 | 0.002193653 |  |  | 0.06488582 | 0.00218769 | 0.0967019 | 0.002187103 | 0.1300834 | 0.002187421 |  | Суглинки | 0,35-0,37
epsE0 | devE0 |  |  |  | 0.1195985 | 0.002924871 |  |  | 0.06823466 | 0.00291692 | 0.102126 | 0.002916137 | 0.1353311 | 0.002916561 |  | Пески и супеси | 0,30-0,35
0.0004908598 | 0.06975441 |  |  |  | 0.1338162 | 0.003656088 |  |  | 0.07036228 | 0.00364615 | 0.1057706 | 0.003645171 | 0.1407384 | 0.003645702
[5 empty] | 0.125806 | 0.004387306 |  |  | 0.07367112 | 0.00437538 | 0.110139 | 0.004374205 | 0.14591 | 0.004374842
График E50 |  | График E |  |  | 0.1435722 | 0.005118524 |  |  | 0.07596364 | 0.00510461 | 0.1135351 | 0.005103239 | 0.1523508 | 0.005103983
eps | q | sigma |  |  | 0.1401188 | 0.005849741 |  |  | 0.07914229 | 0.00583384 | 0.1184624 | 0.005832274 | 0.1564658 | 0.005833123
Горизонтальная линия E50 |  | Касательная |  |  | 0.1494499 | 0.006580959 |  |  | 0.08100951 | 0.006563071 | 0.1214246 | 0.006561308 | 0.1625597 | 0.006562263
0 |  | a | b |  | 0.1695697 | 0.007312177 |  |  | 0.08396775 | 0.007292301 | 0.1259252 | 0.007290342 | 0.1660374 | 0.007291404
|  |  | 0 |  | 0.1744821 | 0.008043394 |  |  | 0.08621946 | 0.008021531 | 0.129468 | 0.008019376 | 0.1702038 | 0.008020544
Вертикальная линия E50 |  | p1 и p2 |  |  | 0.1751914 | 0.008774612 |  |  | 0.08746709 | 0.008750761 | 0.1317564 | 0.00874841 | 0.1750637 | 0.008749684
| 0 | 0 |  |  | 0.1777017 | 0.00950583 |  |  | 0.09061308 | 0.009479991 | 0.1343942 | 0.009477444 | 0.1789219 | 0.009478825
[5 empty] | 0.1770169 | 0.01023705 |  |  | 0.0923599 | 0.01020922 | 0.1372849 | 0.01020648 | 0.1825834 | 0.01020797
Касательная линия E50 |  |  |  |  | 0.1711413 | 0.01096826 |  |  | 0.09400997 | 0.01093845 | 0.1397323 | 0.01093551 | 0.1867531 | 0.01093711
0 | 0 | Горизонтальная 1 |  |  | 0.179079 | 0.01169948 |  |  | 0.09586576 | 0.01166768 | 0.1427398 | 0.01166455 | 0.1892356 | 0.01166625
[5 empty] | 0.1958339 | 0.0124307 |  |  | 0.09712971 | 0.01239691 | 0.1453112 | 0.01239358 | 0.194636 | 0.01239539
Горизонтальная линия qкр |  |  |  |  | 0.1974103 | 0.01316192 |  |  | 0.09910427 | 0.01312614 | 0.1474501 | 0.01312262 | 0.1969591 | 0.01312453
Горизонтальная линия q |  | Горизонтальная 2 |  |  | 0.1938123 | 0.01389314 |  |  | 0.09979189 | 0.01385537 | 0.15086 | 0.01385165 | 0.2001097 | 0.01385367
0 |  | 0 |  |  | 0.2100438 | 0.01462435 |  |  | 0.102095 | 0.0145846 | 0.1524446 | 0.01458068 | 0.2016927 | 0.01458281
[5 empty] | 0.2061091 | 0.01535557 |  |  | 0.1029161 | 0.01531383 | 0.1537075 | 0.01530972 | 0.2058129 | 0.01531195
Вертикальная линия q |  |  |  |  | 0.2150123 | 0.01608679 |  |  | 0.1043576 | 0.01604306 | 0.1551525 | 0.01603875 | 0.2077752 | 0.01604109
| 0 |  |  |  | 0.1997574 | 0.01681801 |  |  | 0.1051219 | 0.01677229 | 0.1570829 | 0.01676779 | 0.2105845 | 0.01677023
[5 empty] | 0.2223486 | 0.01754922 |  |  | 0.1065116 | 0.01750152 | 0.1600026 | 0.01749682 | 0.2127457 | 0.01749937
[5 empty] | 0.2117898 | 0.01828044 |  |  | 0.1080289 | 0.01823075 | 0.1609151 | 0.01822585 | 0.2132635 | 0.01822851
[5 empty] | 0.2260854 | 0.01901166 |  |  | 0.1088765 | 0.01895998 | 0.162124 | 0.01895489 | 0.2170428 | 0.01895765
[5 empty] | 0.2262393 | 0.01974288 |  |  | 0.1090568 | 0.01968921 | 0.163633 | 0.01968392 | 0.2166886 | 0.01968679
[5 empty] | 0.2162556 | 0.02047409 |  |  | 0.1098721 | 0.02041844 | 0.1646457 | 0.02041296 | 0.2191056 | 0.02041593
[5 empty] | 0.2201385 | 0.02120531 |  |  | 0.111225 | 0.02114767 | 0.1653657 | 0.02114199 | 0.2210987 | 0.02114507
[5 empty] | 0.224892 | 0.02193653 |  |  | 0.1120178 | 0.0218769 | 0.1667967 | 0.02187103 | 0.2215728 | 0.02187421
[5 empty] | 0.2335203 | 0.02266775 |  |  | 0.1120531 | 0.02260613 | 0.1678422 | 0.02260006 | 0.2231327 | 0.02260335
[5 empty] | 0.2300274 | 0.02339897 |  |  | 0.1124333 | 0.02333536 | 0.1692059 | 0.02332909 | 0.2245833 | 0.02333249
[5 empty] | 0.2364175 | 0.02413018 |  |  | 0.1138609 | 0.02406459 | 0.1687914 | 0.02405813 | 0.2255294 | 0.02406163
[5 empty] | 0.2206947 | 0.0248614 |  |  | 0.1137382 | 0.02479382 | 0.1702023 | 0.02478716 | 0.226376 | 0.02479077
[5 empty] | 0.241863 | 0.02559262 |  |  | 0.1138677 | 0.02552305 | 0.1717423 | 0.0255162 | 0.2281278 | 0.02551991
[5 empty] | 0.2219266 | 0.02632384 |  |  | 0.114752 | 0.02625228 | 0.171915 | 0.02624523 | 0.2273898 | 0.02624905
[5 empty] | 0.2268895 | 0.02705505 |  |  | 0.1147933 | 0.02698151 | 0.1717239 | 0.02697426 | 0.2282667 | 0.02697819
[5 empty] | 0.2217559 | 0.02778627 |  |  | 0.1151943 | 0.02771074 | 0.1719728 | 0.0277033 | 0.2285634 | 0.02770733
[5 empty] | 0.2345299 | 0.02851749 |  |  | 0.1157572 | 0.02843997 | 0.1731652 | 0.02843233 | 0.2306849 | 0.02843647
[5 empty] | 0.2402155 | 0.02924871 |  |  | 0.1154847 | 0.0291692 | 0.1730048 | 0.02916137 | 0.2308359 | 0.02916561
[5 empty] | 0.2398169 | 0.02997992 |  |  | 0.1164791 | 0.02989843 | 0.1737952 | 0.0298904 | 0.2309213 | 0.02989476
[5 empty] | 0.2483381 | 0.03071114 |  |  | 0.1156428 | 0.03062766 | 0.17294 | 0.03061944 | 0.232246 | 0.0306239
[5 empty] | 0.2407833 | 0.03144236 |  |  | 0.1163784 | 0.03135689 | 0.1738428 | 0.03134847 | 0.2321149 | 0.03135304
[5 empty] | 0.2491566 | 0.03217358 |  |  | 0.1169883 | 0.03208612 | 0.1738073 | 0.0320775 | 0.2314327 | 0.03208218
[5 empty] | 0.2494621 | 0.03290479 |  |  | 0.1169748 | 0.03281535 | 0.1742371 | 0.03280654 | 0.2329043 | 0.03281132
[5 empty] | 0.2287038 | 0.03363601 |  |  | 0.1171406 | 0.03354458 | 0.1744358 | 0.03353557 | 0.2326347 | 0.03354046
[5 empty] | 0.2488859 | 0.03436723 |  |  | 0.1162879 | 0.03427381 | 0.1747071 | 0.03426461 | 0.2332286 | 0.0342696
[5 empty] | 0.2440125 | 0.03509845 |  |  | 0.1165193 | 0.03500304 | 0.1751545 | 0.03499364 | 0.2327909 | 0.03499874
[5 empty] | 0.2511159 | 0.03582967 |  |  | 0.1172445 | 0.03573227 | 0.1752927 | 0.03572268 | 0.2333409 | 0.03572788
[5 empty] | 0.2321155 | 0.03656088 |  |  | 0.1161442 | 0.0364615 | 0.1742922 | 0.03645171 | 0.2320403 | 0.03645702
[5 empty] | 0.2470679 | 0.0372921 |  |  | 0.1167194 | 0.03719073 | 0.1740543 | 0.03718074 | 0.2332872 | 0.03718616
[5 empty] | 0.2258981 | 0.03802332 |  |  | 0.116207 | 0.03791996 | 0.173777 | 0.03790978 | 0.2308428 | 0.0379153
[5 empty] | 0.244611 | 0.03875454 |  |  | 0.1164081 | 0.03864919 | 0.1738618 | 0.03863881 | 0.2318095 | 0.03864444
[5 empty] | 0.2352124 | 0.03948575 |  |  | 0.1161269 | 0.03937842 | 0.1737154 | 0.03936785 | 0.2316964 | 0.03937358
[5 empty] | 0.2347079 | 0.04021697 |  |  | 0.1154676 | 0.04010765 | 0.1733445 | 0.04009688 | 0.2299126 | 0.04010272
[5 empty] | 0.2261034 | 0.04094819 |  |  | 0.1154344 | 0.04083688 | 0.1729558 | 0.04082591 | 0.2295675 | 0.04083186
[5 empty] | 0.2314044 | 0.04167941 |  |  | 0.1150316 | 0.04156611 | 0.171656 | 0.04155495 | 0.2276703 | 0.041561
[5 empty] | 0.2366168 | 0.04241062 |  |  | 0.1136633 | 0.04229534 | 0.1708518 | 0.04228398 | 0.22773 | 0.04229014
[5 empty] | 0.2317463 | 0.04314184 |  |  | 0.1139338 | 0.04302457 | 0.1699501 | 0.04301302 | 0.2255559 | 0.04301928
[5 empty] | 0.2367986 | 0.04387306 |  |  | 0.1125473 | 0.0437538 | 0.1687574 | 0.04374205 | 0.2244573 | 0.04374842
[5 empty] | 0.2317794 | 0.04460428 |  |  | 0.112008 | 0.04448303 | 0.1673805 | 0.04447109 | 0.2222433 | 0.04447756
[5 empty] | 0.2436945 | 0.04533549 |  |  | 0.1110201 | 0.04521226 | 0.1668261 | 0.04520012 | 0.2209232 | 0.0452067
[5 empty] | 0.2295495 | 0.04606671 |  |  | 0.1109878 | 0.04594149 | 0.164101 | 0.04592915 | 0.218306 | 0.04593584
[5 empty] | 0.2183502 | 0.04679793 |  |  | 0.1095153 | 0.04667072 | 0.1624118 | 0.04665819 | 0.2175012 | 0.04666498
[5 empty] | 0.2251023 | 0.04752915 |  |  | 0.1093068 | 0.04739995 | 0.1613652 | 0.04738722 | 0.2159177 | 0.04739412
[5 empty] | 0.2228115 | 0.04826037 |  |  | 0.1080666 | 0.04812918 | 0.1597681 | 0.04811626 | 0.2130649 | 0.04812326
[5 empty] | 0.2354836 | 0.04899158 |  |  | 0.1063989 | 0.04885841 | 0.1592271 | 0.04884529 | 0.2104519 | 0.0488524
[5 empty] | 0.2241242 | 0.0497228 |  |  | 0.1059079 | 0.04958764 | 0.1565489 | 0.04957432 | 0.209188 | 0.04958155
[5 empty] | 0.2197392 | 0.05045402 |  |  | 0.1042977 | 0.05031687 | 0.1561402 | 0.05030336 | 0.2061824 | 0.05031069
[5 empty] | 0.2093342 | 0.05118524 |  |  | 0.1041726 | 0.0510461 | 0.1531078 | 0.05103239 | 0.2052442 | 0.05103983
[5 empty] | 0.2229149 | 0.05191645 |  |  | 0.1028369 | 0.05177533 | 0.1526584 | 0.05176143 | 0.2007826 | 0.05176897
[5 empty] | 0.2304871 | 0.05264767 |  |  | 0.1019947 | 0.05250456 | 0.1499987 | 0.05249046 | 0.2003069 | 0.05249811
[5 empty] | 0.2220565 | 0.05337889 |  |  | 0.1010502 | 0.05323379 | 0.1493354 | 0.0532195 | 0.1979263 | 0.05322725
[5 empty] | 0.2156287 | 0.05411011 |  |  | 0.09980762 | 0.05396302 | 0.1471752 | 0.05394853 | 0.19605 | 0.05395639
[5 empty] | 0.2062097 | 0.05484132 |  |  | 0.09897123 | 0.05469225 | 0.1448249 | 0.05467756 | 0.1923871 | 0.05468553
[5 empty] | 0.2018049 | 0.05557254 |  |  | 0.09714522 | 0.05542148 | 0.1433911 | 0.0554066 | 0.1900469 | 0.05541467
[5 empty] | 0.2034203 | 0.05630376 |  |  | 0.09663379 | 0.05615071 | 0.1416806 | 0.05613563 | 0.1890386 | 0.05614381
[5 empty] | 0.2000614 | 0.05703498 |  |  | 0.09554116 | 0.05687994 | 0.1407001 | 0.05686467 | 0.1864713 | 0.05687295
[5 empty] | 0.2147341 | 0.0577662 |  |  | 0.09497153 | 0.05760917 | 0.1385564 | 0.0575937 | 0.1837543 | 0.05760209
[5 empty] | 0.209444 | 0.05849741 |  |  | 0.09332913 | 0.0583384 | 0.1376561 | 0.05832274 | 0.1812969 | 0.05833123
[5 empty] | 0.2011969 | 0.05922863 |  |  | 0.09321816 | 0.05906763 | 0.1363059 | 0.05905177 | 0.1803081 | 0.05906037
[5 empty] | 0.1949985 | 0.05995985 |  |  | 0.09154283 | 0.05979686 | 0.1342126 | 0.0597808 | 0.1780972 | 0.05978951
[5 empty] | 0.1988545 | 0.06069107 |  |  | 0.09080736 | 0.06052609 | 0.1332829 | 0.06050984 | 0.1756733 | 0.06051865
[5 empty] | 0.2027707 | 0.06142228 |  |  | 0.08971596 | 0.06125532 | 0.1317236 | 0.06123887 | 0.1735458 | 0.06124779
[5 empty] | 0.2047527 | 0.0621535 |  |  | 0.08907284 | 0.06198455 | 0.1309412 | 0.06196791 | 0.1738238 | 0.06197693
[5 empty] | 0.1978062 | 0.06288472 |  |  | 0.08908221 | 0.06271378 | 0.1303426 | 0.06269694 | 0.1715165 | 0.06270607
[5 empty] | 0.2019371 | 0.06361594 |  |  | 0.08804829 | 0.06344302 | 0.1290345 | 0.06342597 | 0.1699331 | 0.06343521
[5 empty] | 0.1921398 | 0.06434715 |  |  | 0.08776725 | 0.06417225 | 0.1279102 | 0.06415501 | 0.1696649 | 0.06416435
[5 empty] | 0.2063433 | 0.06507837 |  |  | 0.08668724 | 0.06490148 | 0.127987 | 0.06488404 | 0.1670986 | 0.06489349
[5 empty] | 0.1935356 | 0.06580959 |  |  | 0.08659912 | 0.06563071 | 0.125951 | 0.06561308 | 0.1663145 | 0.06562263
[5 empty] | 0.2077181 | 0.06654081 |  |  | 0.086004 | 0.06635994 | 0.1247038 | 0.06634211 | 0.1641153 | 0.06635177
[5 empty] | 0.1908925 | 0.06727202 |  |  | 0.08520299 | 0.06708917 | 0.1242474 | 0.06707115 | 0.1637031 | 0.06708091
[5 empty] | 0.2060602 | 0.06800324 |  |  | 0.08449719 | 0.0678184 | 0.1226834 | 0.06780018 | 0.1615806 | 0.06781005
[5 empty] | 0.1902227 | 0.06873446 |  |  | 0.08438772 | 0.06854763 | 0.1232136 | 0.06852921 | 0.16175 | 0.06853919
[5 empty] | 0.1993817 | 0.06946568 |  |  | 0.08287567 | 0.06927686 | 0.1209397 | 0.06925825 | 0.1591139 | 0.06926834
[5 empty] | 0.1945385 | 0.0701969 |  |  | 0.08326216 | 0.07000609 | 0.1198636 | 0.06998728 | 0.1575746 | 0.06999748
[5 empty] | 0.1946948 | 0.07092811 |  |  | 0.08194831 | 0.07073532 | 0.1194869 | 0.07071632 | 0.1570345 | 0.07072662
[5 empty] | 0.2008521 | 0.07165933 |  |  | 0.0813352 | 0.07146455 | 0.1186115 | 0.07144535 | 0.1555961 | 0.07145576
[5 empty] | 0.1880118 | 0.07239055 |  |  | 0.08142396 | 0.07219378 | 0.117839 | 0.07217438 | 0.1531618 | 0.0721849
[5 empty] | 0.1761756 | 0.07312177 |  |  | 0.08081569 | 0.07292301 | 0.1157713 | 0.07290342 | 0.153234 | 0.07291404
[5 empty] | 0.197345 | 0.07385298 |  |  | 0.07931149 | 0.07365224 | 0.1151102 | 0.07363245 | 0.1518151 | 0.07364318
[5 empty] | 0.1935215 | 0.0745842 |  |  | 0.07901249 | 0.07438147 | 0.1142573 | 0.07436149 | 0.1506076 | 0.07437232
[5 empty] | 0.1837065 | 0.07531542 |  |  | 0.07881977 | 0.0751107 | 0.1131144 | 0.07509052 | 0.1489138 | 0.07510146
[5 empty] | 0.1859017 | 0.07604664 |  |  | 0.07793446 | 0.07583993 | 0.1122834 | 0.07581956 | 0.1470362 | 0.0758306
[5 empty] | 0.1791086 | 0.07677785 |  |  | 0.07725766 | 0.07656916 | 0.1126659 | 0.07654859 | 0.1472772 | 0.07655974
[5 empty] | 0.1913287 | 0.07750907 |  |  | 0.07639048 | 0.07729839 | 0.1103637 | 0.07727762 | 0.1448392 | 0.07728888
[5 empty] | 0.1895635 | 0.07824029 |  |  | 0.07583402 | 0.07802762 | 0.1105786 | 0.07800666 | 0.1445247 | 0.07801802
[5 empty] | 0.1738145 | 0.07897151 |  |  | 0.0752894 | 0.07875685 | 0.1088123 | 0.07873569 | 0.143936 | 0.07874716
[5 empty] | 0.1810834 | 0.07970272 |  |  | 0.07465772 | 0.07948608 | 0.1078666 | 0.07946473 | 0.1411756 | 0.0794763
[5 empty] | 0.1813715 | 0.08043394 |  |  | 0.07474009 | 0.08021531 | 0.1083433 | 0.08019376 | 0.1400459 | 0.08020544
[5 empty] | 0.1906805 | 0.08116516 |  |  | 0.07443762 | 0.08094454 | 0.1062441 | 0.08092279 | 0.1390492 | 0.08093458
[5 empty] | 0.1890119 | 0.08189638 |  |  | 0.07385141 | 0.08167377 | 0.1064708 | 0.08165183 | 0.1385882 | 0.08166372
[5 empty] | 0.1783672 | 0.0826276 |  |  | 0.07378258 | 0.082403 | 0.1055251 | 0.08238086 | 0.137265 | 0.08239286
[5 empty] | 0.1797478 | 0.08335881 |  |  | 0.07233222 | 0.08313223 | 0.1052088 | 0.0831099 | 0.1374822 | 0.083122
[5 empty] | 0.1651555 | 0.08409003 |  |  | 0.07180146 | 0.08386146 | 0.1034236 | 0.08383893 | 0.1357422 | 0.08385114
[5 empty] | 0.1885916 | 0.08482125 |  |  | 0.0719914 | 0.08459069 | 0.1038714 | 0.08456797 | 0.1348475 | 0.08458028
[5 empty] | 0.1700578 | 0.08555247 |  |  | 0.07110314 | 0.08531992 | 0.1030539 | 0.085297 | 0.1326003 | 0.08530942
[5 empty] | 0.1795554 | 0.08628368 |  |  | 0.07173779 | 0.08604915 | 0.1011728 | 0.08602603 | 0.1320031 | 0.08603856
[5 empty] | 0.1650862 | 0.0870149 |  |  | 0.07109646 | 0.08677838 | 0.1012299 | 0.08675507 | 0.1325585 | 0.0867677
[5 empty] | 0.1646515 | 0.08774612 |  |  | 0.07088027 | 0.08750761 | 0.1016269 | 0.0874841 | 0.1316687 | 0.08749684
[5 empty] | 0.186253 | 0.08847734 |  |  | 0.06989031 | 0.08823684 | 0.1005657 | 0.08821314 | 0.1304362 | 0.08822599
[5 empty] | 0.1618921 | 0.08920855 |  |  | 0.0701277 | 0.08896607 | 0.09934792 | 0.08894217 | 0.1306634 | 0.08895513
[5 empty] | 0.1635704 | 0.08993977 |  |  | 0.06919353 | 0.0896953 | 0.09947541 | 0.08967121 | 0.1302527 | 0.08968427
[5 empty] | 0.1782894 | 0.09067099 |  |  | 0.06908893 | 0.09042453 | 0.09924989 | 0.09040024 | 0.1293066 | 0.09041341
[5 empty] | 0.1780507 | 0.09140221 |  |  | 0.068915 | 0.09115376 | 0.09907314 | 0.09112927 | 0.1278275 | 0.09114255
[5 empty] | 0.1608557 | 0.09213342 |  |  | 0.06977285 | 0.09188299 | 0.0992469 | 0.09185831 | 0.1294177 | 0.09187169
[5 empty] | 0.175706 | 0.09286464 |  |  | 0.06966358 | 0.09261222 | 0.09797294 | 0.09258734 | 0.1281798 | 0.09260083
[5 empty] | 0.1756031 | 0.09359586 |  |  | 0.0688883 | 0.09334145 | 0.09915302 | 0.09331638 | 0.1290161 | 0.09332997
[5 empty] | 0.1645486 | 0.09432708 |  |  | 0.06874813 | 0.09407068 | 0.0981889 | 0.09404541 | 0.127929 | 0.09405911
[5 empty] | 0.1815425 | 0.0950583 |  |  | 0.06894315 | 0.09479991 | 0.09858078 | 0.09477444 | 0.1276187 | 0.09478825
[5 empty] | 0.1645718 | 0.09578951 |  |  | 0.06906414 | 0.09552914 | 0.09871401 | 0.09550348 | 0.1282649 | 0.09551739
[5 empty] | 0.1666324 | 0.09652073 |  |  | 0.06890797 | 0.09625837 | 0.09788357 | 0.09623251 | 0.1291609 | 0.09624653
[5 empty] | 0.1847233 | 0.09725195 |  |  | 0.06897381 | 0.0969876 | 0.09938815 | 0.09696155 | 0.1278048 | 0.09697567
[5 empty] | 0.1648432 | 0.09798317 |  |  | 0.06966084 | 0.09771683 | 0.09952647 | 0.09769058 | 0.129395 | 0.09770481
[5 empty] | 0.1789911 | 0.09871438 |  |  | 0.06956826 | 0.09844606 | 0.09959721 | 0.09841962 | 0.1289297 | 0.09843395
[5 empty] | 0.1641658 | 0.0994456 |  |  | 0.06959525 | 0.09917529 | 0.1000991 | 0.09914865 | 0.128507 | 0.09916309
[5 empty] | 0.1683663 | 0.1001768 |  |  | 0.069241 | 0.09990452 | 0.09973082 | 0.09987768 | 0.1285252 | 0.09989223
[5 empty] | 0.1785914 | 0.100908 |  |  | 0.06940468 | 0.1006337 | 0.09969108 | 0.1006067 | 0.1294825 | 0.1006214
[5 empty] | 0.1868399 | 0.1016393 |  |  | 0.06958548 | 0.101363 | 0.09937859 | 0.1013358 | 0.1303772 | 0.1013505
[5 empty] | 0.1621109 | 0.1023705 |  |  | 0.07008259 | 0.1020922 | 0.1002921 | 0.1020648 | 0.1313074 | 0.1020797
[5 empty] | 0.1834031 | 0.1031017 |  |  | 0.07019519 | 0.1028214 | 0.1000302 | 0.1027938 | 0.1304714 | 0.1028088
[5 empty] | 0.1867154 | 0.1038329 |  |  | 0.07042247 | 0.1035507 | 0.1012916 | 0.1035229 | 0.1326674 | 0.1035379
[5 empty] | 0.1680468 | 0.1045641 |  |  | 0.07036361 | 0.1042799 | 0.1017752 | 0.1042519 | 0.1329936 | 0.1042671
[5 empty] | 0.180396 | 0.1052953 |  |  | 0.0713178 | 0.1050091 | 0.1026795 | 0.1049809 | 0.1326483 | 0.1049962
[5 empty] | 0.1737621 | 0.1060266 |  |  | 0.07108421 | 0.1057384 | 0.1022033 | 0.10571 | 0.1339296 | 0.1057254
[5 empty] | 0.1641438 | 0.1067578 |  |  | 0.07126205 | 0.1064676 | 0.1023452 | 0.106439 | 0.1333359 | 0.1064545
[5 empty] | 0.1835401 | 0.107489 |  |  | 0.07205048 | 0.1071968 | 0.103504 | 0.107168 | 0.1337652 | 0.1071836
[5 empty] | 0.1699498 | 0.1082202 |  |  | 0.0723487 | 0.107926 | 0.1038784 | 0.1078971 | 0.1346159 | 0.1079128
[5 empty] | 0.1723718 | 0.1089514 |  |  | 0.07285589 | 0.1086553 | 0.1047671 | 0.1086261 | 0.1357862 | 0.1086419
[5 empty] | 0.1688051 | 0.1096826 |  |  | 0.07297123 | 0.1093845 | 0.1047687 | 0.1093551 | 0.1359742 | 0.1093711
[5 empty] | 0.1732484 | 0.1104139 |  |  | 0.07319391 | 0.1101137 | 0.1055821 | 0.1100842 | 0.1372783 | 0.1101002
[5 empty] | 0.1847006 | 0.1111451 |  |  | 0.07392311 | 0.110843 | 0.1050059 | 0.1108132 | 0.1389966 | 0.1108293
[5 empty] | 0.1731608 | 0.1118763 |  |  | 0.07385803 | 0.1115722 | 0.1069387 | 0.1115422 | 0.1385273 | 0.1115585
[5 empty] | 0.1906276 | 0.1126075 |  |  | 0.07399783 | 0.1123014 | 0.1059793 | 0.1122713 | 0.1398687 | 0.1122876
[5 empty] | 0.1721001 | 0.1133387 |  |  | 0.07434172 | 0.1130307 | 0.1081265 | 0.1130003 | 0.140719 | 0.1130168
[5 empty] | 0.187577 | 0.11407 |  |  | 0.07478886 | 0.1137599 | 0.1072788 | 0.1137293 | 0.1419764 | 0.1137459
[5 empty] | 0.1750574 | 0.1148012 |  |  | 0.07523846 | 0.1144891 | 0.1081351 | 0.1144584 | 0.1418392 | 0.114475
[5 empty] | 0.17154 | 0.1155324 |  |  | 0.07538968 | 0.1152183 | 0.108294 | 0.1151874 | 0.1433055 | 0.1152042
[5 empty] | 0.1910237 | 0.1162636 |  |  | 0.07634173 | 0.1159476 | 0.1090542 | 0.1159164 | 0.1425736 | 0.1159333
[5 empty] | 0.1935075 | 0.1169948 |  |  | 0.07579377 | 0.1166768 | 0.1109144 | 0.1166455 | 0.1447418 | 0.1166625
[5 empty] | 0.1900007 | 0.117726 |  |  | 0.0761528 | 0.117406 | 0.1102855 | 0.1173745 | 0.1440249 | 0.1173916
[5 empty] | 0.1805253 | 0.1184573 |  |  | 0.07703455 | 0.1181353 | 0.1104927 | 0.1181035 | 0.1458575 | 0.1181207
[5 empty] | 0.1820819 | 0.1191885 |  |  | 0.07743958 | 0.1188645 | 0.111237 | 0.1188326 | 0.1454408 | 0.1188499
[5 empty] | 0.1766707 | 0.1199197 |  |  | 0.07786799 | 0.1195937 | 0.1129185 | 0.1195616 | 0.1472751 | 0.119579
[5 empty] | 0.1792918 | 0.1206509 |  |  | 0.07881989 | 0.120323 | 0.1124374 | 0.1202906 | 0.1472606 | 0.1203082
[5 empty] | 0.1799453 | 0.1213821 |  |  | 0.07839537 | 0.1210522 | 0.1146938 | 0.1210197 | 0.1495974 | 0.1210373
[5 empty] | 0.1856315 | 0.1221133 |  |  | 0.07879453 | 0.1217814 | 0.114088 | 0.1217487 | 0.1508859 | 0.1217664
[5 empty] | 0.1853504 | 0.1228446 |  |  | 0.08021746 | 0.1225106 | 0.11492 | 0.1224777 | 0.1515262 | 0.1224956
[5 empty] | 0.1921021 | 0.1235758 |  |  | 0.07996427 | 0.1232399 | 0.11679 | 0.1232068 | 0.1518187 | 0.1232247
[5 empty] | 0.1818868 | 0.124307 |  |  | 0.08083505 | 0.1239691 | 0.1182982 | 0.1239358 | 0.1531634 | 0.1239539
[5 empty] | 0.1897046 | 0.1250382 |  |  | 0.0809299 | 0.1246983 | 0.1186448 | 0.1246648 | 0.1564606 | 0.124683
[5 empty] | 0.1915556 | 0.1257694 |  |  | 0.08174892 | 0.1254276 | 0.1201298 | 0.1253939 | 0.1572106 | 0.1254121
[5 empty] | 0.18544 | 0.1265007 |  |  | 0.08259221 | 0.1261568 | 0.1198534 | 0.1261229 | 0.1588136 | 0.1261413
[5 empty] | 0.187358 | 0.1272319 |  |  | 0.08345985 | 0.126886 | 0.1223158 | 0.1268519 | 0.1597698 | 0.1268704
[5 empty] | 0.1923095 | 0.1279631 |  |  | 0.08415196 | 0.1276153 | 0.1231172 | 0.127581 | 0.1607793 | 0.1275996
[5 empty] | 0.1852948 | 0.1286943 |  |  | 0.08466863 | 0.1283445 | 0.1231577 | 0.12831 | 0.1632426 | 0.1283287
[5 empty] | 0.206314 | 0.1294255 |  |  | 0.08570995 | 0.1290737 | 0.1245374 | 0.1290391 | 0.1642597 | 0.1290578
[5 empty] | 0.1923673 | 0.1301567 |  |  | 0.08677603 | 0.129803 | 0.1269566 | 0.1297681 | 0.1648309 | 0.129787
[5 empty] | 0.1884547 | 0.130888 |  |  | 0.08706697 | 0.1305322 | 0.1280153 | 0.1304971 | 0.1667564 | 0.1305161
[5 empty] | 0.1895763 | 0.1316192 |  |  | 0.08758285 | 0.1312614 | 0.1293138 | 0.1312262 | 0.1693365 | 0.1312453
[5 empty] | 0.1937325 | 0.1323504 |  |  | 0.08872383 | 0.1319906 | 0.1308521 | 0.1319552 | 0.1714714 | 0.1319744
[5 empty] | 0.1899669 | 0.1330816 |  |  | 0.08952182 | 0.1327199 | 0.1313808 | 0.1326842 | 0.1728294 | 0.1327035
[5 empty] | 0.202314 | 0.1338128 |  |  | 0.09120177 | 0.1334491 | 0.13374 | 0.1334133 | 0.175067 | 0.1334327
[5 empty] | 0.2127689 | 0.134544 |  |  | 0.09166013 | 0.1341783 | 0.1343242 | 0.1341423 | 0.1786763 | 0.1341618
[5 empty] | 0.2113267 | 0.1352753 |  |  | 0.09249335 | 0.1349076 | 0.1372276 | 0.1348713 | 0.1800495 | 0.134891
[5 empty] | 0.1959826 | 0.1360065 |  |  | 0.09399789 | 0.1356368 | 0.1375446 | 0.1356004 | 0.1837789 | 0.1356201
[5 empty] | 0.1987317 | 0.1367377 |  |  | 0.09537021 | 0.136366 | 0.1409696 | 0.1363294 | 0.1866567 | 0.1363492
[5 empty] | 0.2125691 | 0.1374689 |  |  | 0.09640674 | 0.1370953 | 0.1432968 | 0.1370584 | 0.1885751 | 0.1370784
[5 empty] | 0.2184899 | 0.1382001 |  |  | 0.09760396 | 0.1378245 | 0.1447208 | 0.1377875 | 0.1915263 | 0.1378075
[5 empty] | 0.2244892 | 0.1389314 |  |  | 0.1000583 | 0.1385537 | 0.1469357 | 0.1385165 | 0.1954025 | 0.1385367
[5 empty] | 0.2185622 | 0.1396626 |  |  | 0.1008662 | 0.1392829 | 0.149036 | 0.1392455 | 0.1971961 | 0.1392658
[5 empty] | 0.222704 | 0.1403938 |  |  | 0.1024242 | 0.1400122 | 0.152516 | 0.1399746 | 0.2003991 | 0.139995
[5 empty] | 0.2229098 | 0.141125 |  |  | 0.1038287 | 0.1407414 | 0.15537 | 0.1407036 | 0.2050038 | 0.1407241
[5 empty] | 0.2251746 | 0.1418562 |  |  | 0.1058761 | 0.1414706 | 0.1569924 | 0.1414326 | 0.2083025 | 0.1414532
[5 empty] | 0.2154935 | 0.1425874 |  |  | 0.1078629 | 0.1421999 | 0.1604776 | 0.1421617 | 0.2126873 | 0.1421824
[5 empty] | 0.2228618 | 0.1433187 |  |  | 0.1093856 | 0.1429291 | 0.1623199 | 0.1428907 | 0.2148505 | 0.1429115
[5 empty] | 0.2282745 | 0.1440499 |  |  | 0.1107405 | 0.1436583 | 0.1652137 | 0.1436197 | 0.2185843 | 0.1436407
[5 empty] | 0.2457267 | 0.1447811 |  |  | 0.1133243 | 0.1443876 | 0.1690532 | 0.1443488 | 0.2247809 | 0.1443698
[5 empty] | 0.2232136 | 0.1455123 |  |  | 0.1150332 | 0.1451168 | 0.1719329 | 0.1450778 | 0.2287325 | 0.1450989