## 1
Общество с ограниченной ответственностью "Инженерная геология" (ООО "ИнжГео") | [11 empty] | Общество с ограниченной ответственностью "Инженерная геология" (ООО "ИнжГео")
Юр. адрес: 117279, г. Москва, ул. Миклухо-Маклая, 36 а, этаж 5, пом. XXIII к. 76-84 | [11 empty] | Юр. адрес: 117279, г. Москва, ул. Миклухо-Маклая, 36 а, этаж 5, пом. XXIII к. 76-84 | [8 empty] | нагр |  |  | X0 | Y0 | R |  | нагр |  |  |  | X0 | Y0 | R | нагр |  |  |  | X0 | Y0 | R |  | нагр |  |  |  | X0 | Y0 | R
Телефон/факс +7 (495) 132-30-00, Адрес электронной почты inbox@inj-geo.ru | [11 empty] | Телефон/факс +7 (495) 132-30-00, Адрес электронной почты inbox@inj-geo.ru | [12 empty] | 0 | [7 empty] | 0 | [6 empty] | 0 | [7 empty] | 0
[21 empty] | девиатор | [6 empty] | девиатор | [6 empty] | девиатор | [7 empty] | девиатор
Испытательная лаборатория ООО «ИнжГео» | [11 empty] | Испытательная лаборатория ООО «ИнжГео» | [8 empty] | x0 | Угол | X | Y |  |  |  | x0 |  | Угол | X | Y |  |  | x0 |  | Угол | X | Y |  |  |  | x0 |  | Угол | X | Y
Адрес места осуществления деятельности лаборатории: г. Москва, просп. Вернадского, д. 51, стр. 1 | [11 empty] | Адрес места осуществления деятельности лаборатории: г. Москва, просп. Вернадского, д. 51, стр. 1 | [9 empty] | 0 | [7 empty] | 0 | [6 empty] | 0 | [7 empty] | 0
Телефон +7(910)4557682, E-mail: slg85@mail.ru | [11 empty] | Телефон +7(910)4557682, E-mail: slg85@mail.ru | [9 empty] | 5 | [7 empty] | 5 | [6 empty] | 5 | [7 empty] | 5
[22 empty] | 10 | [7 empty] | 10 | [6 empty] | 10 | [7 empty] | 10
[12 empty] | Протокол испытаний № 13-63/311 от 05-09-2023 | [9 empty] | 15 | [7 empty] | 15 | [6 empty] | 15 | [7 empty] | 15
[22 empty] | 20 | [7 empty] | 20 | [6 empty] | 20 | [7 empty] | 20
[12 empty] | Наименование и адрес заказчика: Переход трубопровода через р. Енисей | [9 empty] | 25 | [7 empty] | 25 | [6 empty] | 25 | [7 empty] | 25
[12 empty] | Наименование объекта: ООО Регионстрой | [9 empty] | 30 | [7 empty] | 30 | [6 empty] | 30 | [7 empty] | 30
Наименование используемого метода/методики: ГОСТ 12248.4-2020 | [11 empty] | Наименование используемого метода/методики: ГОСТ 12248.3-2020 | [9 empty] | 35 | [7 empty] | 35 | [6 empty] | 35 | [7 empty] | 35
Условия проведения испытания: температура окружающей среды (18 - 25)0С, влажность воздуха (40 - 75)% | [11 empty] | Условия проведения испытания: температура окружающей среды (18 - 25)0С, влажность воздуха (40 - 75)% | [9 empty] | 40 | [7 empty] | 40 | [6 empty] | 40 | [7 empty] | 40
[12 empty] | Дата получение объекта подлежащего испытаниям: 09-08-2023 | [9 empty] | 45 | [7 empty] | 45 | [6 empty] | 45 | [7 empty] | 45
[12 empty] | Дата испытания: 25.10.2022-19.11.2311 | [9 empty] | 50 | [7 empty] | 50 | [6 empty] | 50 | [7 empty] | 50
[22 empty] | 55 | [7 empty] | 55 | [6 empty] | 55 | [7 empty] | 55
Испытание грунтов методом трехосного сжатия | [11 empty] | Испытание грунтов методом трехосного сжатия | [9 empty] | 60 | [7 empty] | 60 | [6 empty] | 60 | [7 empty] | 60
[22 empty] | 65 | [7 empty] | 65 | [6 empty] | 65 | [7 empty] | 65
Лабораторный номер: | [6 empty] | We, д.е. = |  |  |  |  | Лабораторный номер: |  | 1346 |  |  |  | We, д.е. = | 0.157 |  |  | 70 | [7 empty] | 70 | [6 empty] | 70 | [7 empty] | 70
Номер скважины: | [6 empty] | ρ, г/см3 = |  |  |  |  | Номер скважины: |  | BH-011 |  |  |  | ρ, г/см3 = |  |  |  | 75 | [7 empty] | 75 | [6 empty] | 75 | [7 empty] | 75
Глубина отбора, м: | [6 empty] | ρs, г/см3 = |  |  |  |  | Глубина отбора, м: |  | 4.9 |  |  |  | ρs, г/см3 = | 2.71 |  |  | 80 | [7 empty] | 80 | [6 empty] | 80 | [7 empty] | 80
Наименование грунта: | [6 empty] | e, д.е. = |  |  |  |  | Наименование грунта: |  | Щебенистый грунт, заполнитель суглинок, легкий пылеватый, после оттаивания текучий |  |  |  | e, д.е. = |  |  |  | 85 | [7 empty] | 85 | [6 empty] | 85 | [7 empty] | 85
Схема проведения опыта: | [6 empty] | IL, д.е. = |  |  |  |  | Схема проведения опыта: |  | КД |  |  |  | IL, д.е. = | 1.012317 |  |  | 90 | [7 empty] | 90 | [6 empty] | 90 | [7 empty] | 90
[22 empty] | 95 | [7 empty] | 95 | [6 empty] | 95 | [7 empty] | 95
[22 empty] | 100 | [7 empty] | 100 | [6 empty] | 100 | [7 empty] | 100
Результаты испытаний | [11 empty] | Результаты испытаний | [9 empty] | 105 | [7 empty] | 105 | [6 empty] | 105 | [7 empty] | 105
[22 empty] | 110 | [7 empty] | 110 | [6 empty] | 110 | [7 empty] | 110
[22 empty] | 115 | [7 empty] | 115 | [6 empty] | 115 | [7 empty] | 115
[22 empty] | 120 | [7 empty] | 120 | [6 empty] | 120 | [7 empty] | 120
[22 empty] | 125 | [7 empty] | 125 | [6 empty] | 125 | [7 empty] | 125
[22 empty] | 130 | [7 empty] | 130 | [6 empty] | 130 | [7 empty] | 130
[22 empty] | 135 | [7 empty] | 135 | [6 empty] | 135 | [7 empty] | 135
[22 empty] | 140 | [7 empty] | 140 | [6 empty] | 140 | [7 empty] | 140
[22 empty] | 145 | [7 empty] | 145 | [6 empty] | 145 | [7 empty] | 145
[22 empty] | 150 | [7 empty] | 150 | [6 empty] | 150 | [7 empty] | 150
[22 empty] | 155 | [7 empty] | 155 | [6 empty] | 155 | [7 empty] | 155
[22 empty] | 160 | [7 empty] | 160 | [6 empty] | 160 | [7 empty] | 160
[22 empty] | 165 | [7 empty] | 165 | [6 empty] | 165 | [7 empty] | 165
[22 empty] | 170 | [7 empty] | 170 | [6 empty] | 170 | [7 empty] | 170
[22 empty] | 175 | [7 empty] | 175 | [6 empty] | 175 | [7 empty] | 175
[22 empty] | 180 | [7 empty] | 180 | [6 empty] | 180 | [7 empty] | 180
[13 empty] | Давление в камере, Мпа σ3 | Вертикальная нагрузка, Мпа σ1 | Поровое давление, Мпа u
| K0, д.е. | 0.6579799 |  |  |  |  | Коэфф. Точки | [5 empty] | 0.15 | 0.383061 | [5 empty] | 1 | [6 empty] | σ3,кПа | σ1,кПа | u, кПа |  |  |  | 4
| q_zg, МПа | 0.09869698 | [10 empty] | 0.25 | 0.5870217 | [27 empty] | δ3, Мпа | δ1-δ3, МПа | δ1, МПа | δ1, КПа
|  |  | Модуль деформации, МПа: | [9 empty] | 0.35 | 0.7909823 | [21 empty] | С, МПа:
|  |  | Е0= |  | Точки модуля (полное напр.), МПа |  |  |  | 0.09869698 | 0.1579152 | [25 empty] | φ, град:
|  |  | E50 = |  | qf (полное напр.), МПа |  |  |  | 0.2565927 | [26 empty] | E, Мпа
|  |  | Коэф. Поперечной деформации, ϑ = | [9 empty] | Эффективные значения угла внутреннего трения и удельного сцепления ϕ', С' | [13 empty] | x | 0
[13 empty] | ϕ', град. = | 20 | [12 empty] | y |  |  |  | С, кПа | φ,°
[13 empty] | С', МПа = | 0.027
| Исполнитель: | [6 empty] | Морозов Д.С. |  |  |  |  | Исполнитель: |  |  |  |  | Морозов Д.С.
| Начальник исп. лаборатории: | [6 empty] | Семиколенова Л.Г. |  |  |  |  | Начальник исп. лаборатории: |  |  |  |  | Семиколенова Л.Г.
Лист 1 , всего листов 2 | [11 empty] | Лист 2 , всего листов 2
Частичное воспроизведение протокола испытаний без письменного разрешения ООО «ИнжГео» ЗАПРЕЩАЕТСЯ | [11 empty] | Частичное воспроизведение протокола испытаний без письменного разрешения ООО «ИнжГео» ЗАПРЕЩАЕТСЯ
[5 empty] | второй график |  | первый график | [9 empty] | К Пуассона
dev50 | epsE50 | ind | devE0 | epsE0 | dev | eps | sigma |  | dev1 | eps1 | dev2 | eps2 | dev3 | eps3 |  | Глины
0.1065927 | 0.0025003 |  |  |  | 0 | 0 |  |  | 0 | 0 | 0 | 0 | 0 | 0 |  | < 0 | 0,20-0,30
ind |  |  |  |  | 0.05921819 | 0.0008334334 |  |  | 0.0614428 | 0.0007344089 | 0.1021783 | 0.0007338278 | 0.1511608 | 0.00073323 |  | 0-0,25 | 0,30-0,38
2 |  |  |  |  | 0.07083921 | 0.001467585 |  |  | 0.09 | 0.001266655 | 0.15 | 0.001347505 | 0.21 | 0.00130583 |  | 0,25< | 0,38-0,45
E0 |  |  |  |  | 0.1065927 | 0.0025003 |  |  | 0.1084416 | 0.002203227 | 0.1685108 | 0.002522992 | 0.2204912 | 0.002285111 |  | Суглинки | 0,35-0,37
epsE0 | devE0 |  |  |  | 0.1097911 | 0.00293517 |  |  | 0.1165305 | 0.002733406 | 0.1692965 | 0.002935311 | 0.222657 | 0.00293292 |  | Пески и супеси | 0,30-0,35
0.0008334334 | 0.05921819 |  |  |  | 0.1070517 | 0.003668962 |  |  | 0.1228637 | 0.003672044 | 0.1757777 | 0.003669139 | 0.2306164 | 0.00366615
[5 empty] | 0.1191431 | 0.004402755 |  |  | 0.1275782 | 0.004406453 | 0.1846569 | 0.004402967 | 0.2387172 | 0.00439938
График E50 |  | График E |  |  | 0.1170678 | 0.005136547 |  |  | 0.1319586 | 0.005140862 | 0.1882322 | 0.005136795 | 0.2441511 | 0.00513261
eps | q | sigma |  |  | 0.1268281 | 0.00587034 |  |  | 0.1368059 | 0.005875271 | 0.1952018 | 0.005870622 | 0.2496099 | 0.00586584
Горизонтальная линия E50 |  | Касательная |  |  | 0.1254265 | 0.006604132 |  |  | 0.1419209 | 0.00660968 | 0.2030639 | 0.00660445 | 0.2546853 | 0.00659907
0 |  | a | b |  | 0.1348653 | 0.007337925 |  |  | 0.1474044 | 0.007344089 | 0.2066167 | 0.007338278 | 0.2609692 | 0.0073323
|  |  | 0 |  | 0.126147 | 0.008071717 |  |  | 0.1510574 | 0.008078498 | 0.2131583 | 0.008072106 | 0.2714532 | 0.00806553
Вертикальная линия E50 |  | p1 и p2 |  |  | 0.1272739 | 0.00880551 |  |  | 0.1548807 | 0.008812907 | 0.219687 | 0.008805934 | 0.2746291 | 0.00879876
| 0 | 0 |  |  | 0.1442485 | 0.009539302 |  |  | 0.1600752 | 0.009547315 | 0.2238008 | 0.009539762 | 0.2823887 | 0.00953199
[5 empty] | 0.1530732 | 0.01027309 |  |  | 0.1626418 | 0.01028172 | 0.228898 | 0.01027359 | 0.2883238 | 0.01026522
Касательная линия E50 |  |  |  |  | 0.1407503 | 0.01100689 |  |  | 0.1672813 | 0.01101613 | 0.2353768 | 0.01100742 | 0.296426 | 0.01099845
0 | 0 | Горизонтальная 1 |  |  | 0.1582824 | 0.01174068 |  |  | 0.1716946 | 0.01175054 | 0.2415353 | 0.01174124 | 0.3010871 | 0.01173168
[5 empty] | 0.1476717 | 0.01247447 |  |  | 0.1755825 | 0.01248495 | 0.2479716 | 0.01247507 | 0.308799 | 0.01246491
Горизонтальная линия qкр |  |  |  |  | 0.1559207 | 0.01320826 |  |  | 0.178546 | 0.01321936 | 0.2511841 | 0.0132089 | 0.3163533 | 0.01319814
Горизонтальная линия q |  | Горизонтальная 2 |  |  | 0.1670318 | 0.01394206 |  |  | 0.1825859 | 0.01395377 | 0.2554707 | 0.01394273 | 0.3228419 | 0.01393137
0 |  | 0 |  |  | 0.1590073 | 0.01467585 |  |  | 0.185503 | 0.01468818 | 0.2605298 | 0.01467656 | 0.3296564 | 0.0146646
[5 empty] | 0.1718498 | 0.01540964 |  |  | 0.1872983 | 0.01542259 | 0.2642595 | 0.01541038 | 0.3342886 | 0.01539783
Вертикальная линия q |  |  |  |  | 0.1745616 | 0.01614343 |  |  | 0.1912726 | 0.016157 | 0.271258 | 0.01614421 | 0.3404304 | 0.01613106
| 0 |  |  |  | 0.171145 | 0.01687723 |  |  | 0.1941268 | 0.0168914 | 0.2739234 | 0.01687804 | 0.3459733 | 0.01686429
[5 empty] | 0.1816026 | 0.01761102 |  |  | 0.1970618 | 0.01762581 | 0.2783539 | 0.01761187 | 0.3508093 | 0.01759752
[5 empty] | 0.1709367 | 0.01834481 |  |  | 0.2006783 | 0.01836022 | 0.2815477 | 0.0183457 | 0.35713 | 0.01833075
[5 empty] | 0.1901497 | 0.0190786 |  |  | 0.2021774 | 0.01909463 | 0.2854029 | 0.01907952 | 0.3622273 | 0.01906398
[5 empty] | 0.179244 | 0.0198124 |  |  | 0.2041597 | 0.01982904 | 0.2898178 | 0.01981335 | 0.3670928 | 0.01979721
[5 empty] | 0.1732221 | 0.02054619 |  |  | 0.2079264 | 0.02056345 | 0.2949905 | 0.02054718 | 0.3720183 | 0.02053044
[5 empty] | 0.1780862 | 0.02127998 |  |  | 0.2096781 | 0.02129786 | 0.2984192 | 0.02128101 | 0.3766956 | 0.02126367
[5 empty] | 0.1948389 | 0.02201377 |  |  | 0.2109158 | 0.02203227 | 0.3006021 | 0.02201483 | 0.3819165 | 0.0219969
[5 empty] | 0.1794825 | 0.02274757 |  |  | 0.2131403 | 0.02276668 | 0.3048372 | 0.02274866 | 0.3906726 | 0.02273013
[5 empty] | 0.1990195 | 0.02348136 |  |  | 0.2150525 | 0.02350108 | 0.3082229 | 0.02348249 | 0.3953558 | 0.02346336
[5 empty] | 0.1844522 | 0.02421515 |  |  | 0.2175533 | 0.02423549 | 0.3096573 | 0.02421632 | 0.3994578 | 0.02419659
[5 empty] | 0.192783 | 0.02494894 |  |  | 0.2188435 | 0.0249699 | 0.3118386 | 0.02495015 | 0.4041704 | 0.02492982
[5 empty] | 0.1980144 | 0.02568274 |  |  | 0.2218241 | 0.02570431 | 0.3164648 | 0.02568397 | 0.4057853 | 0.02566305
[5 empty] | 0.1931488 | 0.02641653 |  |  | 0.2218958 | 0.02643872 | 0.3173343 | 0.0264178 | 0.4104943 | 0.02639628
[5 empty] | 0.1991885 | 0.02715032 |  |  | 0.2244596 | 0.02717313 | 0.3216452 | 0.02715163 | 0.4120891 | 0.02712951
[5 empty] | 0.1931359 | 0.02788411 |  |  | 0.2245163 | 0.02790754 | 0.3240956 | 0.02788546 | 0.4177616 | 0.02786274
[5 empty] | 0.2059935 | 0.02861791 |  |  | 0.2259667 | 0.02864195 | 0.3245837 | 0.02861928 | 0.4188033 | 0.02859597
[5 empty] | 0.2087637 | 0.0293517 |  |  | 0.2280119 | 0.02937636 | 0.3263078 | 0.02935311 | 0.4245062 | 0.0293292
[5 empty] | 0.2034489 | 0.03008549 |  |  | 0.2291525 | 0.03011076 | 0.3277659 | 0.03008694 | 0.4256619 | 0.03006243
[5 empty] | 0.2050514 | 0.03081928 |  |  | 0.2277896 | 0.03084517 | 0.3303563 | 0.03082077 | 0.4279623 | 0.03079566
[5 empty] | 0.1965737 | 0.03155308 |  |  | 0.2300239 | 0.03157958 | 0.3306771 | 0.0315546 | 0.430199 | 0.03152889
[5 empty] | 0.2060182 | 0.03228687 |  |  | 0.2296564 | 0.03231399 | 0.3309265 | 0.03228842 | 0.4342639 | 0.03226212
[5 empty] | 0.2123872 | 0.03302066 |  |  | 0.2310878 | 0.0330484 | 0.3318027 | 0.03302225 | 0.4345487 | 0.03299535
[5 empty] | 0.1926833 | 0.03375445 |  |  | 0.2321192 | 0.03378281 | 0.3346039 | 0.03375608 | 0.4356451 | 0.03372858
[5 empty] | 0.1949087 | 0.03448825 |  |  | 0.2303512 | 0.03451722 | 0.3360281 | 0.03448991 | 0.4380449 | 0.03446181
[5 empty] | 0.2080659 | 0.03522204 |  |  | 0.2323849 | 0.03525163 | 0.3348737 | 0.03522373 | 0.4372399 | 0.03519504
[5 empty] | 0.2131855 | 0.03595583 |  |  | 0.233061 | 0.03598604 | 0.3370217 | 0.03595756 | 0.4409823 | 0.03592827
[5 empty] | 0.1941854 | 0.03668962 |  |  | 0.2326605 | 0.03672044 | 0.3337214 | 0.03669139 | 0.4371823 | 0.0366615
[5 empty] | 0.2021274 | 0.03742342 |  |  | 0.2323842 | 0.03745485 | 0.336312 | 0.03742522 | 0.4393455 | 0.03739473
[5 empty] | 0.207967 | 0.03815721 |  |  | 0.2318825 | 0.03818926 | 0.3350095 | 0.03815905 | 0.4378477 | 0.03812796
[5 empty] | 0.1987087 | 0.038891 |  |  | 0.2323613 | 0.03892367 | 0.3347231 | 0.03889287 | 0.4397011 | 0.03886119
[5 empty] | 0.2003575 | 0.03962479 |  |  | 0.2302265 | 0.03965808 | 0.3331617 | 0.0396267 | 0.4345179 | 0.03959442
[5 empty] | 0.198918 | 0.04035859 |  |  | 0.2295838 | 0.04039249 | 0.3342344 | 0.04036053 | 0.4339103 | 0.04032765
[5 empty] | 0.2093951 | 0.04109238 |  |  | 0.2301393 | 0.0411269 | 0.3335501 | 0.04109436 | 0.4336903 | 0.04106088
[5 empty] | 0.1907936 | 0.04182617 |  |  | 0.2293986 | 0.04186131 | 0.3323179 | 0.04182819 | 0.4346703 | 0.04179411
[5 empty] | 0.1941183 | 0.04255996 |  |  | 0.2283676 | 0.04259572 | 0.3302467 | 0.04256201 | 0.4300623 | 0.04252734
[5 empty] | 0.1933739 | 0.04329376 |  |  | 0.2266523 | 0.04333012 | 0.3292455 | 0.04329584 | 0.4275785 | 0.04326057
[5 empty] | 0.1895652 | 0.04402755 |  |  | 0.2251584 | 0.04406453 | 0.3275234 | 0.04402967 | 0.4290311 | 0.0439938
[5 empty] | 0.199697 | 0.04476134 |  |  | 0.2245918 | 0.04479894 | 0.3246894 | 0.0447635 | 0.4238322 | 0.04472703
[5 empty] | 0.1977741 | 0.04549513 |  |  | 0.2243583 | 0.04553335 | 0.3227524 | 0.04549732 | 0.424394 | 0.04546026
[5 empty] | 0.1848013 | 0.04622893 |  |  | 0.2232639 | 0.04626776 | 0.3207216 | 0.04623115 | 0.4221286 | 0.04619349
[5 empty] | 0.2047833 | 0.04696272 |  |  | 0.2217143 | 0.04700217 | 0.3183057 | 0.04696498 | 0.4197483 | 0.04692672
[5 empty] | 0.182725 | 0.04769651 |  |  | 0.2201154 | 0.04773658 | 0.318014 | 0.04769881 | 0.4163651 | 0.04765995
[5 empty] | 0.1986312 | 0.0484303 |  |  | 0.219473 | 0.04847099 | 0.3166554 | 0.04843264 | 0.4107913 | 0.04839318
[5 empty] | 0.2005065 | 0.0491641 |  |  | 0.2169931 | 0.0492054 | 0.3123388 | 0.04916646 | 0.409739 | 0.04912641
[5 empty] | 0.1803559 | 0.04989789 |  |  | 0.2172814 | 0.0499398 | 0.3121733 | 0.04990029 | 0.4049204 | 0.04985964
[5 empty] | 0.1971841 | 0.05063168 |  |  | 0.2151439 | 0.05067421 | 0.3085679 | 0.05063412 | 0.4055476 | 0.05059287
[5 empty] | 0.1799958 | 0.05136547 |  |  | 0.2128863 | 0.05140862 | 0.3053317 | 0.05136795 | 0.4009328 | 0.0513261
[5 empty] | 0.1917959 | 0.05209927 |  |  | 0.2121145 | 0.05214303 | 0.3051735 | 0.05210177 | 0.3950881 | 0.05205933
[5 empty] | 0.1875891 | 0.05283306 |  |  | 0.2105344 | 0.05287744 | 0.3035024 | 0.0528356 | 0.3923258 | 0.05279256
[5 empty] | 0.1813803 | 0.05356685 |  |  | 0.2085517 | 0.05361185 | 0.3010275 | 0.05356943 | 0.3910579 | 0.05352579
[5 empty] | 0.1831742 | 0.05430064 |  |  | 0.2066725 | 0.05434626 | 0.2974576 | 0.05430326 | 0.3876967 | 0.05425902
[5 empty] | 0.1729756 | 0.05503444 |  |  | 0.2053024 | 0.05508067 | 0.2941019 | 0.05503709 | 0.3850543 | 0.05499225
[5 empty] | 0.1727893 | 0.05576823 |  |  | 0.2053475 | 0.05581508 | 0.2920693 | 0.05577091 | 0.3806428 | 0.05572548
[5 empty] | 0.17062 | 0.05650202 |  |  | 0.2037134 | 0.05654948 | 0.2923688 | 0.05650474 | 0.3769745 | 0.05645871
[5 empty] | 0.1864726 | 0.05723581 |  |  | 0.2016061 | 0.05728389 | 0.2892095 | 0.05723857 | 0.3776615 | 0.05719194
[5 empty] | 0.1683519 | 0.05796961 |  |  | 0.2002314 | 0.0580183 | 0.2854002 | 0.0579724 | 0.3730159 | 0.05792517
[5 empty] | 0.1752626 | 0.0587034 |  |  | 0.1980952 | 0.05875271 | 0.2847502 | 0.05870622 | 0.37155 | 0.0586584
[5 empty] | 0.1652095 | 0.05943719 |  |  | 0.1977033 | 0.05948712 | 0.2821682 | 0.05944005 | 0.3699758 | 0.05939163
[5 empty] | 0.1751974 | 0.06017098 |  |  | 0.1952616 | 0.06022153 | 0.2796635 | 0.06017388 | 0.3665056 | 0.06012486
[5 empty] | 0.1792311 | 0.06090478 |  |  | 0.1953759 | 0.06095594 | 0.2806448 | 0.06090771 | 0.3621515 | 0.06085809
[5 empty] | 0.1643154 | 0.06163857 |  |  | 0.1935521 | 0.06169035 | 0.2758214 | 0.06164154 | 0.3605256 | 0.06159132
[5 empty] | 0.176455 | 0.06237236 |  |  | 0.193796 | 0.06242476 | 0.276002 | 0.06237536 | 0.3575402 | 0.06232455
[5 empty] | 0.1686548 | 0.06310615 |  |  | 0.1928135 | 0.06315916 | 0.2738959 | 0.06310919 | 0.3544074 | 0.06305778
[5 empty] | 0.1699195 | 0.06383995 |  |  | 0.1912104 | 0.06389357 | 0.2722119 | 0.06384302 | 0.3541393 | 0.06379101
[5 empty] | 0.1792442 | 0.06457374 |  |  | 0.1900811 | 0.06462798 | 0.272241 | 0.06457685 | 0.3528249 | 0.06452424
[5 empty] | 0.1695692 | 0.06530753 |  |  | 0.1902526 | 0.06536239 | 0.2699708 | 0.06531067 | 0.3503126 | 0.06525747
[5 empty] | 0.1668845 | 0.06604132 |  |  | 0.1882121 | 0.0660968 | 0.2692824 | 0.0660445 | 0.3476759 | 0.0659907
[5 empty] | 0.1741915 | 0.06677512 |  |  | 0.1866613 | 0.06683121 | 0.2668784 | 0.06677833 | 0.349618 | 0.06672393
[5 empty] | 0.1674914 | 0.06750891 |  |  | 0.1862018 | 0.06756562 | 0.265161 | 0.06751216 | 0.3472421 | 0.06745716
[5 empty] | 0.1697855 | 0.0682427 |  |  | 0.1868351 | 0.06830003 | 0.2633328 | 0.06824599 | 0.3457517 | 0.06819039
[5 empty] | 0.1620752 | 0.06897649 |  |  | 0.185963 | 0.06903444 | 0.2628963 | 0.06897981 | 0.3438499 | 0.06892362
[5 empty] | 0.1623618 | 0.06971029 |  |  | 0.1846869 | 0.06976884 | 0.2617538 | 0.06971364 | 0.3391401 | 0.06965685
[5 empty] | 0.1556465 | 0.07044408 |  |  | 0.1840085 | 0.07050325 | 0.2601079 | 0.07044747 | 0.3366257 | 0.07039008
[5 empty] | 0.1679307 | 0.07117787 |  |  | 0.1821294 | 0.07123766 | 0.2595609 | 0.0711813 | 0.3365098 | 0.07112331
[5 empty] | 0.1522156 | 0.07191166 |  |  | 0.1820512 | 0.07197207 | 0.2590153 | 0.07191513 | 0.3369958 | 0.07185654
[5 empty] | 0.1555026 | 0.07264546 |  |  | 0.1797755 | 0.07270648 | 0.2574736 | 0.07264895 | 0.331687 | 0.07258977
[5 empty] | 0.1687929 | 0.07337925 |  |  | 0.1806038 | 0.07344089 | 0.2549382 | 0.07338278 | 0.3324868 | 0.073323
[5 empty] | 0.1520879 | 0.07411304 |  |  | 0.1784379 | 0.0741753 | 0.2550115 | 0.07411661 | 0.3298983 | 0.07405623
[5 empty] | 0.1593889 | 0.07484683 |  |  | 0.1774792 | 0.07490971 | 0.2523961 | 0.07485044 | 0.3281249 | 0.07478946
[5 empty] | 0.1586971 | 0.07558063 |  |  | 0.1777294 | 0.07564411 | 0.2524943 | 0.07558426 | 0.3263699 | 0.07552269
[5 empty] | 0.1500138 | 0.07631442 |  |  | 0.17689 | 0.07637852 | 0.2496085 | 0.07631809 | 0.3262366 | 0.07625592
[5 empty] | 0.1493405 | 0.07704821 |  |  | 0.1749628 | 0.07711293 | 0.2495414 | 0.07705192 | 0.3217283 | 0.07698915
[5 empty] | 0.1556783 | 0.077782 |  |  | 0.1749493 | 0.07784734 | 0.2465952 | 0.07778575 | 0.3218483 | 0.07772238
[5 empty] | 0.1460285 | 0.07851579 |  |  | 0.172951 | 0.07858175 | 0.2479724 | 0.07851958 | 0.3214 | 0.07845561
[5 empty] | 0.1523926 | 0.07924959 |  |  | 0.1728696 | 0.07931616 | 0.2448755 | 0.0792534 | 0.3168865 | 0.07918884
[5 empty] | 0.1627717 | 0.07998338 |  |  | 0.1719067 | 0.08005057 | 0.245607 | 0.07998723 | 0.3174112 | 0.07992207
[5 empty] | 0.1551671 | 0.08071717 |  |  | 0.1721639 | 0.08078498 | 0.2424692 | 0.08072106 | 0.3156774 | 0.0806553
[5 empty] | 0.1435803 | 0.08145096 |  |  | 0.1715427 | 0.08151939 | 0.2408647 | 0.08145489 | 0.3138885 | 0.08138853
[5 empty] | 0.1530124 | 0.08218476 |  |  | 0.1707449 | 0.08225379 | 0.2414958 | 0.08218871 | 0.3100476 | 0.08212176
[5 empty] | 0.1474648 | 0.08291855 |  |  | 0.1696719 | 0.0829882 | 0.240565 | 0.08292254 | 0.3118582 | 0.08285499
[5 empty] | 0.1449387 | 0.08365234 |  |  | 0.1678254 | 0.08372261 | 0.2399748 | 0.08365637 | 0.3072234 | 0.08358822
[5 empty] | 0.1564356 | 0.08438613 |  |  | 0.169007 | 0.08445702 | 0.2374276 | 0.0843902 | 0.3057467 | 0.08432145
[5 empty] | 0.1539566 | 0.08511993 |  |  | 0.1689183 | 0.08519143 | 0.2380259 | 0.08512403 | 0.3067312 | 0.08505468
[5 empty] | 0.1425031 | 0.08585372 |  |  | 0.1683608 | 0.08592584 | 0.234672 | 0.08585785 | 0.3060804 | 0.08578791
[5 empty] | 0.1530764 | 0.08658751 |  |  | 0.1669363 | 0.08666025 | 0.2356685 | 0.08659168 | 0.3054975 | 0.08652114
[5 empty] | 0.1506777 | 0.0873213 |  |  | 0.1658462 | 0.08739466 | 0.2335178 | 0.08732551 | 0.3040858 | 0.08725437
[5 empty] | 0.1583085 | 0.0880551 |  |  | 0.1649922 | 0.08812907 | 0.2327224 | 0.08805934 | 0.3027486 | 0.0879876
[5 empty] | 0.1539699 | 0.08878889 |  |  | 0.1646759 | 0.08886347 | 0.2335846 | 0.08879316 | 0.3004892 | 0.08872083
[5 empty] | 0.1386633 | 0.08952268 |  |  | 0.1658989 | 0.08959788 | 0.231807 | 0.08952699 | 0.300411 | 0.08945406
[5 empty] | 0.15739 | 0.09025647 |  |  | 0.1649628 | 0.09033229 | 0.230892 | 0.09026082 | 0.3011171 | 0.09018729
[5 empty] | 0.1471512 | 0.09099027 |  |  | 0.1634691 | 0.0910667 | 0.231042 | 0.09099465 | 0.300211 | 0.09092052
[5 empty] | 0.1399484 | 0.09172406 |  |  | 0.1652195 | 0.09180111 | 0.2318595 | 0.09172848 | 0.2983958 | 0.09165375
[5 empty] | 0.1557827 | 0.09245785 |  |  | 0.1649156 | 0.09253552 | 0.2311469 | 0.0924623 | 0.296775 | 0.09238698
[5 empty] | 0.1566556 | 0.09319164 |  |  | 0.162859 | 0.09326993 | 0.2316066 | 0.09319613 | 0.3000518 | 0.09312021
[5 empty] | 0.1575682 | 0.09392544 |  |  | 0.1640513 | 0.09400434 | 0.2290412 | 0.09392996 | 0.2959295 | 0.09385344
[5 empty] | 0.151522 | 0.09465923 |  |  | 0.1646941 | 0.09473875 | 0.2317531 | 0.09466379 | 0.2977114 | 0.09458667
[5 empty] | 0.1565168 | 0.09539302 |  |  | 0.1645874 | 0.09547315 | 0.2293424 | 0.09539762 | 0.2977977 | 0.0953199
[5 empty] | 0.1395417 | 0.09612681 |  |  | 0.1644178 | 0.09620756 | 0.2305886 | 0.09613144 | 0.2958606 | 0.09605313
[5 empty] | 0.1555932 | 0.09686061 |  |  | 0.1629809 | 0.09694197 | 0.2321849 | 0.09686527 | 0.2996909 | 0.09678636
[5 empty] | 0.1366704 | 0.0975944 |  |  | 0.1626755 | 0.09767638 | 0.2319295 | 0.0975991 | 0.2996864 | 0.09751959
[5 empty] | 0.1447722 | 0.09832819 |  |  | 0.1634004 | 0.09841079 | 0.2316207 | 0.09833293 | 0.2984445 | 0.09825282
[5 empty] | 0.1458978 | 0.09906198 |  |  | 0.1638546 | 0.0991452 | 0.2308565 | 0.09906675 | 0.2993629 | 0.09898605
[5 empty] | 0.1440461 | 0.09979578 |  |  | 0.1640367 | 0.09987961 | 0.2316352 | 0.09980058 | 0.2988391 | 0.09971928
[5 empty] | 0.1382163 | 0.1005296 |  |  | 0.1632458 | 0.100614 | 0.2322551 | 0.1005344 | 0.3000708 | 0.1004525
[5 empty] | 0.1424074 | 0.1012634 |  |  | 0.1649805 | 0.1013484 | 0.2335143 | 0.1012682 | 0.3000555 | 0.1011857
[5 empty] | 0.1396184 | 0.1019972 |  |  | 0.1652397 | 0.1020828 | 0.2310112 | 0.1020021 | 0.2988908 | 0.101919
[5 empty] | 0.1568484 | 0.1027309 |  |  | 0.1656222 | 0.1028172 | 0.2332437 | 0.1027359 | 0.3008744 | 0.1026522
[5 empty] | 0.1510965 | 0.1034647 |  |  | 0.165527 | 0.1035517 | 0.2352103 | 0.1034697 | 0.2999037 | 0.1033854
[5 empty] | 0.1513616 | 0.1041985 |  |  | 0.1654527 | 0.1042861 | 0.2341091 | 0.1042035 | 0.3033765 | 0.1041187
[5 empty] | 0.1476429 | 0.1049323 |  |  | 0.1662983 | 0.1050205 | 0.2344383 | 0.1049374 | 0.3039902 | 0.1048519
[5 empty] | 0.1419394 | 0.1056661 |  |  | 0.1661626 | 0.1057549 | 0.2335962 | 0.1056712 | 0.3046425 | 0.1055851
[5 empty] | 0.1552502 | 0.1063999 |  |  | 0.1665445 | 0.1064893 | 0.2354809 | 0.106405 | 0.3052309 | 0.1063183
[5 empty] | 0.1415742 | 0.1071337 |  |  | 0.1678426 | 0.1072237 | 0.2370906 | 0.1071389 | 0.3057531 | 0.1070516
[5 empty] | 0.1609106 | 0.1078675 |  |  | 0.168556 | 0.1079581 | 0.2359237 | 0.1078727 | 0.3072067 | 0.1077848
[5 empty] | 0.1452584 | 0.1086013 |  |  | 0.1683833 | 0.1086925 | 0.2367782 | 0.1086065 | 0.3082891 | 0.108518
[5 empty] | 0.1616166 | 0.1093351 |  |  | 0.1689235 | 0.1094269 | 0.2380524 | 0.1093403 | 0.3095981 | 0.1092513
[5 empty] | 0.1569844 | 0.1100689 |  |  | 0.1687754 | 0.1101613 | 0.2379446 | 0.1100742 | 0.3076312 | 0.1099845
[5 empty] | 0.1513607 | 0.1108027 |  |  | 0.1703379 | 0.1108957 | 0.2402528 | 0.110808 | 0.308786 | 0.1107177
[5 empty] | 0.1497446 | 0.1115365 |  |  | 0.1696096 | 0.1116302 | 0.2415754 | 0.1115418 | 0.31096 | 0.111451
[5 empty] | 0.1441351 | 0.1122702 |  |  | 0.1701896 | 0.1123646 | 0.2403106 | 0.1122757 | 0.311451 | 0.1121842
[5 empty] | 0.1635314 | 0.113004 |  |  | 0.1699765 | 0.113099 | 0.2406566 | 0.1130095 | 0.3110564 | 0.1129174
[5 empty] | 0.1489325 | 0.1137378 |  |  | 0.1722694 | 0.1138334 | 0.2443115 | 0.1137433 | 0.3131739 | 0.1136506
[5 empty] | 0.1543373 | 0.1144716 |  |  | 0.1718669 | 0.1145678 | 0.2447736 | 0.1144771 | 0.317001 | 0.1143839
[5 empty] | 0.143745 | 0.1152054 |  |  | 0.1715679 | 0.1153022 | 0.2435411 | 0.115211 | 0.3148353 | 0.1151171
[5 empty] | 0.1491547 | 0.1159392 |  |  | 0.1739712 | 0.1160366 | 0.2466123 | 0.1159448 | 0.3184745 | 0.1158503
[5 empty] | 0.1635653 | 0.116673 |  |  | 0.1737758 | 0.116771 | 0.2464853 | 0.1166786 | 0.316816 | 0.1165836
[5 empty] | 0.1629759 | 0.1174068 |  |  | 0.1733804 | 0.1175054 | 0.2474583 | 0.1174124 | 0.3183576 | 0.1173168
[5 empty] | 0.1563946 | 0.1181406 |  |  | 0.173295 | 0.1182398 | 0.2474461 | 0.1181463 | 0.3218198 | 0.11805
[5 empty] | 0.1498397 | 0.1188744 |  |  | 0.1738423 | 0.1189742 | 0.2475838 | 0.1188801 | 0.3212491 | 0.1187833
[5 empty] | 0.1623121 | 0.1196082 |  |  | 0.1747231 | 0.1197086 | 0.2477726 | 0.1196139 | 0.3240473 | 0.1195165
[5 empty] | 0.1498117 | 0.120342 |  |  | 0.1751375 | 0.1204431 | 0.2490128 | 0.1203478 | 0.3225145 | 0.1202497
[5 empty] | 0.1523387 | 0.1210758 |  |  | 0.1765856 | 0.1211775 | 0.2507046 | 0.1210816 | 0.3263511 | 0.1209829
[5 empty] | 0.1568933 | 0.1218096 |  |  | 0.1769675 | 0.1219119 | 0.2527483 | 0.1218154 | 0.3255575 | 0.1217162
[5 empty] | 0.1524755 | 0.1225433 |  |  | 0.1774835 | 0.1226463 | 0.254044 | 0.1225492 | 0.3266338 | 0.1224494
[5 empty] | 0.1660854 | 0.1232771 |  |  | 0.1781336 | 0.1233807 | 0.2545919 | 0.1232831 | 0.3304805 | 0.1231826
[5 empty] | 0.1537233 | 0.1240109 |  |  | 0.1792179 | 0.1241151 | 0.2546924 | 0.1240169 | 0.3310978 | 0.1239159
[5 empty] | 0.1523891 | 0.1247447 |  |  | 0.1810367 | 0.1248495 | 0.2556455 | 0.1247507 | 0.333186 | 0.1246491
[5 empty] | 0.152083 | 0.1254785 |  |  | 0.1810899 | 0.1255839 | 0.2585516 | 0.1254846 | 0.3362454 | 0.1253823
[5 empty] | 0.1628052 | 0.1262123 |  |  | 0.1827779 | 0.1263183 | 0.2582107 | 0.1262184 | 0.3360763 | 0.1261156
[5 empty] | 0.1635556 | 0.1269461 |  |  | 0.1839006 | 0.1270527 | 0.2605233 | 0.1269522 | 0.3369791 | 0.1268488
[5 empty] | 0.1603345 | 0.1276799 |  |  | 0.1830582 | 0.1277871 | 0.2607893 | 0.127686 | 0.3393539 | 0.127582
[5 empty] | 0.161142 | 0.1284137 |  |  | 0.1860509 | 0.1285216 | 0.2634092 | 0.1284199 | 0.3432012 | 0.1283152
[5 empty] | 0.1729782 | 0.1291475 |  |  | 0.1873788 | 0.129256 | 0.264083 | 0.1291537 | 0.3455212 | 0.1290485
[5 empty] | 0.1558431 | 0.1298813 |  |  | 0.1877419 | 0.1299904 | 0.2676111 | 0.1298875 | 0.3484142 | 0.1297817
[5 empty] | 0.1707369 | 0.1306151 |  |  | 0.1889406 | 0.1307248 | 0.2678936 | 0.1306213 | 0.3494806 | 0.1305149
[5 empty] | 0.1736598 | 0.1313489 |  |  | 0.1893748 | 0.1314592 | 0.2692307 | 0.1313552 | 0.3511205 | 0.1312482
[5 empty] | 0.1786118 | 0.1320826 |  |  | 0.1917447 | 0.1321936 | 0.2733227 | 0.132089 | 0.3543344 | 0.1319814
[5 empty] | 0.1795931 | 0.1328164 |  |  | 0.1910506 | 0.132928 | 0.2734698 | 0.1328228 | 0.3576226 | 0.1327146
[5 empty] | 0.1716404 | 0.1335502 |  |  | 0.1936387 | 0.1336624 | 0.2754409 | 0.1335567 | 0.3583785 | 0.1334479
[5 empty] | 0.1717836 | 0.134284 |  |  | 0.194744 | 0.1343968 | 0.2788924 | 0.1342905 | 0.3605775 | 0.1341811
[5 empty] | 0.1790185 | 0.1350178 |  |  | 0.1966614 | 0.1351312 | 0.2800167 | 0.1350243 | 0.3649091 | 0.1349143
[5 empty] | 0.1713409 | 0.1357516 |  |  | 0.197086 | 0.1358656 | 0.2834057 | 0.1357581 | 0.3700627 | 0.1356475
[5 empty] | 0.1837467 | 0.1364854 |  |  | 0.2003125 | 0.1366001 | 0.2860518 | 0.136492 | 0.370528 | 0.1363808
[5 empty] | 0.1782318 | 0.1372192 |  |  | 0.202036 | 0.1373345 | 0.2870471 | 0.1372258 | 0.3768942 | 0.137114
[5 empty] | 0.1817919 | 0.137953 |  |  | 0.2031513 | 0.1380689 | 0.2909838 | 0.1379596 | 0.3815509 | 0.1378472
[5 empty] | 0.1774229 | 0.1386868 |  |  | 0.2050534 | 0.1388033 | 0.2955541 | 0.1386935 | 0.3820875 | 0.1385805
[5 empty] | 0.1771207 | 0.1394206 |  |  | 0.2079373 | 0.1395377 | 0.2983501 | 0.1394273 | 0.3895936 | 0.1393137
[5 empty] | 0.1898812 | 0.1401544 |  |  | 0.2099979 | 0.1402721 | 0.2992641 | 0.1401611 | 0.3908585 | 0.1400469
[5 empty] | 0.1767001 | 0.1408882 |  |  | 0.2105301 | 0.1410065 | 0.3055882 | 0.1408949 | 0.3987718 | 0.1407802
[5 empty] | 0.1925734 | 0.1416219 |  |  | 0.2151288 | 0.1417409 | 0.3081147 | 0.1416288 | 0.4002229 | 0.1415134
[5 empty] | 0.1964969 | 0.1423557 |  |  | 0.217089 | 0.1424753 | 0.3100356 | 0.1423626 | 0.4045012 | 0.1422466
[5 empty] | 0.1884663 | 0.1430895 |  |  | 0.2195056 | 0.1432097 | 0.3144432 | 0.1430964 | 0.4130964 | 0.1429798
[5 empty] | 0.1884777 | 0.1438233 |  |  | 0.2210735 | 0.1439441 | 0.3192297 | 0.1438303 | 0.4170977 | 0.1437131
[5 empty] | 0.1935268 | 0.1445571 |  |  | 0.2241878 | 0.1446785 | 0.3239872 | 0.1445641 | 0.4203947 | 0.1444463
[5 empty] | 0.2086095 | 0.1452909 |  |  | 0.2274432 | 0.145413 | 0.328408 | 0.1452979 | 0.4293768 | 0.1451795
[5 empty] | 0.1957216 | 0.1460247 |  |  | 0.2278348 | 0.1461474 | 0.3318842 | 0.1460317 | 0.4346336 | 0.1459128