## 1
Общество с ограниченной ответственностью "Инженерная геология" (ООО "ИнжГео") | [11 empty] | Общество с ограниченной ответственностью "Инженерная геология" (ООО "ИнжГео")
Юр. адрес: 117279, г. Москва, ул. Миклухо-Маклая, 36 а, этаж 5, пом. XXIII к. 76-84 | [11 empty] | Юр. адрес: 117279, г. Москва, ул. Миклухо-Маклая, 36 а, этаж 5, пом. XXIII к. 76-84 | [8 empty] | нагр |  |  | X0 | Y0 | R |  | нагр |  |  |  | X0 | Y0 | R | нагр |  |  |  | X0 | Y0 | R |  | нагр |  |  |  | X0 | Y0 | R
Телефон/факс +7 (495) 132-30-00, Адрес электронной почты inbox@inj-geo.ru | [11 empty] | Телефон/факс +7 (495) 132-30-00, Адрес электронной почты inbox@inj-geo.ru | [12 empty] | 0 | [7 empty] | 0 | [6 empty] | 0 | [7 empty] | 0
[21 empty] | девиатор | [6 empty] | девиатор | [6 empty] | девиатор | [7 empty] | девиатор
Испытательная лаборатория ООО «ИнжГео» | [11 empty] | Испытательная лаборатория ООО «ИнжГео» | [8 empty] | x0 | Угол | X | Y |  |  |  | x0 |  | Угол | X | Y |  |  | x0 |  | Угол | X | Y |  |  |  | x0 |  | Угол | X | Y
Адрес места осуществления деятельности лаборатории: г. Москва, просп. Вернадского, д. 51, стр. 1 | [11 empty] | Адрес места осуществления деятельности лаборатории: г. Москва, просп. Вернадского, д. 51, стр. 1 | [9 empty] | 0 | [7 empty] | 0 | [6 empty] | 0 | [7 empty] | 0
Телефон +7(910)4557682, E-mail: slg85@mail.ru | [11 empty] | Телефон +7(910)4557682, E-mail: slg85@mail.ru | [9 empty] | 5 | [7 empty] | 5 | [6 empty] | 5 | [7 empty] | 5
[22 empty] | 10 | [7 empty] | 10 | [6 empty] | 10 | [7 empty] | 10
[12 empty] | Протокол испытаний № 13-63/312 от 06-09-2023 | [9 empty] | 15 | [7 empty] | 15 | [6 empty] | 15 | [7 empty] | 15
[22 empty] | 20 | [7 empty] | 20 | [6 empty] | 20 | [7 empty] | 20
[12 empty] | Наименование и адрес заказчика: Переход трубопровода через р. Енисей | [9 empty] | 25 | [7 empty] | 25 | [6 empty] | 25 | [7 empty] | 25
[12 empty] | Наименование объекта: ООО Регионстрой | [9 empty] | 30 | [7 empty] | 30 | [6 empty] | 30 | [7 empty] | 30
Наименование используемого метода/методики: ГОСТ 12248.4-2020 | [11 empty] | Наименование используемого метода/методики: ГОСТ 12248.3-2020 | [9 empty] | 35 | [7 empty] | 35 | [6 empty] | 35 | [7 empty] | 35
Условия проведения испытания: температура окружающей среды (18 - 25)0С, влажность воздуха (40 - 75)% | [11 empty] | Условия проведения испытания: температура окружающей среды (18 - 25)0С, влажность воздуха (40 - 75)% | [9 empty] | 40 | [7 empty] | 40 | [6 empty] | 40 | [7 empty] | 40
[12 empty] | Дата получение объекта подлежащего испытаниям: 10-08-2023 | [9 empty] | 45 | [7 empty] | 45 | [6 empty] | 45 | [7 empty] | 45
[12 empty] | Дата испытания: 25.10.2022-19.11.2312 | [9 empty] | 50 | [7 empty] | 50 | [6 empty] | 50 | [7 empty] | 50
[22 empty] | 55 | [7 empty] | 55 | [6 empty] | 55 | [7 empty] | 55
Испытание грунтов методом трехосного сжатия | [11 empty] | Испытание грунтов методом трехосного сжатия | [9 empty] | 60 | [7 empty] | 60 | [6 empty] | 60 | [7 empty] | 60
[22 empty] | 65 | [7 empty] | 65 | [6 empty] | 65 | [7 empty] | 65
Лабораторный номер: | [6 empty] | We, д.е. = |  |  |  |  | Лабораторный номер: |  | 1347 |  |  |  | We, д.е. = | 0.197 |  |  | 70 | [7 empty] | 70 | [6 empty] | 70 | [7 empty] | 70
Номер скважины: | [6 empty] | ρ, г/см3 = |  |  |  |  | Номер скважины: |  | BH-011 |  |  |  | ρ, г/см3 = | 1.98 |  |  | 75 | [7 empty] | 75 | [6 empty] | 75 | [7 empty] | 75
Глубина отбора, м: | [6 empty] | ρs, г/см3 = |  |  |  |  | Глубина отбора, м: |  | 6.6 |  |  |  | ρs, г/см3 = | 2.73 |  |  | 80 | [7 empty] | 80 | [6 empty] | 80 | [7 empty] | 80
Наименование грунта: | [6 empty] | e, д.е. = |  |  |  |  | Наименование грунта: |  | Щебенистый грунт, заполнитель суглинок, легкий пылеватый, после оттаивания текучий |  |  |  | e, д.е. = | 0.6504091 |  |  | 85 | [7 empty] | 85 | [6 empty] | 85 | [7 empty] | 85
Схема проведения опыта: | [6 empty] | IL, д.е. = |  |  |  |  | Схема проведения опыта: |  | КД |  |  |  | IL, д.е. = | 1.034087 |  |  | 90 | [7 empty] | 90 | [6 empty] | 90 | [7 empty] | 90
[22 empty] | 95 | [7 empty] | 95 | [6 empty] | 95 | [7 empty] | 95
[22 empty] | 100 | [7 empty] | 100 | [6 empty] | 100 | [7 empty] | 100
Результаты испытаний | [11 empty] | Результаты испытаний | [9 empty] | 105 | [7 empty] | 105 | [6 empty] | 105 | [7 empty] | 105
[22 empty] | 110 | [7 empty] | 110 | [6 empty] | 110 | [7 empty] | 110
[22 empty] | 115 | [7 empty] | 115 | [6 empty] | 115 | [7 empty] | 115
[22 empty] | 120 | [7 empty] | 120 | [6 empty] | 120 | [7 empty] | 120
[22 empty] | 125 | [7 empty] | 125 | [6 empty] | 125 | [7 empty] | 125
[22 empty] | 130 | [7 empty] | 130 | [6 empty] | 130 | [7 empty] | 130
[22 empty] | 135 | [7 empty] | 135 | [6 empty] | 135 | [7 empty] | 135
[22 empty] | 140 | [7 empty] | 140 | [6 empty] | 140 | [7 empty] | 140
[22 empty] | 145 | [7 empty] | 145 | [6 empty] | 145 | [7 empty] | 145
[22 empty] | 150 | [7 empty] | 150 | [6 empty] | 150 | [7 empty] | 150
[22 empty] | 155 | [7 empty] | 155 | [6 empty] | 155 | [7 empty] | 155
[22 empty] | 160 | [7 empty] | 160 | [6 empty] | 160 | [7 empty] | 160
[22 empty] | 165 | [7 empty] | 165 | [6 empty] | 165 | [7 empty] | 165
[22 empty] | 170 | [7 empty] | 170 | [6 empty] | 170 | [7 empty] | 170
[22 empty] | 175 | [7 empty] | 175 | [6 empty] | 175 | [7 empty] | 175
[22 empty] | 180 | [7 empty] | 180 | [6 empty] | 180 | [7 empty] | 180
[13 empty] | Давление в камере, Мпа σ3 | Вертикальная нагрузка, Мпа σ1 | Поровое давление, Мпа u
| K0, д.е. | 0.4849619 |  |  |  |  | Коэфф. Точки | [5 empty] | 0.1280664 | 0.4425038 | [5 empty] | 1 | [6 empty] | σ3,кПа | σ1,кПа | u, кПа |  |  |  | 4
| q_zg, МПа | 0.06210733 | [10 empty] | 0.2280664 | 0.7549073 | [27 empty] | δ3, Мпа | δ1-δ3, МПа | δ1, МПа | δ1, КПа
|  |  | Модуль деформации, МПа: | [9 empty] | 0.3280664 | 1.067311 | [21 empty] | С, МПа:
|  |  | Е0= |  | Точки модуля (полное напр.), МПа |  |  |  | 0.06210733 | 0.09937172 | [25 empty] | φ, град:
|  |  | E50 = |  | qf (полное напр.), МПа |  |  |  | 0.1951423 | [26 empty] | E, Мпа
|  |  | Коэф. Поперечной деформации, ϑ = | [9 empty] | Эффективные значения угла внутреннего трения и удельного сцепления ϕ', С' | [13 empty] | x | 0
[13 empty] | ϕ', град. = | 31 | [12 empty] | y |  |  |  | С, кПа | φ,°
[13 empty] | С', МПа = | 0.012
| Исполнитель: | [6 empty] | Морозов Д.С. |  |  |  |  | Исполнитель: |  |  |  |  | Морозов Д.С.
| Начальник исп. лаборатории: | [6 empty] | Семиколенова Л.Г. |  |  |  |  | Начальник исп. лаборатории: |  |  |  |  | Семиколенова Л.Г.
Лист 1 , всего листов 2 | [11 empty] | Лист 2 , всего листов 2
Частичное воспроизведение протокола испытаний без письменного разрешения ООО «ИнжГео» ЗАПРЕЩАЕТСЯ | [11 empty] | Частичное воспроизведение протокола испытаний без письменного разрешения ООО «ИнжГео» ЗАПРЕЩАЕТСЯ
[5 empty] | второй график |  | первый график | [9 empty] | К Пуассона
dev50 | epsE50 | ind | devE0 | epsE0 | dev | eps | sigma |  | dev1 | eps1 | dev2 | eps2 | dev3 | eps3 |  | Глины
0.06707591 | 0.002220862 |  |  |  | 0 | 0 |  |  | 0 | 0 | 0 | 0 | 0 | 0 |  | < 0 | 0,20-0,30
ind |  |  |  |  | 0.0372644 | 0.0007402872 |  |  | 0.0413291 | 0.0007530044 | 0.07416434 | 0.0007211768 | 0.1170103 | 0.0007604904 |  | 0-0,25 | 0,30-0,38
2 |  |  |  |  | 0.05369514 | 0.001533933 |  |  | 0.07683984 | 0.001526485 | 0.13683984 | 0.001496554 | 0.19683984 | 0.001387714 |  | 0,25< | 0,38-0,45
E0 |  |  |  |  | 0.06707591 | 0.002220862 |  |  | 0.09620983 | 0.002259013 | 0.1679349 | 0.00216353 | 0.264582 | 0.002281471 |  | Суглинки | 0,35-0,37
epsE0 | devE0 |  |  |  | 0.06928163 | 0.003067865 |  |  | 0.1153135 | 0.003012017 | 0.20409 | 0.002884707 | 0.3113294 | 0.003041961 |  | Пески и супеси | 0,30-0,35
0.0007402872 | 0.0372644 |  |  |  | 0.07377235 | 0.003834832 |  |  | 0.1327866 | 0.003765022 | 0.2265084 | 0.003605884 | 0.3474923 | 0.003802452
[5 empty] | 0.08105483 | 0.004601798 |  |  | 0.1447263 | 0.004518026 | 0.2497957 | 0.004327061 | 0.3696222 | 0.004343039
График E50 |  | График E |  |  | 0.07313273 | 0.005368764 |  |  | 0.1572187 | 0.00520546 | 0.2634204 | 0.004801513 | 0.3975776 | 0.005323433
eps | q | sigma |  |  | 0.08000971 | 0.00613573 |  |  | 0.1652684 | 0.006024035 | 0.2814478 | 0.005769414 | 0.4175018 | 0.006083923
Горизонтальная линия E50 |  | Касательная |  |  | 0.09268943 | 0.006902697 |  |  | 0.1753295 | 0.006777039 | 0.29416 | 0.006490591 | 0.4371198 | 0.006844413
0 |  | a | b |  | 0.08917556 | 0.007669663 |  |  | 0.1827074 | 0.007530044 | 0.3095464 | 0.007211768 | 0.4625123 | 0.007604904
|  |  | 0 |  | 0.09947175 | 0.008436629 |  |  | 0.1928876 | 0.008283048 | 0.3241898 | 0.007932945 | 0.4818598 | 0.008365394
Вертикальная линия E50 |  | p1 и p2 |  |  | 0.09758167 | 0.009203596 |  |  | 0.2005554 | 0.009036052 | 0.3395728 | 0.008654122 | 0.4982427 | 0.009125884
| 0 | 0 |  |  | 0.09450898 | 0.009970562 |  |  | 0.2096963 | 0.009789057 | 0.3499781 | 0.009375298 | 0.5211415 | 0.009886375
[5 empty] | 0.1042573 | 0.01073753 |  |  | 0.2163956 | 0.01054206 | 0.3629886 | 0.01009648 | 0.5368369 | 0.01064687
Касательная линия E50 |  |  |  |  | 0.1078304 | 0.01150449 |  |  | 0.2266389 | 0.01129507 | 0.3747869 | 0.01081765 | 0.5507094 | 0.01140736
0 | 0 | Горизонтальная 1 |  |  | 0.1092319 | 0.01227146 |  |  | 0.2337114 | 0.01204807 | 0.3909558 | 0.01153883 | 0.5723393 | 0.01216785
[5 empty] | 0.1134653 | 0.01303843 |  |  | 0.2416987 | 0.01280107 | 0.398578 | 0.01226001 | 0.5882073 | 0.01292834
Горизонтальная линия qкр |  |  |  |  | 0.1055345 | 0.01380539 |  |  | 0.2464861 | 0.01355408 | 0.4107363 | 0.01298118 | 0.6028939 | 0.01368883
Горизонтальная линия q |  | Горизонтальная 2 |  |  | 0.114443 | 0.01457236 |  |  | 0.2555591 | 0.01430708 | 0.4195133 | 0.01370236 | 0.6172796 | 0.01444932
0 |  | 0 |  |  | 0.1081946 | 0.01533933 |  |  | 0.2594031 | 0.01506009 | 0.4300918 | 0.01442354 | 0.631945 | 0.01520981
[5 empty] | 0.1227928 | 0.01610629 |  |  | 0.2677035 | 0.01581309 | 0.4424545 | 0.01514471 | 0.6412704 | 0.0159703
Вертикальная линия q |  |  |  |  | 0.1162413 | 0.01687326 |  |  | 0.2705457 | 0.0165661 | 0.4511843 | 0.01586589 | 0.6512365 | 0.01673079
| 0 |  |  |  | 0.1145439 | 0.01764022 |  |  | 0.2771151 | 0.0173191 | 0.4590637 | 0.01658707 | 0.6622238 | 0.01749128
[5 empty] | 0.1147041 | 0.01840719 |  |  | 0.2815972 | 0.0180721 | 0.4661755 | 0.01730824 | 0.6749127 | 0.01825177
[5 empty] | 0.1267256 | 0.01917416 |  |  | 0.2869774 | 0.01882511 | 0.4729025 | 0.01802942 | 0.6837839 | 0.01901226
[5 empty] | 0.1166122 | 0.01994112 |  |  | 0.290741 | 0.01957811 | 0.4821274 | 0.0187506 | 0.6884178 | 0.01977275
[5 empty] | 0.1253673 | 0.02070809 |  |  | 0.2953736 | 0.02033112 | 0.4863329 | 0.01947177 | 0.7008949 | 0.02053324
[5 empty] | 0.1209948 | 0.02147506 |  |  | 0.2980604 | 0.02108412 | 0.4930018 | 0.02019295 | 0.7069958 | 0.02129373
[5 empty] | 0.1214982 | 0.02224202 |  |  | 0.301287 | 0.02183713 | 0.4981167 | 0.02091413 | 0.708501 | 0.02205422
[5 empty] | 0.1258813 | 0.02300899 |  |  | 0.3035388 | 0.02259013 | 0.5019605 | 0.0216353 | 0.717191 | 0.02281471
[5 empty] | 0.1231477 | 0.02377596 |  |  | 0.3028011 | 0.02334314 | 0.5088158 | 0.02235648 | 0.7201463 | 0.0235752
[5 empty] | 0.128301 | 0.02454292 |  |  | 0.3060594 | 0.02409614 | 0.5104655 | 0.02307766 | 0.7220474 | 0.02433569
[5 empty] | 0.1273439 | 0.02530989 |  |  | 0.3060992 | 0.02484914 | 0.5133921 | 0.02379883 | 0.7168749 | 0.02509618
[5 empty] | 0.1181517 | 0.02607685 |  |  | 0.307206 | 0.02560215 | 0.5118784 | 0.02452001 | 0.7214413 | 0.02585667
[5 empty] | 0.1236696 | 0.02684382 |  |  | 0.3064 | 0.02635515 | 0.5127073 | 0.02524119 | 0.7172945 | 0.02661716
[5 empty] | 0.1189473 | 0.02761079 |  |  | 0.3054446 | 0.02710816 | 0.514168 | 0.02596237 | 0.713094 | 0.02737765
[5 empty] | 0.1160343 | 0.02837775 |  |  | 0.3034008 | 0.02786116 | 0.5106125 | 0.02668354 | 0.7121494 | 0.02813814
[5 empty] | 0.1259802 | 0.02914472 |  |  | 0.3035296 | 0.02861417 | 0.5110259 | 0.02740472 | 0.7093699 | 0.02889863
[5 empty] | 0.1238346 | 0.02991169 |  |  | 0.3012919 | 0.02936717 | 0.5096938 | 0.0281259 | 0.7002649 | 0.02965912
[5 empty] | 0.1166471 | 0.03067865 |  |  | 0.3000487 | 0.03012017 | 0.5062019 | 0.02884707 | 0.6979437 | 0.03041961
[5 empty] | 0.1164672 | 0.03144562 |  |  | 0.2966609 | 0.03087318 | 0.5048357 | 0.02956825 | 0.6878158 | 0.0311801
[5 empty] | 0.1183445 | 0.03221258 |  |  | 0.2943896 | 0.03162618 | 0.4989807 | 0.03028943 | 0.6833906 | 0.0319406
[5 empty] | 0.1143285 | 0.03297955 |  |  | 0.2937956 | 0.03237919 | 0.4987225 | 0.0310106 | 0.6773773 | 0.03270109
[5 empty] | 0.1194689 | 0.03374652 |  |  | 0.28924 | 0.03313219 | 0.4943468 | 0.03173178 | 0.6757854 | 0.03346158
[5 empty] | 0.1078152 | 0.03451348 |  |  | 0.2887838 | 0.0338852 | 0.490839 | 0.03245296 | 0.6704242 | 0.03422207
[5 empty] | 0.1134169 | 0.03528045 |  |  | 0.2855878 | 0.0346382 | 0.4885847 | 0.03317413 | 0.6676031 | 0.03498256
[5 empty] | 0.1113173 | 0.03604742 |  |  | 0.284713 | 0.03539121 | 0.4851696 | 0.03389531 | 0.6636315 | 0.03574305
[5 empty] | 0.11037 | 0.03681438 |  |  | 0.2833205 | 0.03614421 | 0.4784791 | 0.03461649 | 0.6642188 | 0.03650354
[5 empty] | 0.1194926 | 0.03758135 |  |  | 0.2815712 | 0.03689721 | 0.4795989 | 0.03533766 | 0.6618376 | 0.03726403
[5 empty] | 0.1166805 | 0.03834832 |  |  | 0.283026 | 0.03765022 | 0.4759145 | 0.03605884 | 0.6586742 | 0.03802452
[5 empty] | 0.1189292 | 0.03911528 |  |  | 0.2828428 | 0.03840322 | 0.4736115 | 0.03678002 | 0.6631402 | 0.03878501
[5 empty] | 0.1122341 | 0.03988225 |  |  | 0.2826675 | 0.03915623 | 0.4716754 | 0.03750119 | 0.6596161 | 0.0395455
[5 empty] | 0.1125906 | 0.04064921 |  |  | 0.2824774 | 0.03990923 | 0.4696919 | 0.03822237 | 0.6620817 | 0.04030599
[5 empty] | 0.1129944 | 0.04141618 |  |  | 0.2828593 | 0.04066224 | 0.4706607 | 0.03894355 | 0.6662173 | 0.04106648
[5 empty] | 0.1204407 | 0.04218315 |  |  | 0.2834002 | 0.04141524 | 0.4689262 | 0.03966472 | 0.6706029 | 0.04182697
[5 empty] | 0.111925 | 0.04295011 |  |  | 0.282887 | 0.04216824 | 0.4697267 | 0.0403859 | 0.6703187 | 0.04258746
[5 empty] | 0.1164429 | 0.04371708 |  |  | 0.2835066 | 0.04292125 | 0.4727479 | 0.04110708 | 0.6695448 | 0.04334795
[5 empty] | 0.1219897 | 0.04448405 |  |  | 0.286646 | 0.04367425 | 0.4734754 | 0.04182825 | 0.6748614 | 0.04410844
[5 empty] | 0.114561 | 0.04525101 |  |  | 0.286392 | 0.04442726 | 0.4756949 | 0.04254943 | 0.6756485 | 0.04486893
[5 empty] | 0.1241521 | 0.04601798 |  |  | 0.2877316 | 0.04518026 | 0.4768921 | 0.04327061 | 0.6781863 | 0.04562942
[5 empty] | 0.1257586 | 0.04678494 |  |  | 0.2904518 | 0.04593327 | 0.4751528 | 0.04399179 | 0.6789548 | 0.04638991
[5 empty] | 0.1243759 | 0.04755191 |  |  | 0.2922393 | 0.04668627 | 0.4770624 | 0.04471296 | 0.6850342 | 0.0471504
[5 empty] | 0.1149994 | 0.04831888 |  |  | 0.2917812 | 0.04743928 | 0.4795069 | 0.04543414 | 0.6875047 | 0.04791089
[5 empty] | 0.1276246 | 0.04908584 |  |  | 0.2932644 | 0.04819228 | 0.4821718 | 0.04615532 | 0.6877463 | 0.04867138
[5 empty] | 0.123247 | 0.04985281 |  |  | 0.2965757 | 0.04894528 | 0.4859427 | 0.04687649 | 0.6978392 | 0.04943187
[5 empty] | 0.122862 | 0.05061978 |  |  | 0.2960021 | 0.04969829 | 0.4845055 | 0.04759767 | 0.6963634 | 0.05019236
[5 empty] | 0.121465 | 0.05138674 |  |  | 0.2989306 | 0.05045129 | 0.4893458 | 0.04831885 | 0.6994992 | 0.05095285
[5 empty] | 0.1250516 | 0.05215371 |  |  | 0.298848 | 0.0512043 | 0.4916492 | 0.04904002 | 0.7058265 | 0.05171334
[5 empty] | 0.1286172 | 0.05292067 |  |  | 0.3007413 | 0.0519573 | 0.4946015 | 0.0497612 | 0.7053257 | 0.05247384
[5 empty] | 0.1211572 | 0.05368764 |  |  | 0.3017974 | 0.05271031 | 0.4972883 | 0.05048238 | 0.7124766 | 0.05323433
[5 empty] | 0.1296671 | 0.05445461 |  |  | 0.3043032 | 0.05346331 | 0.4960953 | 0.05120355 | 0.7164596 | 0.05399482
[5 empty] | 0.1221423 | 0.05522157 |  |  | 0.3055456 | 0.05421631 | 0.5006082 | 0.05192473 | 0.7177546 | 0.05475531
[5 empty] | 0.1285784 | 0.05598854 |  |  | 0.3057115 | 0.05496932 | 0.5033126 | 0.05264591 | 0.7182419 | 0.0555158
[5 empty] | 0.1289707 | 0.05675551 |  |  | 0.308188 | 0.05572232 | 0.5042944 | 0.05336708 | 0.7205015 | 0.05627629
[5 empty] | 0.1333148 | 0.05752247 |  |  | 0.3095618 | 0.05647533 | 0.507639 | 0.05408826 | 0.7216135 | 0.05703678
[5 empty] | 0.129606 | 0.05828944 |  |  | 0.3106199 | 0.05722833 | 0.5071323 | 0.05480944 | 0.7274581 | 0.05779727
[5 empty] | 0.1278398 | 0.05905641 |  |  | 0.3113493 | 0.05798134 | 0.5132599 | 0.05553061 | 0.7272155 | 0.05855776
[5 empty] | 0.1210118 | 0.05982337 |  |  | 0.3118368 | 0.05873434 | 0.5112075 | 0.05625179 | 0.7312656 | 0.05931825
[5 empty] | 0.1271173 | 0.06059034 |  |  | 0.3109693 | 0.05948735 | 0.5127607 | 0.05697297 | 0.7353887 | 0.06007874
[5 empty] | 0.1341518 | 0.0613573 |  |  | 0.3135339 | 0.06024035 | 0.5177053 | 0.05769414 | 0.7315648 | 0.06083923
[5 empty] | 0.1211511 | 0.06212427 |  |  | 0.3144374 | 0.06099335 | 0.520227 | 0.05841532 | 0.7392444 | 0.06159972
[5 empty] | 0.1271492 | 0.06289124 |  |  | 0.3128367 | 0.06174636 | 0.5207113 | 0.0591365 | 0.7366659 | 0.06236021
[5 empty] | 0.131146 | 0.0636582 |  |  | 0.3130321 | 0.06249936 | 0.5211441 | 0.05985767 | 0.7366422 | 0.0631207
[5 empty] | 0.1321416 | 0.06442517 |  |  | 0.3117231 | 0.06325237 | 0.5251109 | 0.06057885 | 0.7374174 | 0.06388119
[5 empty] | 0.1211361 | 0.06519214 |  |  | 0.3137098 | 0.06400537 | 0.5268409 | 0.06130003 | 0.7410876 | 0.06464168
[5 empty] | 0.1291294 | 0.0659591 |  |  | 0.3123922 | 0.06475838 | 0.5261841 | 0.06202121 | 0.7416494 | 0.06540217
[5 empty] | 0.1241216 | 0.06672607 |  |  | 0.3127703 | 0.06551138 | 0.5250761 | 0.06274238 | 0.740199 | 0.06616266
[5 empty] | 0.1221128 | 0.06749303 |  |  | 0.3126442 | 0.06626438 | 0.529471 | 0.06346356 | 0.7416328 | 0.06692315
[5 empty] | 0.1301028 | 0.06826 |  |  | 0.3130139 | 0.06701739 | 0.5258662 | 0.06418474 | 0.7473471 | 0.06768364
[5 empty] | 0.1280919 | 0.06902697 |  |  | 0.3134794 | 0.06777039 | 0.5282591 | 0.06490591 | 0.7459384 | 0.06844413
[5 empty] | 0.12908 | 0.06979393 |  |  | 0.3141408 | 0.0685234 | 0.5286469 | 0.06562709 | 0.7499028 | 0.06920462
[5 empty] | 0.1290672 | 0.0705609 |  |  | 0.3117981 | 0.0692764 | 0.5298272 | 0.06634827 | 0.7513369 | 0.06996511
[5 empty] | 0.1250534 | 0.07132787 |  |  | 0.3135513 | 0.07002941 | 0.5333972 | 0.06706944 | 0.7543369 | 0.0707256
[5 empty] | 0.1340388 | 0.07209483 |  |  | 0.3133005 | 0.07078241 | 0.5349544 | 0.06779062 | 0.7516992 | 0.07148609
[5 empty] | 0.1300233 | 0.0728618 |  |  | 0.3134457 | 0.07153542 | 0.536196 | 0.0685118 | 0.7507201 | 0.07224658
[5 empty] | 0.1240069 | 0.07362876 |  |  | 0.3111869 | 0.07228842 | 0.5365195 | 0.06923297 | 0.750296 | 0.07300707
[5 empty] | 0.1279898 | 0.07439573 |  |  | 0.3131242 | 0.07304142 | 0.5383222 | 0.06995415 | 0.7523233 | 0.07376757
[5 empty] | 0.1219719 | 0.0751627 |  |  | 0.3135576 | 0.07379443 | 0.5350015 | 0.07067533 | 0.7561982 | 0.07452806
[5 empty] | 0.1229533 | 0.07592966 |  |  | 0.3118872 | 0.07454743 | 0.5350547 | 0.0713965 | 0.7531172 | 0.07528855
[5 empty] | 0.121934 | 0.07669663 |  |  | 0.3116129 | 0.07530044 | 0.5401793 | 0.07211768 | 0.7554765 | 0.07604904
[5 empty] | 0.1299141 | 0.0774636 |  |  | 0.3119348 | 0.07605344 | 0.5410726 | 0.07283886 | 0.7552726 | 0.07680953
[5 empty] | 0.1308935 | 0.07823056 |  |  | 0.3119529 | 0.07680645 | 0.5381319 | 0.07356003 | 0.7556018 | 0.07757002
[5 empty] | 0.1258714 | 0.07899753 |  |  | 0.3111674 | 0.07755945 | 0.5401546 | 0.07428121 | 0.7585604 | 0.07833051
[5 empty] | 0.1248262 | 0.0797645 |  |  | 0.3108781 | 0.07831245 | 0.5401382 | 0.07500239 | 0.7605448 | 0.079091
[5 empty] | 0.1227497 | 0.08053146 |  |  | 0.3116851 | 0.07906546 | 0.5420799 | 0.07572356 | 0.7587513 | 0.07985149
[5 empty] | 0.1216437 | 0.08129843 |  |  | 0.3104886 | 0.07981846 | 0.5404771 | 0.07644474 | 0.7595763 | 0.08061198
[5 empty] | 0.1275102 | 0.08206539 |  |  | 0.3109884 | 0.08057147 | 0.5446272 | 0.07716592 | 0.7575161 | 0.08137247
[5 empty] | 0.1213509 | 0.08283236 |  |  | 0.3107847 | 0.08132447 | 0.5439276 | 0.0778871 | 0.7612671 | 0.08213296
[5 empty] | 0.1271678 | 0.08359933 |  |  | 0.3118774 | 0.08207748 | 0.5418755 | 0.07860827 | 0.7618256 | 0.08289345
[5 empty] | 0.1299627 | 0.08436629 |  |  | 0.3110666 | 0.08283048 | 0.5452685 | 0.07932945 | 0.760326 | 0.08365394
[5 empty] | 0.1237376 | 0.08513326 |  |  | 0.3097524 | 0.08358349 | 0.5471038 | 0.08005063 | 0.7602786 | 0.08441443
[5 empty] | 0.1284944 | 0.08590023 |  |  | 0.3119348 | 0.08433649 | 0.5461789 | 0.0807718 | 0.758894 | 0.08517492
[5 empty] | 0.1252348 | 0.08666719 |  |  | 0.3106137 | 0.08508949 | 0.547591 | 0.08149298 | 0.7566838 | 0.08593541
[5 empty] | 0.1289608 | 0.08743416 |  |  | 0.3101893 | 0.0858425 | 0.5477376 | 0.08221416 | 0.7567597 | 0.0866959
[5 empty] | 0.1196743 | 0.08820112 |  |  | 0.3102616 | 0.0865955 | 0.545516 | 0.08293533 | 0.7583332 | 0.08745639
[5 empty] | 0.1293771 | 0.08896809 |  |  | 0.3092305 | 0.08734851 | 0.5444116 | 0.08365651 | 0.751916 | 0.08821688
[5 empty] | 0.1230712 | 0.08973506 |  |  | 0.3090962 | 0.08810151 | 0.5463115 | 0.08437769 | 0.7508199 | 0.08897737
[5 empty] | 0.1287583 | 0.09050202 |  |  | 0.3112587 | 0.08885452 | 0.5439984 | 0.08509886 | 0.7554563 | 0.08973786
[5 empty] | 0.1294405 | 0.09126899 |  |  | 0.3086164 | 0.08960752 | 0.5438845 | 0.08582004 | 0.753137 | 0.09049835
[5 empty] | 0.1221195 | 0.09203596 |  |  | 0.3104295 | 0.09036052 | 0.5431818 | 0.08654122 | 0.7496735 | 0.09125884
[5 empty] | 0.1297973 | 0.09280292 |  |  | 0.3098821 | 0.09111353 | 0.5423027 | 0.08726239 | 0.7485776 | 0.09201933
[5 empty] | 0.1284757 | 0.09356989 |  |  | 0.3083771 | 0.09186653 | 0.5404593 | 0.08798357 | 0.7445609 | 0.09277982
[5 empty] | 0.1241566 | 0.09433686 |  |  | 0.3099172 | 0.09261954 | 0.5396638 | 0.08870475 | 0.742835 | 0.09354031
[5 empty] | 0.115842 | 0.09510382 |  |  | 0.3081053 | 0.09337254 | 0.5375285 | 0.08942592 | 0.7384115 | 0.09430081
[5 empty] | 0.1165336 | 0.09587079 |  |  | 0.3070442 | 0.09412555 | 0.5353653 | 0.0901471 | 0.7388022 | 0.0950613
[5 empty] | 0.1212333 | 0.09663775 |  |  | 0.3060366 | 0.09487855 | 0.5366867 | 0.09086828 | 0.7363186 | 0.09582179
[5 empty] | 0.1219432 | 0.09740472 |  |  | 0.3076854 | 0.09563155 | 0.5349047 | 0.09158945 | 0.7279723 | 0.09658228
[5 empty] | 0.1246649 | 0.09817169 |  |  | 0.3063934 | 0.09638456 | 0.5299316 | 0.09231063 | 0.7282751 | 0.09734277
[5 empty] | 0.1154004 | 0.09893865 |  |  | 0.3064633 | 0.09713756 | 0.5314795 | 0.09303181 | 0.7238386 | 0.09810326
[5 empty] | 0.1151517 | 0.09970562 |  |  | 0.305798 | 0.09789057 | 0.5253606 | 0.09375298 | 0.7205743 | 0.09886375
[5 empty] | 0.1159205 | 0.1004726 |  |  | 0.3056003 | 0.09864357 | 0.5263872 | 0.09447416 | 0.720694 | 0.09962424
[5 empty] | 0.1257087 | 0.1012396 |  |  | 0.3021729 | 0.09939658 | 0.5247713 | 0.09519534 | 0.7136093 | 0.1003847
[5 empty] | 0.1255183 | 0.1020065 |  |  | 0.3020187 | 0.1001496 | 0.5201252 | 0.09591652 | 0.7095319 | 0.1011452
[5 empty] | 0.1233511 | 0.1027735 |  |  | 0.3034405 | 0.1009026 | 0.5211612 | 0.09663769 | 0.7083733 | 0.1019057
[5 empty] | 0.115209 | 0.1035405 |  |  | 0.3029411 | 0.1016556 | 0.5160913 | 0.09735887 | 0.7088452 | 0.1026662
[5 empty] | 0.1240938 | 0.1043074 |  |  | 0.3017232 | 0.1024086 | 0.5166277 | 0.09808005 | 0.7018592 | 0.1034267
[5 empty] | 0.1210076 | 0.1050744 |  |  | 0.3010898 | 0.1031616 | 0.5129827 | 0.09880122 | 0.7008271 | 0.1041872
[5 empty] | 0.112952 | 0.1058413 |  |  | 0.3004435 | 0.1039146 | 0.5090685 | 0.0995224 | 0.6957604 | 0.1049477
[5 empty] | 0.1189291 | 0.1066083 |  |  | 0.2989871 | 0.1046676 | 0.5076971 | 0.1002436 | 0.6949708 | 0.1057082
[5 empty] | 0.1129299 | 0.1073753 |  |  | 0.2980236 | 0.1054206 | 0.5068809 | 0.1009648 | 0.6968699 | 0.1064687
[5 empty] | 0.1209351 | 0.1081422 |  |  | 0.2957557 | 0.1061736 | 0.505232 | 0.1016859 | 0.6937693 | 0.1072291
[5 empty] | 0.1239444 | 0.1089092 |  |  | 0.2960861 | 0.1069266 | 0.5032626 | 0.1024071 | 0.6930588 | 0.1079896
[5 empty] | 0.1139578 | 0.1096762 |  |  | 0.2941177 | 0.1076796 | 0.5028848 | 0.1031283 | 0.6837522 | 0.1087501
[5 empty] | 0.1259755 | 0.1104431 |  |  | 0.2926442 | 0.1084326 | 0.5005109 | 0.1038495 | 0.6860396 | 0.1095106
[5 empty] | 0.1169976 | 0.1112101 |  |  | 0.2942445 | 0.1091856 | 0.4969531 | 0.1045706 | 0.6841209 | 0.1102711
[5 empty] | 0.1200242 | 0.1119771 |  |  | 0.2916175 | 0.1099386 | 0.4965236 | 0.1052918 | 0.681096 | 0.1110316
[5 empty] | 0.1220555 | 0.112744 |  |  | 0.2918635 | 0.1106916 | 0.4933344 | 0.106013 | 0.681265 | 0.1117921
[5 empty] | 0.1250914 | 0.113511 |  |  | 0.2889825 | 0.1114446 | 0.4932979 | 0.1067342 | 0.6760278 | 0.1125526
[5 empty] | 0.1181322 | 0.114278 |  |  | 0.2891746 | 0.1121977 | 0.4905262 | 0.1074553 | 0.6737843 | 0.1133131
[5 empty] | 0.1241779 | 0.1150449 |  |  | 0.28654 | 0.1129507 | 0.4909955 | 0.1081765 | 0.6684345 | 0.1140736
[5 empty] | 0.1162287 | 0.1158119 |  |  | 0.2874787 | 0.1137037 | 0.4915792 | 0.1088977 | 0.6718784 | 0.114834
[5 empty] | 0.1222847 | 0.1165789 |  |  | 0.284491 | 0.1144567 | 0.4903657 | 0.1096189 | 0.664016 | 0.1155945
[5 empty] | 0.119346 | 0.1173458 |  |  | 0.2840769 | 0.1152097 | 0.4888555 | 0.1103401 | 0.6618472 | 0.116355
[5 empty] | 0.1174127 | 0.1181128 |  |  | 0.2850365 | 0.1159627 | 0.4908493 | 0.1110612 | 0.663372 | 0.1171155
[5 empty] | 0.1234848 | 0.1188798 |  |  | 0.2836699 | 0.1167157 | 0.4862477 | 0.1117824 | 0.6574903 | 0.117876
[5 empty] | 0.1245626 | 0.1196467 |  |  | 0.2807773 | 0.1174687 | 0.4849512 | 0.1125036 | 0.6600021 | 0.1186365
[5 empty] | 0.1216462 | 0.1204137 |  |  | 0.2809588 | 0.1182217 | 0.4876604 | 0.1132248 | 0.6527074 | 0.119397
[5 empty] | 0.1137356 | 0.1211807 |  |  | 0.2780144 | 0.1189747 | 0.4841759 | 0.1139459 | 0.6555061 | 0.1201575
[5 empty] | 0.1148309 | 0.1219476 |  |  | 0.2766444 | 0.1197277 | 0.4849984 | 0.1146671 | 0.6457983 | 0.120918
[5 empty] | 0.1239324 | 0.1227146 |  |  | 0.2769488 | 0.1204807 | 0.4823284 | 0.1153883 | 0.6477838 | 0.1216785
[5 empty] | 0.11804 | 0.1234816 |  |  | 0.2741278 | 0.1212337 | 0.4852664 | 0.1161095 | 0.6466626 | 0.1224389
[5 empty] | 0.1141539 | 0.1242485 |  |  | 0.2728814 | 0.1219867 | 0.4838132 | 0.1168306 | 0.6407348 | 0.1231994
[5 empty] | 0.1182742 | 0.1250155 |  |  | 0.2723097 | 0.1227397 | 0.4840693 | 0.1175518 | 0.6415002 | 0.1239599
[5 empty] | 0.116401 | 0.1257825 |  |  | 0.271013 | 0.1234927 | 0.4837352 | 0.118273 | 0.6361588 | 0.1247204
[5 empty] | 0.1275345 | 0.1265494 |  |  | 0.2676913 | 0.1242457 | 0.4796116 | 0.1189942 | 0.6332106 | 0.1254809
[5 empty] | 0.1146747 | 0.1273164 |  |  | 0.2682447 | 0.1249987 | 0.480099 | 0.1197153 | 0.6324556 | 0.1262414
[5 empty] | 0.1258218 | 0.1280834 |  |  | 0.2652733 | 0.1257517 | 0.4770982 | 0.1204365 | 0.6264937 | 0.1270019
[5 empty] | 0.1279759 | 0.1288503 |  |  | 0.2646773 | 0.1265047 | 0.4761095 | 0.1211577 | 0.6250249 | 0.1277624
[5 empty] | 0.120137 | 0.1296173 |  |  | 0.2620568 | 0.1272577 | 0.4766337 | 0.1218789 | 0.6282491 | 0.1285229
[5 empty] | 0.1273053 | 0.1303843 |  |  | 0.2612118 | 0.1280107 | 0.4769713 | 0.1226001 | 0.6195664 | 0.1292834
[5 empty] | 0.125481 | 0.1311512 |  |  | 0.2603426 | 0.1287637 | 0.477923 | 0.1233212 | 0.6206766 | 0.1300439
[5 empty] | 0.117664 | 0.1319182 |  |  | 0.2577492 | 0.1295168 | 0.4764892 | 0.1240424 | 0.6165798 | 0.1308043
[5 empty] | 0.1208546 | 0.1326852 |  |  | 0.2564317 | 0.1302698 | 0.4754707 | 0.1247636 | 0.6149759 | 0.1315648
[5 empty] | 0.1260529 | 0.1334521 |  |  | 0.2555903 | 0.1310228 | 0.4760679 | 0.1254848 | 0.6161649 | 0.1323253
[5 empty] | 0.1182588 | 0.1342191 |  |  | 0.252125 | 0.1317758 | 0.4725815 | 0.1262059 | 0.6115467 | 0.1330858
[5 empty] | 0.1274727 | 0.1349861 |  |  | 0.2514361 | 0.1325288 | 0.4753122 | 0.1269271 | 0.6098213 | 0.1338463
[5 empty] | 0.1176945 | 0.135753 |  |  | 0.2508235 | 0.1332818 | 0.4733603 | 0.1276483 | 0.6025887 | 0.1346068
[5 empty] | 0.1169245 | 0.13652 |  |  | 0.2488875 | 0.1340348 | 0.4729267 | 0.1283695 | 0.5997488 | 0.1353673
[5 empty] | 0.1201626 | 0.137287 |  |  | 0.2455281 | 0.1347878 | 0.4710118 | 0.1290906 | 0.5998016 | 0.1361278
[5 empty] | 0.1284091 | 0.1380539 |  |  | 0.2446455 | 0.1355408 | 0.4707163 | 0.1298118 | 0.5995471 | 0.1368883
[5 empty] | 0.1186639 | 0.1388209 |  |  | 0.2423397 | 0.1362938 | 0.4722406 | 0.130533 | 0.5957852 | 0.1376488
[5 empty] | 0.1289274 | 0.1395879 |  |  | 0.2416109 | 0.1370468 | 0.4682856 | 0.1312542 | 0.5911159 | 0.1384092
[5 empty] | 0.1221994 | 0.1403548 |  |  | 0.2410592 | 0.1377998 | 0.4705516 | 0.1319754 | 0.5904392 | 0.1391697
[5 empty] | 0.1204803 | 0.1411218 |  |  | 0.2380848 | 0.1385528 | 0.4686394 | 0.1326965 | 0.588555 | 0.1399302
[5 empty] | 0.11877 | 0.1418888 |  |  | 0.2362877 | 0.1393058 | 0.4688494 | 0.1334177 | 0.5879633 | 0.1406907
[5 empty] | 0.1300687 | 0.1426557 |  |  | 0.234668 | 0.1400588 | 0.4695824 | 0.1341389 | 0.579564 | 0.1414512
[5 empty] | 0.1233765 | 0.1434227 |  |  | 0.2332259 | 0.1408118 | 0.4659389 | 0.1348601 | 0.5789572 | 0.1422117
[5 empty] | 0.1206935 | 0.1441897 |  |  | 0.2301615 | 0.1415648 | 0.4659194 | 0.1355812 | 0.5757427 | 0.1429722
[5 empty] | 0.1290199 | 0.1449566 |  |  | 0.2292749 | 0.1423178 | 0.4696246 | 0.1363024 | 0.5760206 | 0.1437327
[5 empty] | 0.1243556 | 0.1457236 |  |  | 0.2251662 | 0.1430708 | 0.4697551 | 0.1370236 | 0.5702908 | 0.1444932
[5 empty] | 0.120701 | 0.1464906 |  |  | 0.2238355 | 0.1438238 | 0.4650114 | 0.1377448 | 0.5699533 | 0.1452537
[5 empty] | 0.125056 | 0.1472575 |  |  | 0.221083 | 0.1445768 | 0.4661942 | 0.1384659 | 0.564508 | 0.1460141
[5 empty] | 0.1314208 | 0.1480245 |  |  | 0.2195088 | 0.1453298 | 0.465404 | 0.1391871 | 0.5634549 | 0.1467746
[5 empty] | 0.1337954 | 0.1487915 |  |  | 0.2191129 | 0.1460828 | 0.4654415 | 0.1399083 | 0.559594 | 0.1475351
[5 empty] | 0.1221801 | 0.1495584 |  |  | 0.2148956 | 0.1468359 | 0.4656072 | 0.1406295 | 0.5591252 | 0.1482956
[5 empty] | 0.1355748 | 0.1503254 |  |  | 0.2141568 | 0.1475889 | 0.4689017 | 0.1413507 | 0.5564485 | 0.1490561
[5 empty] | 0.1299798 | 0.1510924 |  |  | 0.2103968 | 0.1483419 | 0.4689256 | 0.1420718 | 0.5563639 | 0.1498166
[5 empty] | 0.1333952 | 0.1518593 |  |  | 0.2106157 | 0.1490949 | 0.4688795 | 0.142793 | 0.5492714 | 0.1505771
[5 empty] | 0.132821 | 0.1526263 |  |  | 0.2069135 | 0.1498479 | 0.465164 | 0.1435142 | 0.5484708 | 0.1513376