## 1
Общество с ограниченной ответственностью "Инженерная геология" (ООО "ИнжГео") | [11 empty] | Общество с ограниченной ответственностью "Инженерная геология" (ООО "ИнжГео")
Юр. адрес: 117279, г. Москва, ул. Миклухо-Маклая, 36 а, этаж 5, пом. XXIII к. 76-84 | [11 empty] | Юр. адрес: 117279, г. Москва, ул. Миклухо-Маклая, 36 а, этаж 5, пом. XXIII к. 76-84 | [8 empty] | нагр |  |  | X0 | Y0 | R |  | нагр |  |  |  | X0 | Y0 | R | нагр |  |  |  | X0 | Y0 | R |  | нагр |  |  |  | X0 | Y0 | R
Телефон/факс +7 (495) 132-30-00, Адрес электронной почты inbox@inj-geo.ru | [11 empty] | Телефон/факс +7 (495) 132-30-00, Адрес электронной почты inbox@inj-geo.ru | [12 empty] | 0 | [7 empty] | 0 | [6 empty] | 0 | [7 empty] | 0
[21 empty] | девиатор | [6 empty] | девиатор | [6 empty] | девиатор | [7 empty] | девиатор
Испытательная лаборатория ООО «ИнжГео» | [11 empty] | Испытательная лаборатория ООО «ИнжГео» | [8 empty] | x0 | Угол | X | Y |  |  |  | x0 |  | Угол | X | Y |  |  | x0 |  | Угол | X | Y |  |  |  | x0 |  | Угол | X | Y
Адрес места осуществления деятельности лаборатории: г. Москва, просп. Вернадского, д. 51, стр. 1 | [11 empty] | Адрес места осуществления деятельности лаборатории: г. Москва, просп. Вернадского, д. 51, стр. 1 | [9 empty] | 0 | [7 empty] | 0 | [6 empty] | 0 | [7 empty] | 0
Телефон +7(910)4557682, E-mail: slg85@mail.ru | [11 empty] | Телефон +7(910)4557682, E-mail: slg85@mail.ru | [9 empty] | 5 | [7 empty] | 5 | [6 empty] | 5 | [7 empty] | 5
[22 empty] | 10 | [7 empty] | 10 | [6 empty] | 10 | [7 empty] | 10
[12 empty] | Протокол испытаний № 13-63/314 от 08-09-2023 | [9 empty] | 15 | [7 empty] | 15 | [6 empty] | 15 | [7 empty] | 15
[22 empty] | 20 | [7 empty] | 20 | [6 empty] | 20 | [7 empty] | 20
[12 empty] | Наименование и адрес заказчика: Переход трубопровода через р. Енисей | [9 empty] | 25 | [7 empty] | 25 | [6 empty] | 25 | [7 empty] | 25
[12 empty] | Наименование объекта: ООО Регионстрой | [9 empty] | 30 | [7 empty] | 30 | [6 empty] | 30 | [7 empty] | 30
Наименование используемого метода/методики: ГОСТ 12248.4-2020 | [11 empty] | Наименование используемого метода/методики: ГОСТ 12248.3-2020 | [9 empty] | 35 | [7 empty] | 35 | [6 empty] | 35 | [7 empty] | 35
Условия проведения испытания: температура окружающей среды (18 - 25)0С, влажность воздуха (40 - 75)% | [11 empty] | Условия проведения испытания: температура окружающей среды (18 - 25)0С, влажность воздуха (40 - 75)% | [9 empty] | 40 | [7 empty] | 40 | [6 empty] | 40 | [7 empty] | 40
[12 empty] | Дата получение объекта подлежащего испытаниям: 12-08-2023 | [9 empty] | 45 | [7 empty] | 45 | [6 empty] | 45 | [7 empty] | 45
[12 empty] | Дата испытания: 25.10.2022-19.11.2314 | [9 empty] | 50 | [7 empty] | 50 | [6 empty] | 50 | [7 empty] | 50
[22 empty] | 55 | [7 empty] | 55 | [6 empty] | 55 | [7 empty] | 55
Испытание грунтов методом трехосного сжатия | [11 empty] | Испытание грунтов методом трехосного сжатия | [9 empty] | 60 | [7 empty] | 60 | [6 empty] | 60 | [7 empty] | 60
[22 empty] | 65 | [7 empty] | 65 | [6 empty] | 65 | [7 empty] | 65
Лабораторный номер: | [6 empty] | We, д.е. = |  |  |  |  | Лабораторный номер: |  | 1349 |  |  |  | We, д.е. = | 0.156 |  |  | 70 | [7 empty] | 70 | [6 empty] | 70 | [7 empty] | 70
Номер скважины: | [6 empty] | ρ, г/см3 = |  |  |  |  | Номер скважины: |  | BH-014 |  |  |  | ρ, г/см3 = | 1.97 |  |  | 75 | [7 empty] | 75 | [6 empty] | 75 | [7 empty] | 75
Глубина отбора, м: | [6 empty] | ρs, г/см3 = |  |  |  |  | Глубина отбора, м: |  | 2.6 |  |  |  | ρs, г/см3 = | 2.74 |  |  | 80 | [7 empty] | 80 | [6 empty] | 80 | [7 empty] | 80
Наименование грунта: | [6 empty] | e, д.е. = |  |  |  |  | Наименование грунта: |  | Щебенистый грунт, заполнитель суглинок, слабольдистый, легкий пылеватый, после оттаивания текучепластичный |  |  |  | e, д.е. = | 0.6147919 |  |  | 85 | [7 empty] | 85 | [6 empty] | 85 | [7 empty] | 85
Схема проведения опыта: | [6 empty] | IL, д.е. = |  |  |  |  | Схема проведения опыта: |  | КД |  |  |  | IL, д.е. = | 0.8062823 |  |  | 90 | [7 empty] | 90 | [6 empty] | 90 | [7 empty] | 90
[22 empty] | 95 | [7 empty] | 95 | [6 empty] | 95 | [7 empty] | 95
[22 empty] | 100 | [7 empty] | 100 | [6 empty] | 100 | [7 empty] | 100
Результаты испытаний | [11 empty] | Результаты испытаний | [9 empty] | 105 | [7 empty] | 105 | [6 empty] | 105 | [7 empty] | 105
[22 empty] | 110 | [7 empty] | 110 | [6 empty] | 110 | [7 empty] | 110
[22 empty] | 115 | [7 empty] | 115 | [6 empty] | 115 | [7 empty] | 115
[22 empty] | 120 | [7 empty] | 120 | [6 empty] | 120 | [7 empty] | 120
[22 empty] | 125 | [7 empty] | 125 | [6 empty] | 125 | [7 empty] | 125
[22 empty] | 130 | [7 empty] | 130 | [6 empty] | 130 | [7 empty] | 130
[22 empty] | 135 | [7 empty] | 135 | [6 empty] | 135 | [7 empty] | 135
[22 empty] | 140 | [7 empty] | 140 | [6 empty] | 140 | [7 empty] | 140
[22 empty] | 145 | [7 empty] | 145 | [6 empty] | 145 | [7 empty] | 145
[22 empty] | 150 | [7 empty] | 150 | [6 empty] | 150 | [7 empty] | 150
[22 empty] | 155 | [7 empty] | 155 | [6 empty] | 155 | [7 empty] | 155
[22 empty] | 160 | [7 empty] | 160 | [6 empty] | 160 | [7 empty] | 160
[22 empty] | 165 | [7 empty] | 165 | [6 empty] | 165 | [7 empty] | 165
[22 empty] | 170 | [7 empty] | 170 | [6 empty] | 170 | [7 empty] | 170
[22 empty] | 175 | [7 empty] | 175 | [6 empty] | 175 | [7 empty] | 175
[22 empty] | 180 | [7 empty] | 180 | [6 empty] | 180 | [7 empty] | 180
[13 empty] | Давление в камере, Мпа σ3 | Вертикальная нагрузка, Мпа σ1 | Поровое давление, Мпа u
| K0, д.е. | 0.5773817 |  |  |  |  | Коэфф. Точки | [5 empty] | 0.0501956 | 0.1456532 | [5 empty] | 1 | [6 empty] | σ3,кПа | σ1,кПа | u, кПа |  |  |  | 4
| q_zg, МПа | 0.02898202 | [10 empty] | 0.1501956 | 0.3920445 | [27 empty] | δ3, Мпа | δ1-δ3, МПа | δ1, МПа | δ1, КПа
|  |  | Модуль деформации, МПа: | [9 empty] | 0.2501956 | 0.6384357 | [21 empty] | С, МПа:
|  |  | Е0= |  | Точки модуля (полное напр.), МПа |  |  |  | 0.02898202 | 0.04637124 | [25 empty] | φ, град:
|  |  | E50 = |  | qf (полное напр.), МПа |  |  |  | 0.08149618 | [26 empty] | E, Мпа
|  |  | Коэф. Поперечной деформации, ϑ = | [9 empty] | Эффективные значения угла внутреннего трения и удельного сцепления ϕ', С' | [13 empty] | x | 0
[13 empty] | ϕ', град. = | 25 | [12 empty] | y |  |  |  | С, кПа | φ,°
[13 empty] | С', МПа = | 0.007
| Исполнитель: | [6 empty] | Морозов Д.С. |  |  |  |  | Исполнитель: |  |  |  |  | Морозов Д.С.
| Начальник исп. лаборатории: | [6 empty] | Семиколенова Л.Г. |  |  |  |  | Начальник исп. лаборатории: |  |  |  |  | Семиколенова Л.Г.
Лист 1 , всего листов 2 | [11 empty] | Лист 2 , всего листов 2
Частичное воспроизведение протокола испытаний без письменного разрешения ООО «ИнжГео» ЗАПРЕЩАЕТСЯ | [11 empty] | Частичное воспроизведение протокола испытаний без письменного разрешения ООО «ИнжГео» ЗАПРЕЩАЕТСЯ
[5 empty] | второй график |  | первый график | [9 empty] | К Пуассона
dev50 | epsE50 | ind | devE0 | epsE0 | dev | eps | sigma |  | dev1 | eps1 | dev2 | eps2 | dev3 | eps3 |  | Глины
0.03130058 | 0.001079265 |  |  |  | 0 | 0 |  |  | 0 | 0 | 0 | 0 | 0 | 0 |  | < 0 | 0,20-0,30
ind |  |  |  |  | 0.01738921 | 0.0003597551 |  |  | 0.03011736 | 0.0006230802 | 0.09011736 | 0.0006108629 | 0.15011736 | 0.0005716332 |  | 0-0,25 | 0,30-0,38
2 |  |  |  |  | 0.03130058 | 0.001079265 |  |  | 0.04772879 | 0.001645721 | 0.1209244 | 0.001366149 | 0.1941201 | 0.001231986 |  | 0,25< | 0,38-0,45
E0 |  |  |  |  | 0.02858874 | 0.002134356 |  |  | 0.05022065 | 0.002218381 | 0.1269436 | 0.00206123 | 0.2072011 | 0.002173209 |  | Суглинки | 0,35-0,37
epsE0 | devE0 |  |  |  | 0.03566789 | 0.002845808 |  |  | 0.05292973 | 0.002957841 | 0.1345417 | 0.002748307 | 0.2216166 | 0.002897612 |  | Пески и супеси | 0,30-0,35
0.0003597551 | 0.01738921 |  |  |  | 0.03363906 | 0.00355726 |  |  | 0.05658654 | 0.003697302 | 0.142817 | 0.003435384 | 0.2350567 | 0.003622015
[5 empty] | 0.03450501 | 0.004268712 |  |  | 0.05919428 | 0.004436762 | 0.1482757 | 0.004122461 | 0.2453334 | 0.004346418
График E50 |  | График E |  |  | 0.0402685 | 0.004980164 |  |  | 0.06215614 | 0.005176222 | 0.1551238 | 0.004809537 | 0.2546585 | 0.005070821
eps | q | sigma |  |  | 0.04093232 | 0.005691616 |  |  | 0.06437534 | 0.005915683 | 0.1625677 | 0.005496614 | 0.2641442 | 0.005795224
Горизонтальная линия E50 |  | Касательная |  |  | 0.04549922 | 0.006403068 |  |  | 0.06725505 | 0.006655143 | 0.1661135 | 0.006183691 | 0.2740023 | 0.006519627
0 |  | a | b |  | 0.04697197 | 0.00711452 |  |  | 0.06889849 | 0.007394603 | 0.1715675 | 0.006870768 | 0.2826448 | 0.00724403
|  |  | 0 |  | 0.04235334 | 0.007825972 |  |  | 0.07170885 | 0.008134064 | 0.1779357 | 0.007557845 | 0.2909838 | 0.007968433
Вертикальная линия E50 |  | p1 и p2 |  |  | 0.0446461 | 0.008537424 |  |  | 0.07328933 | 0.008873524 | 0.1830245 | 0.008244921 | 0.3007313 | 0.008692837
| 0 | 0 |  |  | 0.04785303 | 0.009248876 |  |  | 0.07564314 | 0.009612985 | 0.18654 | 0.008931998 | 0.3078991 | 0.00941724
[5 empty] | 0.04997687 | 0.009960328 |  |  | 0.07757346 | 0.01035244 | 0.1927884 | 0.009619075 | 0.3134993 | 0.01014164
Касательная линия E50 |  |  |  |  | 0.04802042 | 0.01067178 |  |  | 0.07948349 | 0.01109191 | 0.1957759 | 0.01030615 | 0.3224438 | 0.01086605
0 | 0 | Горизонтальная 1 |  |  | 0.05398642 | 0.01138323 |  |  | 0.08087644 | 0.01183137 | 0.2006086 | 0.01099323 | 0.3292447 | 0.01159045
[5 empty] | 0.04987766 | 0.01209468 |  |  | 0.08225551 | 0.01257083 | 0.2040929 | 0.01168031 | 0.334014 | 0.01231485
Горизонтальная линия qкр |  |  |  |  | 0.05569689 | 0.01280614 |  |  | 0.08382389 | 0.01331029 | 0.2075349 | 0.01236738 | 0.3373635 | 0.01303925
Горизонтальная линия q |  | Горизонтальная 2 |  |  | 0.0504469 | 0.01351759 |  |  | 0.08498478 | 0.01404975 | 0.2096408 | 0.01305446 | 0.3441053 | 0.01376366
0 |  | 0 |  |  | 0.05613044 | 0.01422904 |  |  | 0.08604138 | 0.01478921 | 0.2140167 | 0.01374154 | 0.3485514 | 0.01448806
[5 empty] | 0.05375028 | 0.01494049 |  |  | 0.08669689 | 0.01552867 | 0.2169689 | 0.01442861 | 0.3522138 | 0.01521246
Вертикальная линия q |  |  |  |  | 0.0533092 | 0.01565194 |  |  | 0.0877545 | 0.01626813 | 0.2189036 | 0.01511569 | 0.3556043 | 0.01593687
| 0 |  |  |  | 0.05880996 | 0.0163634 |  |  | 0.08841743 | 0.01700759 | 0.220427 | 0.01580277 | 0.3592351 | 0.01666127
[5 empty] | 0.05325533 | 0.01707485 |  |  | 0.08938886 | 0.01774705 | 0.2240452 | 0.01648984 | 0.3643181 | 0.01738567
[5 empty] | 0.05664808 | 0.0177863 |  |  | 0.09007199 | 0.01848651 | 0.2249645 | 0.01717692 | 0.3671653 | 0.01811008
[5 empty] | 0.05899097 | 0.01849775 |  |  | 0.09047002 | 0.01922597 | 0.2258911 | 0.017864 | 0.3665886 | 0.01883448
[5 empty] | 0.05428677 | 0.0192092 |  |  | 0.09128616 | 0.01996543 | 0.2296311 | 0.01855107 | 0.3695001 | 0.01955888
[5 empty] | 0.05653826 | 0.01992066 |  |  | 0.09192359 | 0.02070489 | 0.2303907 | 0.01923815 | 0.3709117 | 0.02028329
[5 empty] | 0.0567482 | 0.02063211 |  |  | 0.09218552 | 0.02144435 | 0.2311762 | 0.01992523 | 0.3717354 | 0.02100769
[5 empty] | 0.05791936 | 0.02134356 |  |  | 0.09197515 | 0.02218381 | 0.2323938 | 0.0206123 | 0.3761832 | 0.02173209
[5 empty] | 0.05605451 | 0.02205501 |  |  | 0.09239568 | 0.02292327 | 0.2331496 | 0.02129938 | 0.3764671 | 0.02245649
[5 empty] | 0.05715641 | 0.02276646 |  |  | 0.0931503 | 0.02366273 | 0.2326498 | 0.02198646 | 0.378099 | 0.0231809
[5 empty] | 0.06022784 | 0.02347792 |  |  | 0.09294221 | 0.02440219 | 0.2347006 | 0.02267353 | 0.3765909 | 0.0239053
[5 empty] | 0.05927155 | 0.02418937 |  |  | 0.09317462 | 0.02514165 | 0.2348083 | 0.02336061 | 0.3778549 | 0.0246297
[5 empty] | 0.05729033 | 0.02490082 |  |  | 0.092443 | 0.02588111 | 0.2350789 | 0.02404769 | 0.376184 | 0.02535411
[5 empty] | 0.06027328 | 0.02561227 |  |  | 0.09234227 | 0.02662057 | 0.2359188 | 0.02473476 | 0.3750549 | 0.02607851
[5 empty] | 0.05518159 | 0.02632372 |  |  | 0.09217818 | 0.02736003 | 0.2350304 | 0.02542184 | 0.3740104 | 0.02680291
[5 empty] | 0.05502051 | 0.02703517 |  |  | 0.09195656 | 0.02809949 | 0.2350827 | 0.02610892 | 0.3730341 | 0.02752732
[5 empty] | 0.05679878 | 0.02774663 |  |  | 0.09198321 | 0.02883895 | 0.2350776 | 0.02679599 | 0.3736097 | 0.02825172
[5 empty] | 0.05452519 | 0.02845808 |  |  | 0.09206396 | 0.02957841 | 0.2330278 | 0.02748307 | 0.3709206 | 0.02897612
[5 empty] | 0.05520848 | 0.02916953 |  |  | 0.09110462 | 0.03031787 | 0.2345462 | 0.02817015 | 0.3674505 | 0.02970052
[5 empty] | 0.05385743 | 0.02988098 |  |  | 0.090811 | 0.03105733 | 0.2333453 | 0.02885722 | 0.3645828 | 0.03042493
[5 empty] | 0.05948079 | 0.03059243 |  |  | 0.09108891 | 0.03179679 | 0.2324379 | 0.0295443 | 0.3607013 | 0.03114933
[5 empty] | 0.05808733 | 0.03130389 |  |  | 0.09064417 | 0.03253626 | 0.2318368 | 0.03023138 | 0.3555894 | 0.03187373
[5 empty] | 0.05468581 | 0.03201534 |  |  | 0.08998259 | 0.03327572 | 0.2292546 | 0.03091846 | 0.3558307 | 0.03259814
[5 empty] | 0.05828499 | 0.03272679 |  |  | 0.08970999 | 0.03401518 | 0.2294041 | 0.03160553 | 0.3532089 | 0.03332254
[5 empty] | 0.05789363 | 0.03343824 |  |  | 0.08923217 | 0.03475464 | 0.227098 | 0.03229261 | 0.3493074 | 0.03404694
[5 empty] | 0.0525205 | 0.03414969 |  |  | 0.08845496 | 0.0354941 | 0.226149 | 0.03297969 | 0.3465098 | 0.03477135
[5 empty] | 0.05217436 | 0.03486115 |  |  | 0.08748417 | 0.03623356 | 0.2254698 | 0.03366676 | 0.3458998 | 0.03549575
[5 empty] | 0.05286397 | 0.0355726 |  |  | 0.08722562 | 0.03697302 | 0.2254731 | 0.03435384 | 0.3440608 | 0.03622015
[5 empty] | 0.05459809 | 0.03628405 |  |  | 0.0868851 | 0.03771248 | 0.2225718 | 0.03504092 | 0.3400765 | 0.03694456
[5 empty] | 0.05338548 | 0.0369955 |  |  | 0.08656845 | 0.03845194 | 0.2231784 | 0.03572799 | 0.3428304 | 0.03766896
[5 empty] | 0.05223492 | 0.03770695 |  |  | 0.08638147 | 0.0391914 | 0.2204057 | 0.03641507 | 0.3411154 | 0.03839336
[5 empty] | 0.05515515 | 0.03841841 |  |  | 0.08562998 | 0.03993086 | 0.2199665 | 0.03710215 | 0.3426645 | 0.03911776
[5 empty] | 0.05214852 | 0.03912986 |  |  | 0.08501979 | 0.04067032 | 0.2176734 | 0.03778922 | 0.3428697 | 0.03984217
[5 empty] | 0.05018022 | 0.03984131 |  |  | 0.08555671 | 0.04140978 | 0.2176392 | 0.0384763 | 0.3407229 | 0.04056657
[5 empty] | 0.05624201 | 0.04055276 |  |  | 0.08454657 | 0.04214924 | 0.2172765 | 0.03916338 | 0.3433161 | 0.04129097
[5 empty] | 0.05033199 | 0.04126421 |  |  | 0.08529517 | 0.0428887 | 0.2169982 | 0.03985045 | 0.3458411 | 0.04201538
[5 empty] | 0.05244828 | 0.04197567 |  |  | 0.08440832 | 0.04362816 | 0.2148169 | 0.04053753 | 0.3435899 | 0.04273978
[5 empty] | 0.05058895 | 0.04268712 |  |  | 0.08459218 | 0.04436762 | 0.2146453 | 0.04122461 | 0.3457544 | 0.04346418
[5 empty] | 0.05075212 | 0.04339857 |  |  | 0.08455555 | 0.04510708 | 0.2136962 | 0.04191168 | 0.3457266 | 0.04418859
[5 empty] | 0.05293589 | 0.04411002 |  |  | 0.08479581 | 0.04584654 | 0.2134823 | 0.04259876 | 0.3473984 | 0.04491299
[5 empty] | 0.05313834 | 0.04482147 |  |  | 0.08520695 | 0.046586 | 0.2126163 | 0.04328584 | 0.3499617 | 0.04563739
[5 empty] | 0.05535759 | 0.04553293 |  |  | 0.08578297 | 0.04732546 | 0.213211 | 0.04397291 | 0.3505085 | 0.04636179
[5 empty] | 0.05159173 | 0.04624438 |  |  | 0.08591789 | 0.04806492 | 0.2128859 | 0.04465999 | 0.3544307 | 0.0470862
[5 empty] | 0.05183885 | 0.04695583 |  |  | 0.08580569 | 0.04880438 | 0.2132491 | 0.04534707 | 0.3561201 | 0.0478106
[5 empty] | 0.05409707 | 0.04766728 |  |  | 0.08704039 | 0.04954384 | 0.2136873 | 0.04603414 | 0.3557688 | 0.048535
[5 empty] | 0.05536447 | 0.04837873 |  |  | 0.08711598 | 0.0502833 | 0.2153871 | 0.04672122 | 0.3561687 | 0.04925941
[5 empty] | 0.05863917 | 0.04909019 |  |  | 0.08712646 | 0.05102276 | 0.214435 | 0.0474083 | 0.3599117 | 0.04998381
[5 empty] | 0.05891925 | 0.04980164 |  |  | 0.08856584 | 0.05176222 | 0.2162175 | 0.04809537 | 0.3629897 | 0.05070821
[5 empty] | 0.05420282 | 0.05051309 |  |  | 0.08882812 | 0.05250168 | 0.2160212 | 0.04878245 | 0.3629947 | 0.05143262
[5 empty] | 0.05748797 | 0.05122454 |  |  | 0.08900729 | 0.05324115 | 0.2181325 | 0.04946953 | 0.3637186 | 0.05215702
[5 empty] | 0.05477281 | 0.05193599 |  |  | 0.08979736 | 0.05398061 | 0.2186379 | 0.05015661 | 0.3666533 | 0.05288142
[5 empty] | 0.05905543 | 0.05264745 |  |  | 0.09089233 | 0.05472007 | 0.2196241 | 0.05084368 | 0.3699908 | 0.05360583
[5 empty] | 0.05433393 | 0.0533589 |  |  | 0.0910862 | 0.05545953 | 0.2211776 | 0.05153076 | 0.3714229 | 0.05433023
[5 empty] | 0.05760642 | 0.05407035 |  |  | 0.09127298 | 0.05619899 | 0.2239847 | 0.05221784 | 0.3734417 | 0.05505463
[5 empty] | 0.05687099 | 0.0547818 |  |  | 0.09174666 | 0.05693845 | 0.2254322 | 0.05290491 | 0.375039 | 0.05577903
[5 empty] | 0.05712575 | 0.05549325 |  |  | 0.09270125 | 0.05767791 | 0.2260064 | 0.05359199 | 0.3775068 | 0.05650344
[5 empty] | 0.06136878 | 0.05620471 |  |  | 0.09373074 | 0.05841737 | 0.226994 | 0.05427907 | 0.375837 | 0.05722784
[5 empty] | 0.05659819 | 0.05691616 |  |  | 0.09382915 | 0.05915683 | 0.2281814 | 0.05496614 | 0.3803216 | 0.05795224
[5 empty] | 0.05881208 | 0.05762761 |  |  | 0.09439046 | 0.05989629 | 0.2307552 | 0.05565322 | 0.3798524 | 0.05867665
[5 empty] | 0.06100856 | 0.05833906 |  |  | 0.09420868 | 0.06063575 | 0.2311019 | 0.0563403 | 0.3828215 | 0.05940105
[5 empty] | 0.0611857 | 0.05905051 |  |  | 0.09545758 | 0.06137521 | 0.2328081 | 0.05702737 | 0.3838206 | 0.06012545
[5 empty] | 0.06034163 | 0.05976197 |  |  | 0.09582966 | 0.06211467 | 0.2350601 | 0.05771445 | 0.3872419 | 0.06084986
[5 empty] | 0.05647443 | 0.06047342 |  |  | 0.09549072 | 0.06285413 | 0.2358447 | 0.05840153 | 0.3882401 | 0.06157426
[5 empty] | 0.06260117 | 0.06118487 |  |  | 0.09595934 | 0.06359359 | 0.2386482 | 0.0590886 | 0.3900727 | 0.06229866
[5 empty] | 0.06267168 | 0.06189632 |  |  | 0.09653377 | 0.06433305 | 0.2391573 | 0.05977568 | 0.390529 | 0.06302306
[5 empty] | 0.06176005 | 0.06260777 |  |  | 0.09691223 | 0.06507251 | 0.2399584 | 0.06046276 | 0.3919465 | 0.06374747
[5 empty] | 0.0618477 | 0.06331923 |  |  | 0.09769297 | 0.06581197 | 0.2418489 | 0.06114983 | 0.3931161 | 0.06447187
[5 empty] | 0.06093447 | 0.06403068 |  |  | 0.09747422 | 0.06655143 | 0.2419238 | 0.06183691 | 0.3935288 | 0.06519627
[5 empty] | 0.06202019 | 0.06474213 |  |  | 0.09795421 | 0.06729089 | 0.2410136 | 0.06252399 | 0.3949754 | 0.06592068
[5 empty] | 0.0571047 | 0.06545358 |  |  | 0.09863118 | 0.06803035 | 0.242411 | 0.06321106 | 0.3973468 | 0.06664508
[5 empty] | 0.0591878 | 0.06616503 |  |  | 0.09870337 | 0.06876981 | 0.2431142 | 0.06389814 | 0.4000339 | 0.06736948
[5 empty] | 0.06026935 | 0.06687649 |  |  | 0.09876902 | 0.06950927 | 0.2446217 | 0.06458522 | 0.4022276 | 0.06809389
[5 empty] | 0.06134917 | 0.06758794 |  |  | 0.09962635 | 0.07024873 | 0.2453316 | 0.06527229 | 0.4010188 | 0.06881829
[5 empty] | 0.06242708 | 0.06829939 |  |  | 0.09977361 | 0.07098819 | 0.2466425 | 0.06595937 | 0.4044983 | 0.06954269
[5 empty] | 0.05850291 | 0.06901084 |  |  | 0.100109 | 0.07172765 | 0.2473525 | 0.06664645 | 0.4054572 | 0.0702671
[5 empty] | 0.0635765 | 0.06972229 |  |  | 0.1001309 | 0.07246711 | 0.24646 | 0.06733352 | 0.4057862 | 0.0709915
[5 empty] | 0.05964768 | 0.07043375 |  |  | 0.1005373 | 0.07320657 | 0.2496634 | 0.0680206 | 0.4080762 | 0.0717159
[5 empty] | 0.06071627 | 0.0711452 |  |  | 0.1015266 | 0.07394603 | 0.2481609 | 0.06870768 | 0.4102183 | 0.0724403
[5 empty] | 0.0577821 | 0.07185665 |  |  | 0.1012971 | 0.0746855 | 0.248951 | 0.06939475 | 0.4111031 | 0.07316471
[5 empty] | 0.05984501 | 0.0725681 |  |  | 0.1012468 | 0.07542496 | 0.2502318 | 0.07008183 | 0.4139217 | 0.07388911
[5 empty] | 0.06390482 | 0.07327955 |  |  | 0.1022742 | 0.07616442 | 0.2518019 | 0.07076891 | 0.4166649 | 0.07461351
[5 empty] | 0.05996136 | 0.07399101 |  |  | 0.1017774 | 0.07690388 | 0.2526594 | 0.07145599 | 0.4161237 | 0.07533792
[5 empty] | 0.06101446 | 0.07470246 |  |  | 0.1020546 | 0.07764334 | 0.2536027 | 0.07214306 | 0.4168888 | 0.07606232
[5 empty] | 0.06206395 | 0.07541391 |  |  | 0.1021041 | 0.0783828 | 0.2538302 | 0.07283014 | 0.4197513 | 0.07678672
[5 empty] | 0.06210966 | 0.07612536 |  |  | 0.1021241 | 0.07912226 | 0.2555401 | 0.07351722 | 0.4205019 | 0.07751113
[5 empty] | 0.06215142 | 0.07683681 |  |  | 0.1026129 | 0.07986172 | 0.2551308 | 0.07420429 | 0.4222317 | 0.07823553
[5 empty] | 0.05818905 | 0.07754826 |  |  | 0.1021687 | 0.08060118 | 0.2571007 | 0.07489137 | 0.4198314 | 0.07895993
[5 empty] | 0.0632224 | 0.07825972 |  |  | 0.1026897 | 0.08134064 | 0.257248 | 0.07557845 | 0.420892 | 0.07968433
[5 empty] | 0.05925128 | 0.07897117 |  |  | 0.1028708 | 0.0820801 | 0.2568711 | 0.07626552 | 0.4239043 | 0.08040874
[5 empty] | 0.06027553 | 0.07968262 |  |  | 0.102408 | 0.08281956 | 0.2568683 | 0.0769526 | 0.4211593 | 0.08113314
[5 empty] | 0.05929498 | 0.08039407 |  |  | 0.1029031 | 0.08355902 | 0.2575379 | 0.07763968 | 0.4222479 | 0.08185754
[5 empty] | 0.05930945 | 0.08110552 |  |  | 0.1020581 | 0.08429848 | 0.2589783 | 0.07832675 | 0.4238321 | 0.08258195
[5 empty] | 0.05931877 | 0.08181698 |  |  | 0.1022749 | 0.08503794 | 0.2581878 | 0.07901383 | 0.4199862 | 0.08330635
[5 empty] | 0.05832278 | 0.08252843 |  |  | 0.1022555 | 0.0857774 | 0.2589648 | 0.07970091 | 0.4208219 | 0.08403075
[5 empty] | 0.06231684 | 0.08323988 |  |  | 0.1018018 | 0.08651686 | 0.2606074 | 0.08038798 | 0.4193509 | 0.08475516
[5 empty] | 0.06429102 | 0.08395133 |  |  | 0.1014157 | 0.08725632 | 0.2614142 | 0.08107506 | 0.4206849 | 0.08547956
[5 empty] | 0.05824587 | 0.08466278 |  |  | 0.1009993 | 0.08799578 | 0.2621834 | 0.08176214 | 0.4176356 | 0.08620396
[5 empty] | 0.05818239 | 0.08537424 |  |  | 0.1003544 | 0.08873524 | 0.2615133 | 0.08244921 | 0.4174148 | 0.08692837
[5 empty] | 0.05810157 | 0.08608569 |  |  | 0.1003829 | 0.0894747 | 0.2612022 | 0.08313629 | 0.4149341 | 0.08765277
[5 empty] | 0.05800441 | 0.08679714 |  |  | 0.09968691 | 0.09021416 | 0.2607486 | 0.08382337 | 0.4124053 | 0.08837717
[5 empty] | 0.06389191 | 0.08750859 |  |  | 0.09986825 | 0.09095362 | 0.2633507 | 0.08451044 | 0.41054 | 0.08910157
[5 empty] | 0.05876504 | 0.08822004 |  |  | 0.09952888 | 0.09169308 | 0.2628068 | 0.08519752 | 0.4118499 | 0.08982598
[5 empty] | 0.05762482 | 0.0889315 |  |  | 0.09857076 | 0.09243254 | 0.2636153 | 0.0858846 | 0.4086469 | 0.09055038
[5 empty] | 0.06247222 | 0.08964295 |  |  | 0.09789583 | 0.093172 | 0.2619745 | 0.08657167 | 0.4067425 | 0.09127478
[5 empty] | 0.06330825 | 0.0903544 |  |  | 0.09810602 | 0.09391146 | 0.2627711 | 0.08725875 | 0.4059485 | 0.09199919
[5 empty] | 0.0581339 | 0.09106585 |  |  | 0.09730327 | 0.09465092 | 0.2624631 | 0.08794583 | 0.4002766 | 0.09272359
[5 empty] | 0.05795016 | 0.0917773 |  |  | 0.09708954 | 0.09539038 | 0.2608222 | 0.0886329 | 0.3985385 | 0.09344799
[5 empty] | 0.05775803 | 0.09248876 |  |  | 0.09586675 | 0.09612985 | 0.2610654 | 0.08931998 | 0.398446 | 0.0941724
[5 empty] | 0.06255849 | 0.09320021 |  |  | 0.09513686 | 0.09686931 | 0.2603096 | 0.09000706 | 0.3965106 | 0.0948968
[5 empty] | 0.05935255 | 0.09391166 |  |  | 0.0951018 | 0.09760877 | 0.2580719 | 0.09069414 | 0.3905442 | 0.0956212
[5 empty] | 0.05814119 | 0.09462311 |  |  | 0.09466351 | 0.09834823 | 0.2583691 | 0.09138121 | 0.3889584 | 0.0963456
[5 empty] | 0.06092542 | 0.09533456 |  |  | 0.09442393 | 0.09908769 | 0.2555182 | 0.09206829 | 0.387065 | 0.09707001
[5 empty] | 0.05770622 | 0.09604602 |  |  | 0.09318502 | 0.09982715 | 0.2542363 | 0.09275537 | 0.3843756 | 0.09779441
[5 empty] | 0.05848458 | 0.09675747 |  |  | 0.0932487 | 0.1005666 | 0.2538401 | 0.09344244 | 0.381602 | 0.09851881
[5 empty] | 0.05826151 | 0.09746892 |  |  | 0.09251692 | 0.1013061 | 0.2525467 | 0.09412952 | 0.3797558 | 0.09924322
[5 empty] | 0.06003799 | 0.09818037 |  |  | 0.09149163 | 0.1020455 | 0.2497731 | 0.0948166 | 0.3779489 | 0.09996762
[5 empty] | 0.05481502 | 0.09889182 |  |  | 0.09147475 | 0.102785 | 0.2481362 | 0.09550367 | 0.3740928 | 0.100692
[5 empty] | 0.05759359 | 0.09960328 |  |  | 0.09086825 | 0.1035244 | 0.2468529 | 0.09619075 | 0.3715993 | 0.1014164
[5 empty] | 0.0573747 | 0.1003147 |  |  | 0.09067404 | 0.1042639 | 0.2446403 | 0.09687783 | 0.3721802 | 0.1021408
[5 empty] | 0.05615933 | 0.1010262 |  |  | 0.08959409 | 0.1050034 | 0.2437152 | 0.0975649 | 0.368947 | 0.1028652
[5 empty] | 0.05594849 | 0.1017376 |  |  | 0.08893032 | 0.1057428 | 0.2399946 | 0.09825198 | 0.3668116 | 0.1035896
[5 empty] | 0.05674316 | 0.1024491 |  |  | 0.08918468 | 0.1064823 | 0.2376955 | 0.09893906 | 0.3631856 | 0.104314
[5 empty] | 0.05554435 | 0.1031605 |  |  | 0.08834947 | 0.1072218 | 0.2373349 | 0.09962613 | 0.3624807 | 0.1050384
[5 empty] | 0.05935303 | 0.103872 |  |  | 0.08761289 | 0.1079612 | 0.2361297 | 0.1003132 | 0.3628087 | 0.1057628
[5 empty] | 0.05917022 | 0.1045834 |  |  | 0.08757486 | 0.1087007 | 0.2328968 | 0.1010003 | 0.3595798 | 0.1064872
[5 empty] | 0.05699689 | 0.1052949 |  |  | 0.08723539 | 0.1094401 | 0.2308533 | 0.1016874 | 0.3581104 | 0.1072117
[5 empty] | 0.05883405 | 0.1060063 |  |  | 0.08689448 | 0.1101796 | 0.229616 | 0.1023744 | 0.3562476 | 0.1079361
[5 empty] | 0.05468095 | 0.1067178 |  |  | 0.08615211 | 0.1109191 | 0.2292019 | 0.1030615 | 0.3535915 | 0.1086605
[5 empty] | 0.05852946 | 0.1074292 |  |  | 0.08610828 | 0.1116585 | 0.227528 | 0.1037486 | 0.3524425 | 0.1093849
[5 empty] | 0.05737843 | 0.1081407 |  |  | 0.08546298 | 0.112398 | 0.2276113 | 0.1044357 | 0.3520008 | 0.1101093
[5 empty] | 0.05222787 | 0.1088522 |  |  | 0.08531621 | 0.1131374 | 0.2261686 | 0.1051227 | 0.3493667 | 0.1108337
[5 empty] | 0.05407778 | 0.1095636 |  |  | 0.08466797 | 0.1138769 | 0.224717 | 0.1058098 | 0.3511404 | 0.1115581
[5 empty] | 0.05292818 | 0.1102751 |  |  | 0.08411825 | 0.1146164 | 0.2247722 | 0.1064969 | 0.3461223 | 0.1122825
[5 empty] | 0.05177906 | 0.1109865 |  |  | 0.08336704 | 0.1153558 | 0.2242176 | 0.107184 | 0.3452125 | 0.1130069
[5 empty] | 0.05763045 | 0.111698 |  |  | 0.08321433 | 0.1160953 | 0.2220695 | 0.1078711 | 0.3467113 | 0.1137313
[5 empty] | 0.05248234 | 0.1124094 |  |  | 0.08266013 | 0.1168347 | 0.2223281 | 0.1085581 | 0.3452191 | 0.1144557
[5 empty] | 0.05533474 | 0.1131209 |  |  | 0.08210443 | 0.1175742 | 0.2234936 | 0.1092452 | 0.342536 | 0.1151801
[5 empty] | 0.05218768 | 0.1138323 |  |  | 0.08134722 | 0.1183137 | 0.2212661 | 0.1099323 | 0.3412624 | 0.1159045
[5 empty] | 0.05404114 | 0.1145438 |  |  | 0.08128849 | 0.1190531 | 0.2213458 | 0.1106194 | 0.3392984 | 0.1166289
[5 empty] | 0.05489514 | 0.1152552 |  |  | 0.08122824 | 0.1197926 | 0.2203329 | 0.1113064 | 0.3375445 | 0.1173533
[5 empty] | 0.0547497 | 0.1159667 |  |  | 0.07996647 | 0.120532 | 0.2206276 | 0.1119935 | 0.3381007 | 0.1180777
[5 empty] | 0.05560481 | 0.1166781 |  |  | 0.08010317 | 0.1212715 | 0.2205301 | 0.1126806 | 0.3355674 | 0.1188021
[5 empty] | 0.05346049 | 0.1173896 |  |  | 0.07973833 | 0.122011 | 0.2205405 | 0.1133677 | 0.3335449 | 0.1195265
[5 empty] | 0.05331674 | 0.118101 |  |  | 0.07937195 | 0.1227504 | 0.2191591 | 0.1140547 | 0.3331335 | 0.1202509
[5 empty] | 0.05517358 | 0.1188125 |  |  | 0.07830402 | 0.1234899 | 0.2185861 | 0.1147418 | 0.3311333 | 0.1209753
[5 empty] | 0.053031 | 0.1195239 |  |  | 0.07793454 | 0.1242293 | 0.2177216 | 0.1154289 | 0.3315446 | 0.1216997
[5 empty] | 0.05588903 | 0.1202354 |  |  | 0.0774635 | 0.1249688 | 0.2193658 | 0.116116 | 0.3281678 | 0.1224241
[5 empty] | 0.05474766 | 0.1209468 |  |  | 0.0774909 | 0.1257083 | 0.2176189 | 0.1168031 | 0.326403 | 0.1231485
[5 empty] | 0.04960691 | 0.1216583 |  |  | 0.07701673 | 0.1264477 | 0.2168812 | 0.1174901 | 0.3249506 | 0.1238729
[5 empty] | 0.05346678 | 0.1223697 |  |  | 0.07634098 | 0.1271872 | 0.2173527 | 0.1181772 | 0.3250108 | 0.1245973
[5 empty] | 0.04932729 | 0.1230812 |  |  | 0.07606366 | 0.1279266 | 0.2179336 | 0.1188643 | 0.3245839 | 0.1253217
[5 empty] | 0.05218844 | 0.1237926 |  |  | 0.07528475 | 0.1286661 | 0.2178242 | 0.1195514 | 0.3218701 | 0.1260461
[5 empty] | 0.05105024 | 0.1245041 |  |  | 0.07510425 | 0.1294056 | 0.2157247 | 0.1202384 | 0.3231697 | 0.1267705
[5 empty] | 0.05391269 | 0.1252155 |  |  | 0.07382215 | 0.130145 | 0.2170352 | 0.1209255 | 0.321483 | 0.1274949
[5 empty] | 0.05377582 | 0.125927 |  |  | 0.07413845 | 0.1308845 | 0.2148559 | 0.1216126 | 0.3185103 | 0.1282193
[5 empty] | 0.04863961 | 0.1266385 |  |  | 0.07365315 | 0.1316239 | 0.215187 | 0.1222997 | 0.3174517 | 0.1289437
[5 empty] | 0.05150409 | 0.1273499 |  |  | 0.07316623 | 0.1323634 | 0.2145287 | 0.1229867 | 0.3156076 | 0.1296681
[5 empty] | 0.05436927 | 0.1280614 |  |  | 0.0721777 | 0.1331029 | 0.2161812 | 0.1236738 | 0.3165782 | 0.1303925
[5 empty] | 0.05223514 | 0.1287728 |  |  | 0.07168754 | 0.1338423 | 0.2156446 | 0.1243609 | 0.3153638 | 0.131117
[5 empty] | 0.04810172 | 0.1294843 |  |  | 0.07129575 | 0.1345818 | 0.2150192 | 0.125048 | 0.3133646 | 0.1318414
[5 empty] | 0.04996901 | 0.1301957 |  |  | 0.07080233 | 0.1353212 | 0.2139051 | 0.1257351 | 0.312581 | 0.1325658
[5 empty] | 0.05083704 | 0.1309072 |  |  | 0.07070726 | 0.1360607 | 0.2151026 | 0.1264221 | 0.3132132 | 0.1332902
[5 empty] | 0.04970579 | 0.1316186 |  |  | 0.06941056 | 0.1368002 | 0.2145117 | 0.1271092 | 0.3108614 | 0.1340146
[5 empty] | 0.04857529 | 0.1323301 |  |  | 0.0694122 | 0.1375396 | 0.2137328 | 0.1277963 | 0.3092259 | 0.134739
[5 empty] | 0.05144553 | 0.1330415 |  |  | 0.06891218 | 0.1382791 | 0.2147659 | 0.1284834 | 0.308507 | 0.1354634
[5 empty] | 0.04831654 | 0.133753 |  |  | 0.06801051 | 0.1390185 | 0.2135113 | 0.1291704 | 0.306605 | 0.1361878
[5 empty] | 0.05018831 | 0.1344644 |  |  | 0.06810716 | 0.139758 | 0.2142692 | 0.1298575 | 0.30792 | 0.1369122
[5 empty] | 0.05106086 | 0.1351759 |  |  | 0.06700215 | 0.1404975 | 0.2129398 | 0.1305446 | 0.3045525 | 0.1376366
[5 empty] | 0.04793419 | 0.1358873 |  |  | 0.06699545 | 0.1412369 | 0.2144231 | 0.1312317 | 0.3063025 | 0.138361
[5 empty] | 0.04680831 | 0.1365988 |  |  | 0.06648708 | 0.1419764 | 0.2140195 | 0.1319187 | 0.3037705 | 0.1390854
[5 empty] | 0.05068323 | 0.1373102 |  |  | 0.06627701 | 0.1427158 | 0.2118291 | 0.1326058 | 0.3012567 | 0.1398098
[5 empty] | 0.05255897 | 0.1380217 |  |  | 0.06546525 | 0.1434553 | 0.2118521 | 0.1332929 | 0.3028612 | 0.1405342
[5 empty] | 0.05143551 | 0.1387331 |  |  | 0.06485179 | 0.1441948 | 0.2123886 | 0.13398 | 0.3022845 | 0.1412586
[5 empty] | 0.05131289 | 0.1394446 |  |  | 0.06383662 | 0.1449342 | 0.212639 | 0.134667 | 0.2980267 | 0.141983
[5 empty] | 0.04619109 | 0.140156 |  |  | 0.06411974 | 0.1456737 | 0.2117033 | 0.1353541 | 0.2985882 | 0.1427074
[5 empty] | 0.05207014 | 0.1408675 |  |  | 0.06370115 | 0.1464131 | 0.2139817 | 0.1360412 | 0.3001692 | 0.1434318
[5 empty] | 0.04895004 | 0.1415789 |  |  | 0.06258084 | 0.1471526 | 0.2135745 | 0.1367283 | 0.2960699 | 0.1441562