## 1
Общество с ограниченной ответственностью "Инженерная геология" (ООО "ИнжГео") | [11 empty] | Общество с ограниченной ответственностью "Инженерная геология" (ООО "ИнжГео")
Юр. адрес: 117279, г. Москва, ул. Миклухо-Маклая, 36 а, этаж 5, пом. XXIII к. 76-84 | [11 empty] | Юр. адрес: 117279, г. Москва, ул. Миклухо-Маклая, 36 а, этаж 5, пом. XXIII к. 76-84 | [8 empty] | нагр |  |  | X0 | Y0 | R |  | нагр |  |  |  | X0 | Y0 | R | нагр |  |  |  | X0 | Y0 | R |  | нагр |  |  |  | X0 | Y0 | R
Телефон/факс +7 (495) 132-30-00, Адрес электронной почты inbox@inj-geo.ru | [11 empty] | Телефон/факс +7 (495) 132-30-00, Адрес электронной почты inbox@inj-geo.ru | [12 empty] | 0 | [7 empty] | 0 | [6 empty] | 0 | [7 empty] | 0
[21 empty] | девиатор | [6 empty] | девиатор | [6 empty] | девиатор | [7 empty] | девиатор
Испытательная лаборатория ООО «ИнжГео» | [11 empty] | Испытательная лаборатория ООО «ИнжГео» | [8 empty] | x0 | Угол | X | Y |  |  |  | x0 |  | Угол | X | Y |  |  | x0 |  | Угол | X | Y |  |  |  | x0 |  | Угол | X | Y
Адрес места осуществления деятельности лаборатории: г. Москва, просп. Вернадского, д. 51, стр. 1 | [11 empty] | Адрес места осуществления деятельности лаборатории: г. Москва, просп. Вернадского, д. 51, стр. 1 | [9 empty] | 0 | [7 empty] | 0 | [6 empty] | 0 | [7 empty] | 0
Телефон +7(910)4557682, E-mail: slg85@mail.ru | [11 empty] | Телефон +7(910)4557682, E-mail: slg85@mail.ru | [9 empty] | 5 | [7 empty] | 5 | [6 empty] | 5 | [7 empty] | 5
[22 empty] | 10 | [7 empty] | 10 | [6 empty] | 10 | [7 empty] | 10
[12 empty] | Протокол испытаний № 13-63/316 от 10-09-2023 | [9 empty] | 15 | [7 empty] | 15 | [6 empty] | 15 | [7 empty] | 15
[22 empty] | 20 | [7 empty] | 20 | [6 empty] | 20 | [7 empty] | 20
[12 empty] | Наименование и адрес заказчика: Переход трубопровода через р. Енисей | [9 empty] | 25 | [7 empty] | 25 | [6 empty] | 25 | [7 empty] | 25
[12 empty] | Наименование объекта: ООО Регионстрой | [9 empty] | 30 | [7 empty] | 30 | [6 empty] | 30 | [7 empty] | 30
Наименование используемого метода/методики: ГОСТ 12248.4-2020 | [11 empty] | Наименование используемого метода/методики: ГОСТ 12248.3-2020 | [9 empty] | 35 | [7 empty] | 35 | [6 empty] | 35 | [7 empty] | 35
Условия проведения испытания: температура окружающей среды (18 - 25)0С, влажность воздуха (40 - 75)% | [11 empty] | Условия проведения испытания: температура окружающей среды (18 - 25)0С, влажность воздуха (40 - 75)% | [9 empty] | 40 | [7 empty] | 40 | [6 empty] | 40 | [7 empty] | 40
[12 empty] | Дата получение объекта подлежащего испытаниям: 14-08-2023 | [9 empty] | 45 | [7 empty] | 45 | [6 empty] | 45 | [7 empty] | 45
[12 empty] | Дата испытания: 25.10.2022-19.11.2316 | [9 empty] | 50 | [7 empty] | 50 | [6 empty] | 50 | [7 empty] | 50
[22 empty] | 55 | [7 empty] | 55 | [6 empty] | 55 | [7 empty] | 55
Испытание грунтов методом трехосного сжатия | [11 empty] | Испытание грунтов методом трехосного сжатия | [9 empty] | 60 | [7 empty] | 60 | [6 empty] | 60 | [7 empty] | 60
[22 empty] | 65 | [7 empty] | 65 | [6 empty] | 65 | [7 empty] | 65
Лабораторный номер: | [6 empty] | We, д.е. = |  |  |  |  | Лабораторный номер: |  | 1351 |  |  |  | We, д.е. = | 0.165 |  |  | 70 | [7 empty] | 70 | [6 empty] | 70 | [7 empty] | 70
Номер скважины: | [6 empty] | ρ, г/см3 = |  |  |  |  | Номер скважины: |  | BH-015 |  |  |  | ρ, г/см3 = | 1.99 |  |  | 75 | [7 empty] | 75 | [6 empty] | 75 | [7 empty] | 75
Глубина отбора, м: | [6 empty] | ρs, г/см3 = |  |  |  |  | Глубина отбора, м: |  | 3.3 |  |  |  | ρs, г/см3 = | 2.73 |  |  | 80 | [7 empty] | 80 | [6 empty] | 80 | [7 empty] | 80
Наименование грунта: | [6 empty] | e, д.е. = |  |  |  |  | Наименование грунта: |  | Щебенистый грунт, заполнитель суглинок, слабольдистый, легкий пылеватый, после оттаивания текучепластичный |  |  |  | e, д.е. = | 0.5982161 |  |  | 85 | [7 empty] | 85 | [6 empty] | 85 | [7 empty] | 85
Схема проведения опыта: | [6 empty] | IL, д.е. = |  |  |  |  | Схема проведения опыта: |  | КД |  |  |  | IL, д.е. = | 0.8814172 |  |  | 90 | [7 empty] | 90 | [6 empty] | 90 | [7 empty] | 90
[22 empty] | 95 | [7 empty] | 95 | [6 empty] | 95 | [7 empty] | 95
[22 empty] | 100 | [7 empty] | 100 | [6 empty] | 100 | [7 empty] | 100
Результаты испытаний | [11 empty] | Результаты испытаний | [9 empty] | 105 | [7 empty] | 105 | [6 empty] | 105 | [7 empty] | 105
[22 empty] | 110 | [7 empty] | 110 | [6 empty] | 110 | [7 empty] | 110
[22 empty] | 115 | [7 empty] | 115 | [6 empty] | 115 | [7 empty] | 115
[22 empty] | 120 | [7 empty] | 120 | [6 empty] | 120 | [7 empty] | 120
[22 empty] | 125 | [7 empty] | 125 | [6 empty] | 125 | [7 empty] | 125
[22 empty] | 130 | [7 empty] | 130 | [6 empty] | 130 | [7 empty] | 130
[22 empty] | 135 | [7 empty] | 135 | [6 empty] | 135 | [7 empty] | 135
[22 empty] | 140 | [7 empty] | 140 | [6 empty] | 140 | [7 empty] | 140
[22 empty] | 145 | [7 empty] | 145 | [6 empty] | 145 | [7 empty] | 145
[22 empty] | 150 | [7 empty] | 150 | [6 empty] | 150 | [7 empty] | 150
[22 empty] | 155 | [7 empty] | 155 | [6 empty] | 155 | [7 empty] | 155
[22 empty] | 160 | [7 empty] | 160 | [6 empty] | 160 | [7 empty] | 160
[22 empty] | 165 | [7 empty] | 165 | [6 empty] | 165 | [7 empty] | 165
[22 empty] | 170 | [7 empty] | 170 | [6 empty] | 170 | [7 empty] | 170
[22 empty] | 175 | [7 empty] | 175 | [6 empty] | 175 | [7 empty] | 175
[22 empty] | 180 | [7 empty] | 180 | [6 empty] | 180 | [7 empty] | 180
[13 empty] | Давление в камере, Мпа σ3 | Вертикальная нагрузка, Мпа σ1 | Поровое давление, Мпа u
| K0, д.е. | 0.5773817 |  |  |  |  | Коэфф. Точки | [5 empty] | 0.0643566 | 0.1931021 | [5 empty] | 1 | [6 empty] | σ3,кПа | σ1,кПа | u, кПа |  |  |  | 4
| q_zg, МПа | 0.03715833 | [10 empty] | 0.1643566 | 0.4394934 | [27 empty] | δ3, Мпа | δ1-δ3, МПа | δ1, МПа | δ1, КПа
|  |  | Модуль деформации, МПа: | [9 empty] | 0.2643566 | 0.6858847 | [21 empty] | С, МПа:
|  |  | Е0= |  | Точки модуля (полное напр.), МПа |  |  |  | 0.03715833 | 0.05945332 | [25 empty] | φ, град:
|  |  | E50 = |  | qf (полное напр.), МПа |  |  |  | 0.1044876 | [26 empty] | E, Мпа
|  |  | Коэф. Поперечной деформации, ϑ = | [9 empty] | Эффективные значения угла внутреннего трения и удельного сцепления ϕ', С' | [13 empty] | x | 0
[13 empty] | ϕ', град. = | 25 | [12 empty] | y |  |  |  | С, кПа | φ,°
[13 empty] | С', МПа = | 0.011
| Исполнитель: | [6 empty] | Морозов Д.С. |  |  |  |  | Исполнитель: |  |  |  |  | Морозов Д.С.
| Начальник исп. лаборатории: | [6 empty] | Семиколенова Л.Г. |  |  |  |  | Начальник исп. лаборатории: |  |  |  |  | Семиколенова Л.Г.
Лист 1 , всего листов 2 | [11 empty] | Лист 2 , всего листов 2
Частичное воспроизведение протокола испытаний без письменного разрешения ООО «ИнжГео» ЗАПРЕЩАЕТСЯ | [11 empty] | Частичное воспроизведение протокола испытаний без письменного разрешения ООО «ИнжГео» ЗАПРЕЩАЕТСЯ
[5 empty] | второй график |  | первый график | [9 empty] | К Пуассона
dev50 | epsE50 | ind | devE0 | epsE0 | dev | eps | sigma |  | dev1 | eps1 | dev2 | eps2 | dev3 | eps3 |  | Глины
0.04013099 | 0.001246918 |  |  |  | 0 | 0 |  |  | 0 | 0 | 0 | 0 | 0 | 0 |  | < 0 | 0,20-0,30
ind |  |  |  |  | 0.022295 | 0.0004156394 |  |  | 0.03861396 | 0.0007198694 | 0.09861396 | 0.000712742 | 0.15861396 | 0.0007740531 |  | 0-0,25 | 0,30-0,38
2 |  |  |  |  | 0.04013099 | 0.001246918 |  |  | 0.0563936 | 0.001458877 | 0.1375684 | 0.001657148 | 0.1962469 | 0.001365272 |  | 0,25< | 0,38-0,45
E0 |  |  |  |  | 0.03789872 | 0.002199901 |  |  | 0.06437277 | 0.00200014 | 0.1444653 | 0.002219328 | 0.210764 | 0.001714252 |  | Суглинки | 0,35-0,37
epsE0 | devE0 |  |  |  | 0.0386298 | 0.002933201 |  |  | 0.06980128 | 0.002917754 | 0.1535439 | 0.002959104 | 0.2254697 | 0.002730544 |  | Пески и супеси | 0,30-0,35
0.0004156394 | 0.022295 |  |  |  | 0.04621862 | 0.003666502 |  |  | 0.07310361 | 0.003647193 | 0.1596198 | 0.003698881 | 0.2381571 | 0.00341318
[5 empty] | 0.05066879 | 0.004399802 |  |  | 0.07762095 | 0.004376631 | 0.1690004 | 0.004438657 | 0.2518613 | 0.004095816
График E50 |  | График E |  |  | 0.0489839 | 0.005133103 |  |  | 0.08105665 | 0.00510607 | 0.178093 | 0.005178433 | 0.2622893 | 0.004778452
eps | q | sigma |  |  | 0.05616755 | 0.005866403 |  |  | 0.08481404 | 0.005835508 | 0.1852051 | 0.005918209 | 0.2725481 | 0.005461088
Горизонтальная линия E50 |  | Касательная |  |  | 0.05622333 | 0.006599703 |  |  | 0.08849647 | 0.006564947 | 0.1916439 | 0.006657985 | 0.2853448 | 0.006143724
0 |  | a | b |  | 0.05315484 | 0.007333004 |  |  | 0.09070728 | 0.007294385 | 0.1990168 | 0.007397761 | 0.2917864 | 0.00682636
|  |  | 0 |  | 0.06196568 | 0.008066304 |  |  | 0.09394981 | 0.008023824 | 0.2047313 | 0.008137537 | 0.3011799 | 0.007508997
Вертикальная линия E50 |  | p1 и p2 |  |  | 0.05765945 | 0.008799604 |  |  | 0.0967274 | 0.008753262 | 0.2106946 | 0.008877313 | 0.3109323 | 0.008191633
| 0 | 0 |  |  | 0.05823973 | 0.009532905 |  |  | 0.0994434 | 0.009482701 | 0.2156142 | 0.009617089 | 0.3200506 | 0.008874269
[5 empty] | 0.06171013 | 0.01026621 |  |  | 0.1023011 | 0.01021214 | 0.2223973 | 0.01035687 | 0.3269419 | 0.009556905
Касательная линия E50 |  |  |  |  | 0.06607424 | 0.01099951 |  |  | 0.105304 | 0.01094158 | 0.2256514 | 0.01109664 | 0.3352132 | 0.01023954
0 | 0 | Горизонтальная 1 |  |  | 0.06833567 | 0.01173281 |  |  | 0.1068552 | 0.01167102 | 0.2293838 | 0.01183642 | 0.3408714 | 0.01092218
[5 empty] | 0.069498 | 0.01246611 |  |  | 0.1095583 | 0.01240045 | 0.2347019 | 0.01257619 | 0.3501237 | 0.01160481
Горизонтальная линия qкр |  |  |  |  | 0.06756483 | 0.01319941 |  |  | 0.1107164 | 0.01312989 | 0.239513 | 0.01331597 | 0.356677 | 0.01228745
Горизонтальная линия q |  | Горизонтальная 2 |  |  | 0.06953976 | 0.01393271 |  |  | 0.1134331 | 0.01385933 | 0.2436245 | 0.01405575 | 0.3629383 | 0.01297008
0 |  | 0 |  |  | 0.06842639 | 0.01466601 |  |  | 0.1150115 | 0.01458877 | 0.2461438 | 0.01479552 | 0.3655147 | 0.01365272
[5 empty] | 0.06922831 | 0.01539931 |  |  | 0.116055 | 0.01531821 | 0.2481782 | 0.0155353 | 0.3703132 | 0.01433536
Вертикальная линия q |  |  |  |  | 0.06994912 | 0.01613261 |  |  | 0.1177671 | 0.01604765 | 0.2525351 | 0.01627507 | 0.3774407 | 0.01501799
| 0 |  |  |  | 0.06759241 | 0.01686591 |  |  | 0.1189509 | 0.01677709 | 0.2536219 | 0.01701485 | 0.3810044 | 0.01570063
[5 empty] | 0.07416179 | 0.01759921 |  |  | 0.11931 | 0.01750652 | 0.2576458 | 0.01775463 | 0.3843113 | 0.01638327
[5 empty] | 0.07166085 | 0.01833251 |  |  | 0.1205475 | 0.01823596 | 0.2600144 | 0.0184944 | 0.3883682 | 0.0170659
[5 empty] | 0.07609318 | 0.01906581 |  |  | 0.1218669 | 0.0189654 | 0.2603348 | 0.01923418 | 0.3946824 | 0.01774854
[5 empty] | 0.07646238 | 0.01979911 |  |  | 0.1228715 | 0.01969484 | 0.2622146 | 0.01997395 | 0.3960607 | 0.01843117
[5 empty] | 0.07577206 | 0.02053241 |  |  | 0.1227647 | 0.02042428 | 0.264361 | 0.02071373 | 0.3964103 | 0.01911381
[5 empty] | 0.07602579 | 0.02126571 |  |  | 0.1233497 | 0.02115372 | 0.2650815 | 0.02145351 | 0.3999381 | 0.01979645
[5 empty] | 0.07622719 | 0.02199901 |  |  | 0.1241299 | 0.02188316 | 0.2659833 | 0.02219328 | 0.4040511 | 0.02047908
[5 empty] | 0.07037985 | 0.02273231 |  |  | 0.1252087 | 0.02261259 | 0.2652739 | 0.02293306 | 0.4030564 | 0.02116172
[5 empty] | 0.07148736 | 0.02346561 |  |  | 0.1251894 | 0.02334203 | 0.2664606 | 0.02367284 | 0.405561 | 0.02184435
[5 empty] | 0.07555332 | 0.02419891 |  |  | 0.1246754 | 0.02407147 | 0.2663508 | 0.02441261 | 0.4061719 | 0.02252699
[5 empty] | 0.07158133 | 0.02493221 |  |  | 0.1249699 | 0.02480091 | 0.2667518 | 0.02515239 | 0.4105961 | 0.02320963
[5 empty] | 0.07556239 | 0.02566551 |  |  | 0.125775 | 0.02553035 | 0.2669527 | 0.02589216 | 0.4095406 | 0.02389226
[5 empty] | 0.07546536 | 0.02639881 |  |  | 0.1251846 | 0.02625979 | 0.265445 | 0.02663194 | 0.4110125 | 0.0245749
[5 empty] | 0.07829585 | 0.02713211 |  |  | 0.1256038 | 0.02698922 | 0.2654794 | 0.02737172 | 0.4087186 | 0.02525753
[5 empty] | 0.07106189 | 0.02786541 |  |  | 0.1249409 | 0.02771866 | 0.2631065 | 0.02811149 | 0.4099461 | 0.02594017
[5 empty] | 0.0717715 | 0.02859871 |  |  | 0.1247038 | 0.0284481 | 0.2631772 | 0.02885127 | 0.4069983 | 0.02662281
[5 empty] | 0.06943273 | 0.02933201 |  |  | 0.1243006 | 0.02917754 | 0.2607421 | 0.02959104 | 0.4099967 | 0.02730544
[5 empty] | 0.0700536 | 0.03006532 |  |  | 0.1230393 | 0.02990698 | 0.2601521 | 0.03033082 | 0.4061629 | 0.02798808
[5 empty] | 0.07264215 | 0.03079862 |  |  | 0.122728 | 0.03063642 | 0.2580579 | 0.0310706 | 0.4069183 | 0.02867071
[5 empty] | 0.07620641 | 0.03153192 |  |  | 0.1230747 | 0.03136586 | 0.2560103 | 0.03181037 | 0.4069843 | 0.02935335
[5 empty] | 0.07275442 | 0.03226522 |  |  | 0.1219874 | 0.03209529 | 0.25216 | 0.03255015 | 0.4031824 | 0.03003599
[5 empty] | 0.07429421 | 0.03299852 |  |  | 0.1212741 | 0.03282473 | 0.2503578 | 0.03328992 | 0.4009342 | 0.03071862
[5 empty] | 0.07183381 | 0.03373182 |  |  | 0.121143 | 0.03355417 | 0.2505545 | 0.0340297 | 0.400261 | 0.03140126
[5 empty] | 0.06938125 | 0.03446512 |  |  | 0.1207021 | 0.03428361 | 0.2488008 | 0.03476948 | 0.3993843 | 0.03208389
[5 empty] | 0.07094457 | 0.03519842 |  |  | 0.1189593 | 0.03501305 | 0.2469475 | 0.03550925 | 0.3976256 | 0.03276653
[5 empty] | 0.0695318 | 0.03593172 |  |  | 0.1188228 | 0.03574249 | 0.2443453 | 0.03624903 | 0.3935064 | 0.03344917
[5 empty] | 0.06615097 | 0.03666502 |  |  | 0.1183006 | 0.03647193 | 0.242445 | 0.03698881 | 0.3911481 | 0.0341318
[5 empty] | 0.06981012 | 0.03739832 |  |  | 0.1179007 | 0.03720136 | 0.2422974 | 0.03772858 | 0.3917722 | 0.03481444
[5 empty] | 0.06451728 | 0.03813162 |  |  | 0.1169311 | 0.0379308 | 0.2432532 | 0.03846836 | 0.3875002 | 0.03549707
[5 empty] | 0.06428049 | 0.03886492 |  |  | 0.116 | 0.03866024 | 0.2429158 | 0.03920813 | 0.3854536 | 0.03617971
[5 empty] | 0.06710777 | 0.03959822 |  |  | 0.1157153 | 0.03938968 | 0.2444158 | 0.03994791 | 0.3859537 | 0.03686235
[5 empty] | 0.06400716 | 0.04033152 |  |  | 0.1149851 | 0.04011912 | 0.2424452 | 0.04068769 | 0.3801221 | 0.03754498
[5 empty] | 0.06598532 | 0.04106482 |  |  | 0.1158174 | 0.04084856 | 0.2451962 | 0.04142746 | 0.3793802 | 0.03822762
[5 empty] | 0.06701867 | 0.04179812 |  |  | 0.1149202 | 0.04157799 | 0.2449612 | 0.04216724 | 0.3788496 | 0.03891025
[5 empty] | 0.06809404 | 0.04253142 |  |  | 0.1153017 | 0.04230743 | 0.2442324 | 0.04290701 | 0.3774516 | 0.03959289
[5 empty] | 0.06820884 | 0.04326472 |  |  | 0.1151698 | 0.04303687 | 0.2466022 | 0.04364679 | 0.3760077 | 0.04027553
[5 empty] | 0.06636049 | 0.04399802 |  |  | 0.1141328 | 0.04376631 | 0.2470628 | 0.04438657 | 0.3732395 | 0.04095816
[5 empty] | 0.06754643 | 0.04473132 |  |  | 0.1148102 | 0.04449575 | 0.2475065 | 0.04512634 | 0.3747684 | 0.0416408
[5 empty] | 0.06876406 | 0.04546462 |  |  | 0.1143039 | 0.04522519 | 0.2483256 | 0.04586612 | 0.3734158 | 0.04232344
[5 empty] | 0.06501082 | 0.04619792 |  |  | 0.1149038 | 0.04595463 | 0.2490125 | 0.04660589 | 0.3732032 | 0.04300607
[5 empty] | 0.07128412 | 0.04693122 |  |  | 0.1151998 | 0.04668406 | 0.2505594 | 0.04734567 | 0.3722521 | 0.04368871
[5 empty] | 0.07258139 | 0.04766452 |  |  | 0.115882 | 0.0474135 | 0.2523587 | 0.04808545 | 0.3710891 | 0.04437134
[5 empty] | 0.07290005 | 0.04839782 |  |  | 0.1163401 | 0.04814294 | 0.2528025 | 0.04882522 | 0.3694208 | 0.04505398
[5 empty] | 0.06923751 | 0.04913112 |  |  | 0.1177643 | 0.04887238 | 0.2557832 | 0.049565 | 0.3712558 | 0.04573662
[5 empty] | 0.06659121 | 0.04986442 |  |  | 0.1172445 | 0.04960182 | 0.2562932 | 0.05030478 | 0.3748591 | 0.04641925
[5 empty] | 0.07495856 | 0.05059773 |  |  | 0.1183705 | 0.05033126 | 0.2566247 | 0.05104455 | 0.3759953 | 0.04710189
[5 empty] | 0.07233699 | 0.05133103 |  |  | 0.1191324 | 0.0510607 | 0.25747 | 0.05178433 | 0.3746292 | 0.04778452
[5 empty] | 0.07572391 | 0.05206433 |  |  | 0.12062 | 0.05179013 | 0.2588214 | 0.0525241 | 0.3789258 | 0.04846716
[5 empty] | 0.07511675 | 0.05279763 |  |  | 0.1207234 | 0.05251957 | 0.2608712 | 0.05326388 | 0.3812498 | 0.0491498
[5 empty] | 0.07351293 | 0.05353093 |  |  | 0.1216325 | 0.05324901 | 0.2637117 | 0.05400366 | 0.3818659 | 0.04983243
[5 empty] | 0.06890988 | 0.05426423 |  |  | 0.1230373 | 0.05397845 | 0.2629352 | 0.05474343 | 0.3863391 | 0.05051507
[5 empty] | 0.07030501 | 0.05499753 |  |  | 0.1232276 | 0.05470789 | 0.264834 | 0.05548321 | 0.3879341 | 0.0511977
[5 empty] | 0.07069574 | 0.05573083 |  |  | 0.1240935 | 0.05543733 | 0.2673003 | 0.05622298 | 0.3911157 | 0.05188034
[5 empty] | 0.07107951 | 0.05646413 |  |  | 0.1246248 | 0.05616677 | 0.2679266 | 0.05696276 | 0.3942487 | 0.05256298
[5 empty] | 0.07045372 | 0.05719743 |  |  | 0.1257116 | 0.0568962 | 0.2692051 | 0.05770254 | 0.396298 | 0.05324561
[5 empty] | 0.07381581 | 0.05793073 |  |  | 0.1262438 | 0.05762564 | 0.271228 | 0.05844231 | 0.3979284 | 0.05392825
[5 empty] | 0.07216318 | 0.05866403 |  |  | 0.1268113 | 0.05835508 | 0.2718877 | 0.05918209 | 0.4034046 | 0.05461088
[5 empty] | 0.07349328 | 0.05939733 |  |  | 0.1268041 | 0.05908452 | 0.2707765 | 0.05992186 | 0.4054914 | 0.05529352
[5 empty] | 0.07380351 | 0.06013063 |  |  | 0.1280121 | 0.05981396 | 0.2735867 | 0.06066164 | 0.4097538 | 0.05597616
[5 empty] | 0.0730913 | 0.06086393 |  |  | 0.1284253 | 0.0605434 | 0.2751368 | 0.06140142 | 0.4108564 | 0.05665879
[5 empty] | 0.08026198 | 0.06159723 |  |  | 0.1287455 | 0.06127283 | 0.2741182 | 0.06214119 | 0.4129641 | 0.05734143
[5 empty] | 0.07262787 | 0.06233053 |  |  | 0.1284759 | 0.06200227 | 0.2742545 | 0.06288097 | 0.4123417 | 0.05802406
[5 empty] | 0.07491079 | 0.06306383 |  |  | 0.1280147 | 0.06273171 | 0.2776136 | 0.06362075 | 0.415054 | 0.0587067
[5 empty] | 0.0772034 | 0.06379713 |  |  | 0.1284503 | 0.06346115 | 0.276489 | 0.06436052 | 0.4180658 | 0.05938934
[5 empty] | 0.07750354 | 0.06453043 |  |  | 0.1283826 | 0.06419059 | 0.2769743 | 0.0651003 | 0.4192419 | 0.06007197
[5 empty] | 0.08080905 | 0.06526373 |  |  | 0.1282117 | 0.06492003 | 0.2787629 | 0.06584007 | 0.4180472 | 0.06075461
[5 empty] | 0.07511777 | 0.06599703 |  |  | 0.1286373 | 0.06564947 | 0.2791485 | 0.06657985 | 0.4215281 | 0.06143724
[5 empty] | 0.08242754 | 0.06673033 |  |  | 0.1291595 | 0.0663789 | 0.2799245 | 0.06731963 | 0.4184001 | 0.06211988
[5 empty] | 0.0807362 | 0.06746363 |  |  | 0.1292781 | 0.06710834 | 0.2829846 | 0.0680594 | 0.4188429 | 0.06280252
[5 empty] | 0.0780416 | 0.06819693 |  |  | 0.1286932 | 0.06783778 | 0.2830222 | 0.06879918 | 0.4216798 | 0.06348515
[5 empty] | 0.07634158 | 0.06893023 |  |  | 0.1294046 | 0.06856722 | 0.2846309 | 0.06953895 | 0.4206107 | 0.06416779
[5 empty] | 0.07563397 | 0.06966353 |  |  | 0.1293123 | 0.06929666 | 0.2844042 | 0.07027873 | 0.4190356 | 0.06485042
[5 empty] | 0.08091663 | 0.07039684 |  |  | 0.1290162 | 0.0700261 | 0.2860357 | 0.07101851 | 0.4211542 | 0.06553306
[5 empty] | 0.07618738 | 0.07113014 |  |  | 0.1295163 | 0.07075554 | 0.284419 | 0.07175828 | 0.4218665 | 0.0662157
[5 empty] | 0.08044408 | 0.07186344 |  |  | 0.1294124 | 0.07148497 | 0.2857474 | 0.07249806 | 0.4194724 | 0.06689833
[5 empty] | 0.08368456 | 0.07259674 |  |  | 0.1301046 | 0.07221441 | 0.2863147 | 0.07323783 | 0.4223717 | 0.06758097
[5 empty] | 0.07890667 | 0.07333004 |  |  | 0.1293927 | 0.07294385 | 0.2875143 | 0.07397761 | 0.4194643 | 0.0682636
[5 empty] | 0.08410825 | 0.07406334 |  |  | 0.1305766 | 0.07367329 | 0.2865398 | 0.07471739 | 0.4192501 | 0.06894624
[5 empty] | 0.08328713 | 0.07479664 |  |  | 0.1300564 | 0.07440273 | 0.2883847 | 0.07545716 | 0.422729 | 0.06962888
[5 empty] | 0.08344116 | 0.07552994 |  |  | 0.130832 | 0.07513217 | 0.2871425 | 0.07619694 | 0.4228008 | 0.07031151
[5 empty] | 0.07756818 | 0.07626324 |  |  | 0.1298032 | 0.0758616 | 0.2889069 | 0.07693672 | 0.4209655 | 0.07099415
[5 empty] | 0.08466604 | 0.07699654 |  |  | 0.1301701 | 0.07659104 | 0.2886712 | 0.07767649 | 0.4229229 | 0.07167679
[5 empty] | 0.08073257 | 0.07772984 |  |  | 0.1305325 | 0.07732048 | 0.2880397 | 0.07841627 | 0.419173 | 0.07235942
[5 empty] | 0.07776562 | 0.07846314 |  |  | 0.1309904 | 0.07804992 | 0.2878274 | 0.07915604 | 0.4227155 | 0.07304206
[5 empty] | 0.07976401 | 0.07919644 |  |  | 0.1302437 | 0.07877936 | 0.2891376 | 0.07989582 | 0.4199504 | 0.07372469
[5 empty] | 0.07773154 | 0.07992974 |  |  | 0.1300923 | 0.0795088 | 0.2883733 | 0.0806356 | 0.4219775 | 0.07440733
[5 empty] | 0.08466998 | 0.08066304 |  |  | 0.1300363 | 0.08023824 | 0.2881377 | 0.08137537 | 0.4195968 | 0.07508997
[5 empty] | 0.07958065 | 0.08139634 |  |  | 0.1300754 | 0.08096767 | 0.2866337 | 0.08211515 | 0.4222081 | 0.0757726
[5 empty] | 0.07846485 | 0.08212964 |  |  | 0.1303098 | 0.08169711 | 0.2871644 | 0.08285492 | 0.4195112 | 0.07645524
[5 empty] | 0.0783239 | 0.08286294 |  |  | 0.1305392 | 0.08242655 | 0.2847328 | 0.0835947 | 0.4202865 | 0.07713787
[5 empty] | 0.07915909 | 0.08359624 |  |  | 0.1307636 | 0.08315599 | 0.2848421 | 0.08433448 | 0.4212218 | 0.07782051
[5 empty] | 0.08497174 | 0.08432954 |  |  | 0.130483 | 0.08388543 | 0.2856952 | 0.08507425 | 0.4227177 | 0.07850315
[5 empty] | 0.08076316 | 0.08506284 |  |  | 0.1311973 | 0.08461487 | 0.2838953 | 0.08581403 | 0.4226748 | 0.07918578
[5 empty] | 0.08453465 | 0.08579614 |  |  | 0.1310064 | 0.08534431 | 0.2841453 | 0.0865538 | 0.4222938 | 0.07986842
[5 empty] | 0.08428753 | 0.08652944 |  |  | 0.1310102 | 0.08607374 | 0.2828483 | 0.08729358 | 0.4185753 | 0.08055105
[5 empty] | 0.0790231 | 0.08726274 |  |  | 0.1303862 | 0.08680318 | 0.2815074 | 0.08803336 | 0.4190199 | 0.08123369
[5 empty] | 0.08174268 | 0.08799604 |  |  | 0.1302865 | 0.08753262 | 0.2805256 | 0.08877313 | 0.4207284 | 0.08191633
[5 empty] | 0.08044757 | 0.08872934 |  |  | 0.1302148 | 0.08826206 | 0.279206 | 0.08951291 | 0.4186013 | 0.08259896
[5 empty] | 0.07713908 | 0.08946264 |  |  | 0.1304771 | 0.0889915 | 0.2802517 | 0.09025269 | 0.4182394 | 0.0832816
[5 empty] | 0.08081853 | 0.09019595 |  |  | 0.1303793 | 0.08972094 | 0.2789656 | 0.09099246 | 0.4206432 | 0.08396423
[5 empty] | 0.07848721 | 0.09092925 |  |  | 0.1292273 | 0.09045038 | 0.2776508 | 0.09173224 | 0.4203134 | 0.08464687
[5 empty] | 0.07514644 | 0.09166255 |  |  | 0.1286268 | 0.09117981 | 0.2750105 | 0.09247201 | 0.4180507 | 0.08532951
[5 empty] | 0.08179753 | 0.09239585 |  |  | 0.1293839 | 0.09190925 | 0.2757475 | 0.09321179 | 0.4188557 | 0.08601214
[5 empty] | 0.07344178 | 0.09312915 |  |  | 0.1289044 | 0.09263869 | 0.2738651 | 0.09395157 | 0.414929 | 0.08669478
[5 empty] | 0.08008051 | 0.09386245 |  |  | 0.1280941 | 0.09336813 | 0.2726662 | 0.09469134 | 0.4151714 | 0.08737741
[5 empty] | 0.07471502 | 0.09459575 |  |  | 0.126959 | 0.09409757 | 0.2714539 | 0.09543112 | 0.4163834 | 0.08806005
[5 empty] | 0.07734663 | 0.09532905 |  |  | 0.1266049 | 0.09482701 | 0.2704313 | 0.09617089 | 0.4134657 | 0.08874269
[5 empty] | 0.07497664 | 0.09606235 |  |  | 0.1263377 | 0.09555644 | 0.2705014 | 0.09691067 | 0.4147189 | 0.08942532
[5 empty] | 0.07860636 | 0.09679565 |  |  | 0.1253633 | 0.09628588 | 0.2688672 | 0.09765045 | 0.4145437 | 0.09010796
[5 empty] | 0.0752371 | 0.09752895 |  |  | 0.1248875 | 0.09701532 | 0.2670318 | 0.09839022 | 0.4119408 | 0.09079059
[5 empty] | 0.07187017 | 0.09826225 |  |  | 0.1248163 | 0.09774476 | 0.2664983 | 0.09913 | 0.4115108 | 0.09147323
[5 empty] | 0.07050688 | 0.09899555 |  |  | 0.1239555 | 0.0984742 | 0.2642697 | 0.09986977 | 0.4114543 | 0.09215587
[5 empty] | 0.07314854 | 0.09972885 |  |  | 0.1229111 | 0.09920364 | 0.2632491 | 0.1006096 | 0.411672 | 0.0928385
[5 empty] | 0.07379645 | 0.1004622 |  |  | 0.1230888 | 0.09993308 | 0.2631395 | 0.1013493 | 0.4111645 | 0.09352114
[5 empty] | 0.07745192 | 0.1011955 |  |  | 0.1227946 | 0.1006625 | 0.261844 | 0.1020891 | 0.4072326 | 0.09420377
[5 empty] | 0.07711627 | 0.1019288 |  |  | 0.1213343 | 0.101392 | 0.2600655 | 0.1028289 | 0.4100767 | 0.09488641
[5 empty] | 0.06879081 | 0.1026621 |  |  | 0.1219138 | 0.1021214 | 0.2594073 | 0.1035687 | 0.4076977 | 0.09556905
[5 empty] | 0.06847683 | 0.1033954 |  |  | 0.1206391 | 0.1028508 | 0.2580723 | 0.1043084 | 0.407296 | 0.09625168
[5 empty] | 0.07417566 | 0.1041287 |  |  | 0.1206159 | 0.1035803 | 0.2573636 | 0.1050482 | 0.4054725 | 0.09693432
[5 empty] | 0.07188859 | 0.104862 |  |  | 0.1206502 | 0.1043097 | 0.2561842 | 0.105788 | 0.4028277 | 0.09761696
[5 empty] | 0.07461695 | 0.1055953 |  |  | 0.1198478 | 0.1050391 | 0.2550372 | 0.1065278 | 0.4028622 | 0.09829959
[5 empty] | 0.07236203 | 0.1063286 |  |  | 0.1196147 | 0.1057686 | 0.2554061 | 0.1072675 | 0.4007768 | 0.09898223
[5 empty] | 0.07111766 | 0.1070619 |  |  | 0.1198567 | 0.106498 | 0.2530711 | 0.1080073 | 0.4034721 | 0.09966486
[5 empty] | 0.07487414 | 0.1077952 |  |  | 0.1202546 | 0.1072275 | 0.2526321 | 0.1087471 | 0.4009486 | 0.1003475
[5 empty] | 0.06963143 | 0.1085285 |  |  | 0.1201546 | 0.1079569 | 0.2512893 | 0.1094869 | 0.4011072 | 0.1010301
[5 empty] | 0.07038954 | 0.1092618 |  |  | 0.1197548 | 0.1086863 | 0.2498425 | 0.1102266 | 0.3992483 | 0.1017128
[5 empty] | 0.07214849 | 0.1099951 |  |  | 0.1200553 | 0.1094158 | 0.2492918 | 0.1109664 | 0.3954727 | 0.1023954
[5 empty] | 0.0679083 | 0.1107284 |  |  | 0.119456 | 0.1101452 | 0.2497371 | 0.1117062 | 0.3950811 | 0.103078
[5 empty] | 0.06966898 | 0.1114617 |  |  | 0.1201572 | 0.1108747 | 0.2472785 | 0.112446 | 0.395874 | 0.1037607
[5 empty] | 0.06743055 | 0.112195 |  |  | 0.1200588 | 0.1116041 | 0.246216 | 0.1131857 | 0.3925521 | 0.1044433
[5 empty] | 0.07019302 | 0.1129283 |  |  | 0.119661 | 0.1123335 | 0.2467495 | 0.1139255 | 0.394516 | 0.105126
[5 empty] | 0.0719564 | 0.1136616 |  |  | 0.1200638 | 0.113063 | 0.2454791 | 0.1146653 | 0.3917665 | 0.1058086
[5 empty] | 0.06872071 | 0.1143949 |  |  | 0.1203673 | 0.1137924 | 0.2432047 | 0.1154051 | 0.3892041 | 0.1064912
[5 empty] | 0.06748597 | 0.1151282 |  |  | 0.1206716 | 0.1145218 | 0.2423264 | 0.1161448 | 0.3908658 | 0.1071739
[5 empty] | 0.0712522 | 0.1158615 |  |  | 0.1205769 | 0.1152513 | 0.2419441 | 0.1168846 | 0.3877617 | 0.1078565
[5 empty] | 0.06601939 | 0.1165948 |  |  | 0.119883 | 0.1159807 | 0.2416579 | 0.1176244 | 0.3858945 | 0.1085391
[5 empty] | 0.06578758 | 0.1173281 |  |  | 0.1194903 | 0.1167102 | 0.2410677 | 0.1183642 | 0.3833678 | 0.1092218
[5 empty] | 0.06855678 | 0.1180614 |  |  | 0.1195986 | 0.1174396 | 0.2377735 | 0.119104 | 0.3816849 | 0.1099044
[5 empty] | 0.066327 | 0.1187947 |  |  | 0.1202082 | 0.118169 | 0.2393754 | 0.1198437 | 0.3794495 | 0.110587
[5 empty] | 0.06809826 | 0.119528 |  |  | 0.119919 | 0.1188985 | 0.2357733 | 0.1205835 | 0.3771649 | 0.1112697
[5 empty] | 0.06287057 | 0.1202613 |  |  | 0.1197313 | 0.1196279 | 0.2355673 | 0.1213233 | 0.3780347 | 0.1119523
[5 empty] | 0.06664395 | 0.1209946 |  |  | 0.119845 | 0.1203574 | 0.2350572 | 0.1220631 | 0.3735623 | 0.1126349
[5 empty] | 0.06741841 | 0.1217279 |  |  | 0.1202602 | 0.1210868 | 0.2335432 | 0.1228028 | 0.3699512 | 0.1133176
[5 empty] | 0.06619396 | 0.1224612 |  |  | 0.120777 | 0.1218162 | 0.2324252 | 0.1235426 | 0.367505 | 0.1140002
[5 empty] | 0.06897063 | 0.1231945 |  |  | 0.1202956 | 0.1225457 | 0.2312033 | 0.1242824 | 0.365927 | 0.1146829
[5 empty] | 0.06974843 | 0.1239278 |  |  | 0.1205159 | 0.1232751 | 0.2299773 | 0.1250222 | 0.3632208 | 0.1153655
[5 empty] | 0.06252738 | 0.1246611 |  |  | 0.1208381 | 0.1240045 | 0.2297474 | 0.1257619 | 0.3606899 | 0.1160481
[5 empty] | 0.06930748 | 0.1253944 |  |  | 0.1203623 | 0.124734 | 0.2280134 | 0.1265017 | 0.3562377 | 0.1167308
[5 empty] | 0.06708875 | 0.1261277 |  |  | 0.1198885 | 0.1254634 | 0.2279755 | 0.1272415 | 0.3517678 | 0.1174134
[5 empty] | 0.06887122 | 0.126861 |  |  | 0.1206168 | 0.1261929 | 0.2278336 | 0.1279813 | 0.3485835 | 0.118096
[5 empty] | 0.06065489 | 0.1275943 |  |  | 0.1202473 | 0.1269223 | 0.2243877 | 0.128721 | 0.3460885 | 0.1187787
[5 empty] | 0.06443977 | 0.1283276 |  |  | 0.12018 | 0.1276517 | 0.2234378 | 0.1294608 | 0.3400861 | 0.1194613
[5 empty] | 0.06322589 | 0.1290609 |  |  | 0.1209152 | 0.1283812 | 0.2230838 | 0.1302006 | 0.3380799 | 0.1201439
[5 empty] | 0.06601327 | 0.1297942 |  |  | 0.1201528 | 0.1291106 | 0.2218259 | 0.1309404 | 0.3348734 | 0.1208266
[5 empty] | 0.0598019 | 0.1305275 |  |  | 0.1210928 | 0.1298401 | 0.222464 | 0.1316801 | 0.33187 | 0.1215092
[5 empty] | 0.05959182 | 0.1312608 |  |  | 0.1204355 | 0.1305695 | 0.219998 | 0.1324199 | 0.3276732 | 0.1221919
[5 empty] | 0.06138303 | 0.1319941 |  |  | 0.1201809 | 0.1312989 | 0.220628 | 0.1331597 | 0.3208865 | 0.1228745
[5 empty] | 0.06117555 | 0.1327274 |  |  | 0.1211291 | 0.1320284 | 0.2196541 | 0.1338995 | 0.3200134 | 0.1235571
[5 empty] | 0.06596939 | 0.1334607 |  |  | 0.1210801 | 0.1327578 | 0.217976 | 0.1346393 | 0.3150574 | 0.1242398
[5 empty] | 0.06176458 | 0.134194 |  |  | 0.120734 | 0.1334872 | 0.217394 | 0.135379 | 0.3092219 | 0.1249224
[5 empty] | 0.05956112 | 0.1349273 |  |  | 0.120991 | 0.1342167 | 0.214508 | 0.1361188 | 0.3049104 | 0.125605
[5 empty] | 0.06135904 | 0.1356606 |  |  | 0.120251 | 0.1349461 | 0.2129179 | 0.1368586 | 0.2982265 | 0.1262877
[5 empty] | 0.06415833 | 0.1363939 |  |  | 0.1210143 | 0.1356756 | 0.2127237 | 0.1375984 | 0.2953736 | 0.1269703
[5 empty] | 0.05895903 | 0.1371272 |  |  | 0.1207808 | 0.136405 | 0.2112256 | 0.1383381 | 0.2902552 | 0.1276529
[5 empty] | 0.06076115 | 0.1378605 |  |  | 0.1208506 | 0.1371344 | 0.2120234 | 0.1390779 | 0.2843747 | 0.1283356
[5 empty] | 0.0635647 | 0.1385938 |  |  | 0.1213238 | 0.1378639 | 0.2103171 | 0.1398177 | 0.2819357 | 0.1290182
[5 empty] | 0.06236969 | 0.1393271 |  |  | 0.1214006 | 0.1385933 | 0.2085069 | 0.1405575 | 0.2780417 | 0.1297008
[5 empty] | 0.06517615 | 0.1400604 |  |  | 0.121781 | 0.1393228 | 0.2073925 | 0.1412972 | 0.2724961 | 0.1303835
[5 empty] | 0.05998408 | 0.1407937 |  |  | 0.121765 | 0.1400522 | 0.2065741 | 0.142037 | 0.2644023 | 0.1310661
[5 empty] | 0.06379351 | 0.141527 |  |  | 0.1217528 | 0.1407816 | 0.2060517 | 0.1427768 | 0.262664 | 0.1317488
[5 empty] | 0.06260444 | 0.1422603 |  |  | 0.1211444 | 0.1415111 | 0.2030252 | 0.1435166 | 0.2564846 | 0.1324314
[5 empty] | 0.06041689 | 0.1429936 |  |  | 0.1215399 | 0.1422405 | 0.2014947 | 0.1442563 | 0.2491675 | 0.133114
[5 empty] | 0.06023088 | 0.1437269 |  |  | 0.1222394 | 0.1429699 | 0.2003601 | 0.1449961 | 0.2458163 | 0.1337967
[5 empty] | 0.05704643 | 0.1444602 |  |  | 0.122443 | 0.1436994 | 0.2014214 | 0.1457359 | 0.2400344 | 0.1344793
[5 empty] | 0.06386354 | 0.1451935 |  |  | 0.1225508 | 0.1444288 | 0.2007787 | 0.1464757 | 0.2375253 | 0.1351619
[5 empty] | 0.06368224 | 0.1459268 |  |  | 0.1218628 | 0.1451583 | 0.1982318 | 0.1472154 | 0.2313925 | 0.1358446