## 1
Общество с ограниченной ответственностью "Инженерная геология" (ООО "ИнжГео") | [11 empty] | Общество с ограниченной ответственностью "Инженерная геология" (ООО "ИнжГео")
Юр. адрес: 117279, г. Москва, ул. Миклухо-Маклая, 36 а, этаж 5, пом. XXIII к. 76-84 | [11 empty] | Юр. адрес: 117279, г. Москва, ул. Миклухо-Маклая, 36 а, этаж 5, пом. XXIII к. 76-84 | [8 empty] | нагр |  |  | X0 | Y0 | R |  | нагр |  |  |  | X0 | Y0 | R | нагр |  |  |  | X0 | Y0 | R |  | нагр |  |  |  | X0 | Y0 | R
Телефон/факс +7 (495) 132-30-00, Адрес электронной почты inbox@inj-geo.ru | [11 empty] | Телефон/факс +7 (495) 132-30-00, Адрес электронной почты inbox@inj-geo.ru | [12 empty] | 0 | [7 empty] | 0 | [6 empty] | 0 | [7 empty] | 0
[21 empty] | девиатор | [6 empty] | девиатор | [6 empty] | девиатор | [7 empty] | девиатор
Испытательная лаборатория ООО «ИнжГео» | [11 empty] | Испытательная лаборатория ООО «ИнжГео» | [8 empty] | x0 | Угол | X | Y |  |  |  | x0 |  | Угол | X | Y |  |  | x0 |  | Угол | X | Y |  |  |  | x0 |  | Угол | X | Y
Адрес места осуществления деятельности лаборатории: г. Москва, просп. Вернадского, д. 51, стр. 1 | [11 empty] | Адрес места осуществления деятельности лаборатории: г. Москва, просп. Вернадского, д. 51, стр. 1 | [9 empty] | 0 | [7 empty] | 0 | [6 empty] | 0 | [7 empty] | 0
Телефон +7(910)4557682, E-mail: slg85@mail.ru | [11 empty] | Телефон +7(910)4557682, E-mail: slg85@mail.ru | [9 empty] | 5 | [7 empty] | 5 | [6 empty] | 5 | [7 empty] | 5
[22 empty] | 10 | [7 empty] | 10 | [6 empty] | 10 | [7 empty] | 10
[12 empty] | Протокол испытаний № 13-63/319 от 13-09-2023 | [9 empty] | 15 | [7 empty] | 15 | [6 empty] | 15 | [7 empty] | 15
[22 empty] | 20 | [7 empty] | 20 | [6 empty] | 20 | [7 empty] | 20
[12 empty] | Наименование и адрес заказчика: Переход трубопровода через р. Енисей | [9 empty] | 25 | [7 empty] | 25 | [6 empty] | 25 | [7 empty] | 25
[12 empty] | Наименование объекта: ООО Регионстрой | [9 empty] | 30 | [7 empty] | 30 | [6 empty] | 30 | [7 empty] | 30
Наименование используемого метода/методики: ГОСТ 12248.4-2020 | [11 empty] | Наименование используемого метода/методики: ГОСТ 12248.3-2020 | [9 empty] | 35 | [7 empty] | 35 | [6 empty] | 35 | [7 empty] | 35
Условия проведения испытания: температура окружающей среды (18 - 25)0С, влажность воздуха (40 - 75)% | [11 empty] | Условия проведения испытания: температура окружающей среды (18 - 25)0С, влажность воздуха (40 - 75)% | [9 empty] | 40 | [7 empty] | 40 | [6 empty] | 40 | [7 empty] | 40
[12 empty] | Дата получение объекта подлежащего испытаниям: 17-08-2023 | [9 empty] | 45 | [7 empty] | 45 | [6 empty] | 45 | [7 empty] | 45
[12 empty] | Дата испытания: 25.10.2022-19.11.2319 | [9 empty] | 50 | [7 empty] | 50 | [6 empty] | 50 | [7 empty] | 50
[22 empty] | 55 | [7 empty] | 55 | [6 empty] | 55 | [7 empty] | 55
Испытание грунтов методом трехосного сжатия | [11 empty] | Испытание грунтов методом трехосного сжатия | [9 empty] | 60 | [7 empty] | 60 | [6 empty] | 60 | [7 empty] | 60
[22 empty] | 65 | [7 empty] | 65 | [6 empty] | 65 | [7 empty] | 65
Лабораторный номер: | [6 empty] | We, д.е. = |  |  |  |  | Лабораторный номер: |  | 1354 |  |  |  | We, д.е. = | 0.158 |  |  | 70 | [7 empty] | 70 | [6 empty] | 70 | [7 empty] | 70
Номер скважины: | [6 empty] | ρ, г/см3 = |  |  |  |  | Номер скважины: |  | BH-023 |  |  |  | ρ, г/см3 = |  |  |  | 75 | [7 empty] | 75 | [6 empty] | 75 | [7 empty] | 75
Глубина отбора, м: | [6 empty] | ρs, г/см3 = |  |  |  |  | Глубина отбора, м: |  | 4.2 |  |  |  | ρs, г/см3 = | 2.72 |  |  | 80 | [7 empty] | 80 | [6 empty] | 80 | [7 empty] | 80
Наименование грунта: | [6 empty] | e, д.е. = |  |  |  |  | Наименование грунта: |  | Щебенистый грунт, заполнитель суглинок, легкий пылеватый, после оттаивания текучепластичный |  |  |  | e, д.е. = |  |  |  | 85 | [7 empty] | 85 | [6 empty] | 85 | [7 empty] | 85
Схема проведения опыта: | [6 empty] | IL, д.е. = |  |  |  |  | Схема проведения опыта: |  | КД |  |  |  | IL, д.е. = | 0.8036521 |  |  | 90 | [7 empty] | 90 | [6 empty] | 90 | [7 empty] | 90
[22 empty] | 95 | [7 empty] | 95 | [6 empty] | 95 | [7 empty] | 95
[22 empty] | 100 | [7 empty] | 100 | [6 empty] | 100 | [7 empty] | 100
Результаты испытаний | [11 empty] | Результаты испытаний | [9 empty] | 105 | [7 empty] | 105 | [6 empty] | 105 | [7 empty] | 105
[22 empty] | 110 | [7 empty] | 110 | [6 empty] | 110 | [7 empty] | 110
[22 empty] | 115 | [7 empty] | 115 | [6 empty] | 115 | [7 empty] | 115
[22 empty] | 120 | [7 empty] | 120 | [6 empty] | 120 | [7 empty] | 120
[22 empty] | 125 | [7 empty] | 125 | [6 empty] | 125 | [7 empty] | 125
[22 empty] | 130 | [7 empty] | 130 | [6 empty] | 130 | [7 empty] | 130
[22 empty] | 135 | [7 empty] | 135 | [6 empty] | 135 | [7 empty] | 135
[22 empty] | 140 | [7 empty] | 140 | [6 empty] | 140 | [7 empty] | 140
[22 empty] | 145 | [7 empty] | 145 | [6 empty] | 145 | [7 empty] | 145
[22 empty] | 150 | [7 empty] | 150 | [6 empty] | 150 | [7 empty] | 150
[22 empty] | 155 | [7 empty] | 155 | [6 empty] | 155 | [7 empty] | 155
[22 empty] | 160 | [7 empty] | 160 | [6 empty] | 160 | [7 empty] | 160
[22 empty] | 165 | [7 empty] | 165 | [6 empty] | 165 | [7 empty] | 165
[22 empty] | 170 | [7 empty] | 170 | [6 empty] | 170 | [7 empty] | 170
[22 empty] | 175 | [7 empty] | 175 | [6 empty] | 175 | [7 empty] | 175
[22 empty] | 180 | [7 empty] | 180 | [6 empty] | 180 | [7 empty] | 180
[13 empty] | Давление в камере, Мпа σ3 | Вертикальная нагрузка, Мпа σ1 | Поровое давление, Мпа u
| K0, д.е. | 0.7243626 |  |  |  |  | Коэфф. Точки | [5 empty] | 0.15 | 0.3066226 | [5 empty] | 1 | [6 empty] | σ3,кПа | σ1,кПа | u, кПа |  |  |  | 4
| q_zg, МПа | 0.1086544 | [10 empty] | 0.25 | 0.4827274 | [27 empty] | δ3, Мпа | δ1-δ3, МПа | δ1, МПа | δ1, КПа
|  |  | Модуль деформации, МПа: | [9 empty] | 0.35 | 0.6588322 | [21 empty] | С, МПа:
|  |  | Е0= |  | Точки модуля (полное напр.), МПа |  |  |  | 0.1086544 | 0.173847 | [25 empty] | φ, град:
|  |  | E50 = |  | qf (полное напр.), МПа |  |  |  | 0.2673467 | [26 empty] | E, Мпа
|  |  | Коэф. Поперечной деформации, ϑ = | [9 empty] | Эффективные значения угла внутреннего трения и удельного сцепления ϕ', С' | [13 empty] | x | 0
[13 empty] | ϕ', град. = | 16 | [12 empty] | y |  |  |  | С, кПа | φ,°
[13 empty] | С', МПа = | 0.016
| Исполнитель: | [6 empty] | Морозов Д.С. |  |  |  |  | Исполнитель: |  |  |  |  | Морозов Д.С.
| Начальник исп. лаборатории: | [6 empty] | Семиколенова Л.Г. |  |  |  |  | Начальник исп. лаборатории: |  |  |  |  | Семиколенова Л.Г.
Лист 1 , всего листов 2 | [11 empty] | Лист 2 , всего листов 2
Частичное воспроизведение протокола испытаний без письменного разрешения ООО «ИнжГео» ЗАПРЕЩАЕТСЯ | [11 empty] | Частичное воспроизведение протокола испытаний без письменного разрешения ООО «ИнжГео» ЗАПРЕЩАЕТСЯ
[5 empty] | второй график |  | первый график | [9 empty] | К Пуассона
dev50 | epsE50 | ind | devE0 | epsE0 | dev | eps | sigma |  | dev1 | eps1 | dev2 | eps2 | dev3 | eps3 |  | Глины
0.1173467 | 0.003428618 |  |  |  | 0 | 0 |  |  | 0 | 0 | 0 | 0 | 0 | 0 |  | < 0 | 0,20-0,30
ind |  |  |  |  | 0.02890716 | 0.0007361713 |  |  | 0.028 | 0.0004908596 | 0.07 | 0.0007750416 | 0.11 | 0.0008264474 |  | 0-0,25 | 0,30-0,38
2 |  |  |  |  | 0.06519264 | 0.001142873 |  |  | 0.06290028 | 0.00146643 | 0.09894646 | 0.001465748 | 0.1401476 | 0.001464741 |  | 0,25< | 0,38-0,45
E0 |  |  |  |  | 0.08396248 | 0.002208514 |  |  | 0.07831131 | 0.002288087 | 0.1163637 | 0.002147303 | 0.1544161 | 0.001933588 |  | Суглинки | 0,35-0,37
epsE0 | devE0 |  |  |  | 0.09975168 | 0.002944685 |  |  | 0.08120479 | 0.002932861 | 0.121181 | 0.002931495 | 0.1646251 | 0.002929483 |  | Пески и супеси | 0,30-0,35
0.001142873 | 0.06519264 |  |  |  | 0.1173467 | 0.003428618 |  |  | 0.08506142 | 0.003666076 | 0.1260856 | 0.003664369 | 0.1708925 | 0.003661854
[5 empty] | 0.1058799 | 0.004417028 |  |  | 0.08848211 | 0.004399291 | 0.1329008 | 0.004397243 | 0.1782204 | 0.004394224
График E50 |  | График E |  |  | 0.1293041 | 0.005153199 |  |  | 0.09266905 | 0.005132506 | 0.1377293 | 0.005130117 | 0.1834123 | 0.005126595
eps | q | sigma |  |  | 0.1255707 | 0.005889371 |  |  | 0.09562444 | 0.005865722 | 0.1434741 | 0.005862991 | 0.1913717 | 0.005858966
Горизонтальная линия E50 |  | Касательная |  |  | 0.1196812 | 0.006625542 |  |  | 0.1003505 | 0.006598937 | 0.1472381 | 0.006595865 | 0.197502 | 0.006591336
0 |  | a | b |  | 0.1346372 | 0.007361713 |  |  | 0.1027494 | 0.007332152 | 0.1535241 | 0.007328739 | 0.2034068 | 0.007323707
|  |  | 0 |  | 0.1444401 | 0.008097885 |  |  | 0.1059233 | 0.008065367 | 0.157835 | 0.008061613 | 0.2094895 | 0.008056078
Вертикальная линия E50 |  | p1 и p2 |  |  | 0.1550916 | 0.008834056 |  |  | 0.1095746 | 0.008798583 | 0.1616737 | 0.008794486 | 0.2155537 | 0.008788448
| 0 | 0 |  |  | 0.1465932 | 0.009570227 |  |  | 0.1127052 | 0.009531798 | 0.1664431 | 0.00952736 | 0.2204028 | 0.009520819
[5 empty] | 0.1549463 | 0.0103064 |  |  | 0.1155176 | 0.01026501 | 0.1699461 | 0.01026023 | 0.2275403 | 0.01025319
Касательная линия E50 |  |  |  |  | 0.1481525 | 0.01104257 |  |  | 0.1173138 | 0.01099823 | 0.1754855 | 0.01099311 | 0.2323697 | 0.01098556
0 | 0 | Горизонтальная 1 |  |  | 0.1672133 | 0.01177874 |  |  | 0.1205961 | 0.01173144 | 0.1772643 | 0.01172598 | 0.2376946 | 0.01171793
[5 empty] | 0.1531303 | 0.01251491 |  |  | 0.1229666 | 0.01246466 | 0.1816852 | 0.01245886 | 0.2429183 | 0.0124503
Горизонтальная линия qкр |  |  |  |  | 0.160905 | 0.01325108 |  |  | 0.1245276 | 0.01319787 | 0.1856513 | 0.01319173 | 0.2449444 | 0.01318267
Горизонтальная линия q |  | Горизонтальная 2 |  |  | 0.1645389 | 0.01398726 |  |  | 0.1271813 | 0.01393109 | 0.1894653 | 0.0139246 | 0.2505764 | 0.01391504
0 |  | 0 |  |  | 0.1660335 | 0.01472343 |  |  | 0.1298298 | 0.0146643 | 0.1927303 | 0.01465748 | 0.2531178 | 0.01464741
[5 empty] | 0.1853904 | 0.0154596 |  |  | 0.1306755 | 0.01539752 | 0.1947489 | 0.01539035 | 0.257972 | 0.01537978
Вертикальная линия q |  |  |  |  | 0.174611 | 0.01619577 |  |  | 0.1331204 | 0.01613073 | 0.1982242 | 0.01612323 | 0.2616425 | 0.01611216
| 0 |  |  |  | 0.177697 | 0.01693194 |  |  | 0.1344667 | 0.01686395 | 0.199759 | 0.0168561 | 0.265933 | 0.01684453
[5 empty] | 0.1766499 | 0.01766811 |  |  | 0.1371168 | 0.01759717 | 0.2030562 | 0.01758897 | 0.2697467 | 0.0175769
[5 empty] | 0.1864711 | 0.01840428 |  |  | 0.1388727 | 0.01833038 | 0.2065186 | 0.01832185 | 0.2726873 | 0.01830927
[5 empty] | 0.1951623 | 0.01914045 |  |  | 0.1402368 | 0.0190636 | 0.2079492 | 0.01905472 | 0.2765582 | 0.01904164
[5 empty] | 0.1867248 | 0.01987663 |  |  | 0.1419111 | 0.01979681 | 0.2096509 | 0.01978759 | 0.2794629 | 0.01977401
[5 empty] | 0.1931603 | 0.0206128 |  |  | 0.1426979 | 0.02053003 | 0.2116265 | 0.02052047 | 0.2796049 | 0.02050638
[5 empty] | 0.2064703 | 0.02134897 |  |  | 0.1449994 | 0.02126324 | 0.2142789 | 0.02125334 | 0.2839877 | 0.02123875
[5 empty] | 0.2056563 | 0.02208514 |  |  | 0.1462177 | 0.02199646 | 0.216711 | 0.02198622 | 0.2856147 | 0.02197112
[5 empty] | 0.1987199 | 0.02282131 |  |  | 0.1468552 | 0.02272967 | 0.2180256 | 0.02271909 | 0.2892896 | 0.02270349
[5 empty] | 0.2076625 | 0.02355748 |  |  | 0.1481139 | 0.02346289 | 0.2189258 | 0.02345196 | 0.2897157 | 0.02343586
[5 empty] | 0.1994857 | 0.02429365 |  |  | 0.1493962 | 0.0241961 | 0.2211142 | 0.02418484 | 0.2909966 | 0.02416823
[5 empty] | 0.2141911 | 0.02502983 |  |  | 0.1500041 | 0.02492932 | 0.2212939 | 0.02491771 | 0.2930357 | 0.0249006
[5 empty] | 0.2137801 | 0.025766 |  |  | 0.15054 | 0.02566253 | 0.2242677 | 0.02565059 | 0.2973365 | 0.02563297
[5 empty] | 0.2172542 | 0.02650217 |  |  | 0.1512059 | 0.02639575 | 0.2251385 | 0.02638346 | 0.2981026 | 0.02636535
[5 empty] | 0.2186151 | 0.02723834 |  |  | 0.1513042 | 0.02712896 | 0.2265091 | 0.02711633 | 0.2998374 | 0.02709772
[5 empty] | 0.2128642 | 0.02797451 |  |  | 0.1523369 | 0.02786218 | 0.2260825 | 0.02784921 | 0.2992444 | 0.02783009
[5 empty] | 0.225003 | 0.02871068 |  |  | 0.1528064 | 0.02859539 | 0.2270615 | 0.02858208 | 0.3024272 | 0.02856246
[5 empty] | 0.2280332 | 0.02944685 |  |  | 0.1536148 | 0.02932861 | 0.2282491 | 0.02931495 | 0.3017891 | 0.02929483
[5 empty] | 0.2239562 | 0.03018302 |  |  | 0.1539642 | 0.03006182 | 0.228948 | 0.03004783 | 0.3035337 | 0.0300272
[5 empty] | 0.2117735 | 0.0309192 |  |  | 0.153757 | 0.03079504 | 0.2288613 | 0.0307807 | 0.3044645 | 0.03075957
[5 empty] | 0.2144866 | 0.03165537 |  |  | 0.1542953 | 0.03152825 | 0.2290917 | 0.03151358 | 0.3047849 | 0.03149194
[5 empty] | 0.2140972 | 0.03239154 |  |  | 0.1555813 | 0.03226147 | 0.2298422 | 0.03224645 | 0.3052985 | 0.03222431
[5 empty] | 0.2216067 | 0.03312771 |  |  | 0.1559172 | 0.03299468 | 0.2313156 | 0.03297932 | 0.3062088 | 0.03295668
[5 empty] | 0.2280166 | 0.03386388 |  |  | 0.1555053 | 0.0337279 | 0.2321148 | 0.0337122 | 0.3073192 | 0.03368905
[5 empty] | 0.2333286 | 0.03460005 |  |  | 0.1562476 | 0.03446112 | 0.2304427 | 0.03444507 | 0.3070333 | 0.03442142
[5 empty] | 0.233544 | 0.03533622 |  |  | 0.1562465 | 0.03519433 | 0.2323022 | 0.03517795 | 0.3085544 | 0.03515379
[5 empty] | 0.2346935 | 0.0360724 |  |  | 0.1566226 | 0.03592755 | 0.2327274 | 0.03591082 | 0.3088322 | 0.03588616
[5 empty] | 0.219691 | 0.03680857 |  |  | 0.1559226 | 0.03666076 | 0.2307274 | 0.03664369 | 0.3083321 | 0.03661854
[5 empty] | 0.2286094 | 0.03754474 |  |  | 0.1562697 | 0.03739398 | 0.2311477 | 0.03737657 | 0.3087306 | 0.03735091
[5 empty] | 0.2144168 | 0.03828091 |  |  | 0.1562155 | 0.03812719 | 0.2318084 | 0.03810944 | 0.3084104 | 0.03808328
[5 empty] | 0.2221184 | 0.03901708 |  |  | 0.155065 | 0.03886041 | 0.230117 | 0.03884232 | 0.3078816 | 0.03881565
[5 empty] | 0.2307194 | 0.03975325 |  |  | 0.1545227 | 0.03959362 | 0.2309808 | 0.03957519 | 0.3058543 | 0.03954802
[5 empty] | 0.2102249 | 0.04048942 |  |  | 0.1544934 | 0.04032684 | 0.2298073 | 0.04030806 | 0.3058388 | 0.04028039
[5 empty] | 0.2116402 | 0.04122559 |  |  | 0.1544818 | 0.04106005 | 0.2286039 | 0.04104094 | 0.3037453 | 0.04101276
[5 empty] | 0.2249704 | 0.04196177 |  |  | 0.1529926 | 0.04179327 | 0.2288781 | 0.04177381 | 0.3030839 | 0.04174513
[5 empty] | 0.2242208 | 0.04269794 |  |  | 0.1521305 | 0.04252648 | 0.2271372 | 0.04250668 | 0.3016649 | 0.0424775
[5 empty] | 0.2103965 | 0.04343411 |  |  | 0.1525003 | 0.0432597 | 0.2253889 | 0.04323956 | 0.2979984 | 0.04320987
[5 empty] | 0.2135027 | 0.04417028 |  |  | 0.1509066 | 0.04399291 | 0.2249404 | 0.04397243 | 0.2967947 | 0.04394224
[5 empty] | 0.2265446 | 0.04490645 |  |  | 0.1508542 | 0.04472613 | 0.2237992 | 0.04470531 | 0.2966639 | 0.04467461
[5 empty] | 0.2145274 | 0.04564262 |  |  | 0.1499479 | 0.04545934 | 0.2210727 | 0.04543818 | 0.2930162 | 0.04540698
[5 empty] | 0.2264563 | 0.04637879 |  |  | 0.1486922 | 0.04619256 | 0.2192685 | 0.04617105 | 0.2924618 | 0.04613935
[5 empty] | 0.2113365 | 0.04711497 |  |  | 0.1475919 | 0.04692577 | 0.2176939 | 0.04690393 | 0.289511 | 0.04687172
[5 empty] | 0.2051731 | 0.04785114 |  |  | 0.1461518 | 0.04765899 | 0.2160563 | 0.0476368 | 0.2876739 | 0.0476041
[5 empty] | 0.2189715 | 0.04858731 |  |  | 0.1460765 | 0.0483922 | 0.2151632 | 0.04836968 | 0.2843607 | 0.04833647
[5 empty] | 0.2207366 | 0.04932348 |  |  | 0.1447708 | 0.04912542 | 0.2127221 | 0.04910255 | 0.2842816 | 0.04906884
[5 empty] | 0.2074738 | 0.05005965 |  |  | 0.1436394 | 0.04985863 | 0.2110403 | 0.04983542 | 0.2811468 | 0.04980121
[5 empty] | 0.2121883 | 0.05079582 |  |  | 0.1414869 | 0.05059185 | 0.2097253 | 0.0505683 | 0.2776665 | 0.05053358
[5 empty] | 0.2178852 | 0.05153199 |  |  | 0.1414182 | 0.05132506 | 0.2087846 | 0.05130117 | 0.2766509 | 0.05126595
[5 empty] | 0.1955697 | 0.05226816 |  |  | 0.1403379 | 0.05205828 | 0.2069256 | 0.05203404 | 0.2722101 | 0.05199832
[5 empty] | 0.208247 | 0.05300434 |  |  | 0.1379508 | 0.0527915 | 0.2037557 | 0.05276692 | 0.2701545 | 0.05273069
[5 empty] | 0.1959223 | 0.05374051 |  |  | 0.1367615 | 0.05352471 | 0.2035823 | 0.05349979 | 0.2679941 | 0.05346306
[5 empty] | 0.1976008 | 0.05447668 |  |  | 0.1362748 | 0.05425793 | 0.2008129 | 0.05423267 | 0.2654393 | 0.05419543
[5 empty] | 0.2072877 | 0.05521285 |  |  | 0.1345954 | 0.05499114 | 0.1983549 | 0.05496554 | 0.2616001 | 0.0549278
[5 empty] | 0.1959882 | 0.05594902 |  |  | 0.133528 | 0.05572436 | 0.1974158 | 0.05569841 | 0.2603867 | 0.05566017
[5 empty] | 0.2067074 | 0.05668519 |  |  | 0.1326773 | 0.05645757 | 0.195903 | 0.05643129 | 0.2575094 | 0.05639254
[5 empty] | 0.2014506 | 0.05742136 |  |  | 0.131848 | 0.05719079 | 0.193824 | 0.05716416 | 0.2558784 | 0.05712491
[5 empty] | 0.1872229 | 0.05815754 |  |  | 0.1303449 | 0.057924 | 0.1908861 | 0.05789704 | 0.2527038 | 0.05785729
[5 empty] | 0.1820296 | 0.05889371 |  |  | 0.1286727 | 0.05865722 | 0.1909968 | 0.05862991 | 0.2510959 | 0.05858966
[5 empty] | 0.1898758 | 0.05962988 |  |  | 0.128736 | 0.05939043 | 0.1877635 | 0.05936278 | 0.2479648 | 0.05932203
[5 empty] | 0.1947667 | 0.06036605 |  |  | 0.1269396 | 0.06012365 | 0.1870938 | 0.06009566 | 0.2453208 | 0.0600544
[5 empty] | 0.1967076 | 0.06110222 |  |  | 0.1263883 | 0.06085686 | 0.1848949 | 0.06082853 | 0.2441739 | 0.06078677
[5 empty] | 0.1887035 | 0.06183839 |  |  | 0.1248866 | 0.06159008 | 0.1832744 | 0.06156141 | 0.2416346 | 0.06151914
[5 empty] | 0.1947598 | 0.06257456 |  |  | 0.1244394 | 0.06232329 | 0.1821397 | 0.06229428 | 0.2400128 | 0.06225151
[5 empty] | 0.1778815 | 0.06331074 |  |  | 0.1241514 | 0.06305651 | 0.1812983 | 0.06302715 | 0.2376189 | 0.06298388
[5 empty] | 0.1900739 | 0.06404691 |  |  | 0.1225272 | 0.06378972 | 0.1808575 | 0.06376003 | 0.2357629 | 0.06371625
[5 empty] | 0.1743318 | 0.06478308 |  |  | 0.1221626 | 0.06452294 | 0.1802107 | 0.0644929 | 0.2350347 | 0.06444862
[5 empty] | 0.1765899 | 0.06551925 |  |  | 0.1215989 | 0.06525615 | 0.1769656 | 0.06522577 | 0.2357074 | 0.06518099
[5 empty] | 0.1758373 | 0.06625542 |  |  | 0.1215256 | 0.06598937 | 0.1778055 | 0.06595865 | 0.2338599 | 0.06591336
[5 empty] | 0.1830753 | 0.06699159 |  |  | 0.1211442 | 0.06672258 | 0.1770325 | 0.06669152 | 0.2316948 | 0.06664573
[5 empty] | 0.1923055 | 0.06772776 |  |  | 0.1193558 | 0.0674558 | 0.1746486 | 0.0674244 | 0.228915 | 0.0673781
[5 empty] | 0.1825292 | 0.06846393 |  |  | 0.1189617 | 0.06818901 | 0.1742558 | 0.06815727 | 0.2279231 | 0.06811048
[5 empty] | 0.1927479 | 0.06920011 |  |  | 0.1186632 | 0.06892223 | 0.171756 | 0.06889014 | 0.226222 | 0.06884285
[5 empty] | 0.1759631 | 0.06993628 |  |  | 0.1174617 | 0.06965545 | 0.1711515 | 0.06962302 | 0.2245143 | 0.06957522
[5 empty] | 0.1721761 | 0.07067245 |  |  | 0.1173583 | 0.07038866 | 0.169844 | 0.07035589 | 0.2250028 | 0.07030759
[5 empty] | 0.1823884 | 0.07140862 |  |  | 0.1157544 | 0.07112188 | 0.1696357 | 0.07108877 | 0.2234903 | 0.07103996
[5 empty] | 0.1896014 | 0.07214479 |  |  | 0.1158512 | 0.07185509 | 0.1673286 | 0.07182164 | 0.2192794 | 0.07177233
[5 empty] | 0.1698166 | 0.07288096 |  |  | 0.11565 | 0.07258831 | 0.1668246 | 0.07255451 | 0.217773 | 0.0725047
[5 empty] | 0.1690355 | 0.07361713 |  |  | 0.1141521 | 0.07332152 | 0.1667259 | 0.07328739 | 0.2167737 | 0.07323707
[5 empty] | 0.1822594 | 0.07435331 |  |  | 0.1129588 | 0.07405474 | 0.1650343 | 0.07402026 | 0.2168843 | 0.07396944
[5 empty] | 0.1824897 | 0.07508948 |  |  | 0.1123714 | 0.07478795 | 0.164252 | 0.07475314 | 0.2140077 | 0.07470181
[5 empty] | 0.169728 | 0.07582565 |  |  | 0.1115911 | 0.07552117 | 0.1617809 | 0.07548601 | 0.2132464 | 0.07543418
[5 empty] | 0.1739757 | 0.07656182 |  |  | 0.1114192 | 0.07625438 | 0.1617231 | 0.07621888 | 0.2117032 | 0.07616655
[5 empty] | 0.1632341 | 0.07729799 |  |  | 0.110357 | 0.0769876 | 0.1617805 | 0.07695176 | 0.210581 | 0.07689892
[5 empty] | 0.1615048 | 0.07803416 |  |  | 0.1108057 | 0.07772081 | 0.1607552 | 0.07768463 | 0.2087824 | 0.07763129
[5 empty] | 0.1767892 | 0.07877033 |  |  | 0.1098667 | 0.07845403 | 0.1578491 | 0.0784175 | 0.2076101 | 0.07836367
[5 empty] | 0.1680887 | 0.0795065 |  |  | 0.1083413 | 0.07918724 | 0.1569644 | 0.07915038 | 0.205667 | 0.07909604
[5 empty] | 0.1774047 | 0.08024268 |  |  | 0.1077306 | 0.07992046 | 0.156303 | 0.07988325 | 0.2036557 | 0.07982841
[5 empty] | 0.1607387 | 0.08097885 |  |  | 0.1080361 | 0.08065367 | 0.155267 | 0.08061613 | 0.2038791 | 0.08056078
[5 empty] | 0.1590922 | 0.08171502 |  |  | 0.1078589 | 0.08138689 | 0.1545582 | 0.081349 | 0.2011398 | 0.08129315
[5 empty] | 0.1704665 | 0.08245119 |  |  | 0.1066003 | 0.0821201 | 0.1529789 | 0.08208187 | 0.2012405 | 0.08202552
[5 empty] | 0.1778631 | 0.08318736 |  |  | 0.1053617 | 0.08285332 | 0.1523309 | 0.08281475 | 0.1994842 | 0.08275789
[5 empty] | 0.1552834 | 0.08392353 |  |  | 0.1048443 | 0.08358653 | 0.1525163 | 0.08354762 | 0.2003734 | 0.08349026
[5 empty] | 0.1597289 | 0.0846597 |  |  | 0.1057494 | 0.08431975 | 0.150637 | 0.0842805 | 0.1994109 | 0.08422263
[5 empty] | 0.157201 | 0.08539588 |  |  | 0.1043782 | 0.08505296 | 0.1500952 | 0.08501337 | 0.1964995 | 0.084955
[5 empty] | 0.1767012 | 0.08613205 |  |  | 0.1048321 | 0.08578618 | 0.1490929 | 0.08574624 | 0.1970419 | 0.08568737
[5 empty] | 0.1612309 | 0.08686822 |  |  | 0.1032123 | 0.0865194 | 0.1484319 | 0.08647912 | 0.1949409 | 0.08641974
[5 empty] | 0.1737915 | 0.08760439 |  |  | 0.1033201 | 0.08725261 | 0.1476144 | 0.08721199 | 0.1948991 | 0.08715211
[5 empty] | 0.1663844 | 0.08834056 |  |  | 0.1021568 | 0.08798583 | 0.1485424 | 0.08794486 | 0.1948194 | 0.08788448
[5 empty] | 0.1670111 | 0.08907673 |  |  | 0.1032237 | 0.08871904 | 0.1481179 | 0.08867774 | 0.1932045 | 0.08861685
[5 empty] | 0.1666731 | 0.0898129 |  |  | 0.102122 | 0.08945226 | 0.1460429 | 0.08941061 | 0.1928571 | 0.08934923
[5 empty] | 0.1643718 | 0.09054907 |  |  | 0.101853 | 0.09018547 | 0.1459193 | 0.09014349 | 0.19148 | 0.0900816
[5 empty] | 0.1721085 | 0.09128525 |  |  | 0.1011181 | 0.09091869 | 0.1455493 | 0.09087636 | 0.1897759 | 0.09081397
[5 empty] | 0.1708848 | 0.09202142 |  |  | 0.1018184 | 0.0916519 | 0.1461348 | 0.09160923 | 0.1897476 | 0.09154634
[5 empty] | 0.1607021 | 0.09275759 |  |  | 0.1008553 | 0.09238512 | 0.1447779 | 0.09234211 | 0.1897977 | 0.09227871
[5 empty] | 0.1625618 | 0.09349376 |  |  | 0.10193 | 0.09311833 | 0.1459805 | 0.09307498 | 0.1901291 | 0.09301108
[5 empty] | 0.1734654 | 0.09422993 |  |  | 0.1014438 | 0.09385155 | 0.1461447 | 0.09380786 | 0.1900445 | 0.09374345
[5 empty] | 0.1614142 | 0.0949661 |  |  | 0.101898 | 0.09458476 | 0.1453725 | 0.09454073 | 0.1896466 | 0.09447582
[5 empty] | 0.1544084 | 0.09570227 |  |  | 0.1018927 | 0.09531798 | 0.146364 | 0.0952736 | 0.1902355 | 0.09520819
[5 empty] | 0.1604358 | 0.09643845 |  |  | 0.1007171 | 0.09605119 | 0.1444023 | 0.09600648 | 0.1896881 | 0.09594056
[5 empty] | 0.1604925 | 0.09717462 |  |  | 0.1006676 | 0.09678441 | 0.1443817 | 0.09673935 | 0.1913968 | 0.09667293
[5 empty] | 0.1645775 | 0.09791079 |  |  | 0.1019434 | 0.09751762 | 0.1466008 | 0.09747223 | 0.1901597 | 0.0974053
[5 empty] | 0.1666896 | 0.09864696 |  |  | 0.1018434 | 0.09825084 | 0.1450582 | 0.0982051 | 0.1910748 | 0.09813767
[5 empty] | 0.1648279 | 0.09938313 |  |  | 0.1011668 | 0.09898405 | 0.1458524 | 0.09893797 | 0.18944 | 0.09887004
[5 empty] | 0.1649913 | 0.1001193 |  |  | 0.1021127 | 0.09971727 | 0.1466818 | 0.09967085 | 0.1922534 | 0.09960242
[5 empty] | 0.1731788 | 0.1008555 |  |  | 0.10228 | 0.1004505 | 0.1472451 | 0.1004037 | 0.1913129 | 0.1003348
[5 empty] | 0.1623892 | 0.1015916 |  |  | 0.1024679 | 0.1011837 | 0.1474407 | 0.1011366 | 0.1923166 | 0.1010672
[5 empty] | 0.1616217 | 0.1023278 |  |  | 0.1022755 | 0.1019169 | 0.1463672 | 0.1018695 | 0.1934624 | 0.1017995
[5 empty] | 0.151875 | 0.103064 |  |  | 0.1021017 | 0.1026501 | 0.1484232 | 0.1026023 | 0.1913483 | 0.1025319
[5 empty] | 0.1571483 | 0.1038002 |  |  | 0.1029456 | 0.1033833 | 0.1485071 | 0.1033352 | 0.1921723 | 0.1032643
[5 empty] | 0.1724404 | 0.1045363 |  |  | 0.1033064 | 0.1041166 | 0.1483175 | 0.1040681 | 0.1941325 | 0.1039966
[5 empty] | 0.1567502 | 0.1052725 |  |  | 0.1031831 | 0.1048498 | 0.1491529 | 0.104801 | 0.1944268 | 0.104729
[5 empty] | 0.1690768 | 0.1060087 |  |  | 0.1036747 | 0.105583 | 0.1492118 | 0.1055338 | 0.1941532 | 0.1054614
[5 empty] | 0.1554191 | 0.1067448 |  |  | 0.1043804 | 0.1063162 | 0.1506928 | 0.1062667 | 0.1950097 | 0.1061938
[5 empty] | 0.1647761 | 0.107481 |  |  | 0.1046991 | 0.1070494 | 0.1490944 | 0.1069996 | 0.1950944 | 0.1069261
[5 empty] | 0.1571466 | 0.1082172 |  |  | 0.1040299 | 0.1077826 | 0.1516152 | 0.1077325 | 0.1984051 | 0.1076585
[5 empty] | 0.1765297 | 0.1089534 |  |  | 0.104172 | 0.1085159 | 0.1522536 | 0.1084653 | 0.1983399 | 0.1083909
[5 empty] | 0.1759243 | 0.1096895 |  |  | 0.1055244 | 0.1092491 | 0.1506082 | 0.1091982 | 0.1981968 | 0.1091232
[5 empty] | 0.1773294 | 0.1104257 |  |  | 0.1057861 | 0.1099823 | 0.1522775 | 0.1099311 | 0.1981738 | 0.1098556
[5 empty] | 0.1607439 | 0.1111619 |  |  | 0.1054562 | 0.1107155 | 0.1518601 | 0.110664 | 0.2011688 | 0.110588
[5 empty] | 0.1571667 | 0.111898 |  |  | 0.1058338 | 0.1114487 | 0.1529545 | 0.1113968 | 0.2019799 | 0.1113203
[5 empty] | 0.1765969 | 0.1126342 |  |  | 0.106418 | 0.1121819 | 0.1535592 | 0.1121297 | 0.2025051 | 0.1120527
[5 empty] | 0.1570333 | 0.1133704 |  |  | 0.1078077 | 0.1129151 | 0.1539727 | 0.1128626 | 0.2026424 | 0.1127851
[5 empty] | 0.157475 | 0.1141066 |  |  | 0.1075021 | 0.1136484 | 0.1549936 | 0.1135955 | 0.2027897 | 0.1135175
[5 empty] | 0.1659209 | 0.1148427 |  |  | 0.1083003 | 0.1143816 | 0.1555204 | 0.1143283 | 0.2029451 | 0.1142498
[5 empty] | 0.1653699 | 0.1155789 |  |  | 0.1085012 | 0.1151148 | 0.1555516 | 0.1150612 | 0.2053065 | 0.1149822
[5 empty] | 0.170821 | 0.1163151 |  |  | 0.1088041 | 0.115848 | 0.1566859 | 0.1157941 | 0.2060719 | 0.1157146
[5 empty] | 0.1732732 | 0.1170512 |  |  | 0.1093078 | 0.1165812 | 0.1567216 | 0.1165269 | 0.2068394 | 0.1164469
[5 empty] | 0.1737253 | 0.1177874 |  |  | 0.1096116 | 0.1173144 | 0.1589573 | 0.1172598 | 0.2080069 | 0.1171793
[5 empty] | 0.1701865 | 0.1185236 |  |  | 0.1091234 | 0.1180476 | 0.1583055 | 0.1179927 | 0.2082915 | 0.1179117
[5 empty] | 0.170677 | 0.1192598 |  |  | 0.1109611 | 0.1187809 | 0.1607948 | 0.1187256 | 0.2109321 | 0.1186441
[5 empty] | 0.1721973 | 0.1199959 |  |  | 0.1102256 | 0.1195141 | 0.1609261 | 0.1194584 | 0.2104301 | 0.1193764
[5 empty] | 0.1717476 | 0.1207321 |  |  | 0.1115168 | 0.1202473 | 0.1608997 | 0.1201913 | 0.2113858 | 0.1201088
[5 empty] | 0.1623282 | 0.1214683 |  |  | 0.112035 | 0.1209805 | 0.1612158 | 0.1209242 | 0.2136994 | 0.1208412
[5 empty] | 0.166939 | 0.1222044 |  |  | 0.1129801 | 0.1217137 | 0.1618745 | 0.1216571 | 0.2147712 | 0.1215735
[5 empty] | 0.1765802 | 0.1229406 |  |  | 0.1129524 | 0.1224469 | 0.1635761 | 0.1223899 | 0.2165013 | 0.1223059
[5 empty] | 0.1642519 | 0.1236768 |  |  | 0.113252 | 0.1231802 | 0.1657206 | 0.1231228 | 0.2148901 | 0.1230383
[5 empty] | 0.1749544 | 0.124413 |  |  | 0.1136789 | 0.1239134 | 0.1652082 | 0.1238557 | 0.2164378 | 0.1237706
[5 empty] | 0.1666876 | 0.1251491 |  |  | 0.1142334 | 0.1246466 | 0.1672392 | 0.1245886 | 0.2178446 | 0.124503
[5 empty] | 0.1874517 | 0.1258853 |  |  | 0.1152154 | 0.1253798 | 0.1668137 | 0.1253214 | 0.2212107 | 0.1252354
[5 empty] | 0.1742469 | 0.1266215 |  |  | 0.1156251 | 0.126113 | 0.1701319 | 0.1260543 | 0.2229364 | 0.1259678
[5 empty] | 0.1680733 | 0.1273576 |  |  | 0.1176627 | 0.1268462 | 0.1700939 | 0.1267872 | 0.222122 | 0.1267001
[5 empty] | 0.1739309 | 0.1280938 |  |  | 0.1169283 | 0.1275794 | 0.1713999 | 0.1275201 | 0.2252677 | 0.1274325
[5 empty] | 0.17982 | 0.12883 |  |  | 0.1182219 | 0.1283127 | 0.1733501 | 0.1282529 | 0.2271737 | 0.1281649
[5 empty] | 0.1717406 | 0.1295662 |  |  | 0.1198437 | 0.1290459 | 0.1739448 | 0.1289858 | 0.2301402 | 0.1288972
[5 empty] | 0.1816929 | 0.1303023 |  |  | 0.1200939 | 0.1297791 | 0.1745839 | 0.1297187 | 0.2318675 | 0.1296296
[5 empty] | 0.186677 | 0.1310385 |  |  | 0.1205724 | 0.1305123 | 0.1755678 | 0.1304515 | 0.2320559 | 0.130362
[5 empty] | 0.1816931 | 0.1317747 |  |  | 0.1217795 | 0.1312455 | 0.1783965 | 0.1311844 | 0.2335056 | 0.1310944
[5 empty] | 0.1917411 | 0.1325108 |  |  | 0.1234152 | 0.1319787 | 0.1796704 | 0.1319173 | 0.2364168 | 0.1318267
[5 empty] | 0.1868215 | 0.133247 |  |  | 0.1233797 | 0.132712 | 0.1811895 | 0.1326502 | 0.2371898 | 0.1325591
[5 empty] | 0.180975 | 0.1339832 |  |  | 0.1243093 | 0.1334452 | 0.1821114 | 0.133383 | 0.2393028 | 0.1332915
[5 empty] | 0.1892339 | 0.1347194 |  |  | 0.1263331 | 0.1341784 | 0.1854813 | 0.1341159 | 0.2416182 | 0.1340238
[5 empty] | 0.1865936 | 0.1354555 |  |  | 0.127147 | 0.1349116 | 0.186293 | 0.1348488 | 0.244527 | 0.1347562
[5 empty] | 0.1810495 | 0.1361917 |  |  | 0.1282471 | 0.1356448 | 0.18944 | 0.1355817 | 0.2489206 | 0.1354886
[5 empty] | 0.196597 | 0.1369279 |  |  | 0.1294291 | 0.136378 | 0.1902158 | 0.1363145 | 0.2508902 | 0.136221
[5 empty] | 0.2072316 | 0.137664 |  |  | 0.1305891 | 0.1371112 | 0.1929141 | 0.1370474 | 0.2538271 | 0.1369533
[5 empty] | 0.1919488 | 0.1384002 |  |  | 0.1332229 | 0.1378445 | 0.1962285 | 0.1377803 | 0.2577224 | 0.1376857
[5 empty] | 0.1927439 | 0.1391364 |  |  | 0.1345265 | 0.1385777 | 0.1982526 | 0.1385132 | 0.2601675 | 0.1384181
[5 empty] | 0.2086125 | 0.1398726 |  |  | 0.1356957 | 0.1393109 | 0.1994799 | 0.139246 | 0.2641536 | 0.1391504
[5 empty] | 0.2145499 | 0.1406087 |  |  | 0.1378265 | 0.1400441 | 0.203504 | 0.1399789 | 0.2693719 | 0.1398828
[5 empty] | 0.1965516 | 0.1413449 |  |  | 0.1404149 | 0.1407773 | 0.2066185 | 0.1407118 | 0.2719136 | 0.1406152
[5 empty] | 0.2126131 | 0.1420811 |  |  | 0.1410566 | 0.1415105 | 0.2078171 | 0.1414447 | 0.2759701 | 0.1413475
[5 empty] | 0.2057297 | 0.1428172 |  |  | 0.1430477 | 0.1422438 | 0.2114933 | 0.1421775 | 0.2812325 | 0.1420799
[5 empty] | 0.221897 | 0.1435534 |  |  | 0.145384 | 0.142977 | 0.2147406 | 0.1429104 | 0.2846921 | 0.1428123
[5 empty] | 0.2191103 | 0.1442896 |  |  | 0.1478616 | 0.1437102 | 0.2179528 | 0.1436433 | 0.2898402 | 0.1435447
[5 empty] | 0.2043651 | 0.1450258 |  |  | 0.1493762 | 0.1444434 | 0.2223233 | 0.1443762 | 0.2927679 | 0.144277
[5 empty] | 0.2296569 | 0.1457619 |  |  | 0.1521238 | 0.1451766 | 0.2256458 | 0.145109 | 0.2991666 | 0.1450094
[5 empty] | 0.225981 | 0.1464981 |  |  | 0.1533003 | 0.1459098 | 0.2281139 | 0.1458419 | 0.3029274 | 0.1457418