## 1
Общество с ограниченной ответственностью "Инженерная геология" (ООО "ИнжГео") | [11 empty] | Общество с ограниченной ответственностью "Инженерная геология" (ООО "ИнжГео")
Юр. адрес: 117279, г. Москва, ул. Миклухо-Маклая, 36 а, этаж 5, пом. XXIII к. 76-84 | [11 empty] | Юр. адрес: 117279, г. Москва, ул. Миклухо-Маклая, 36 а, этаж 5, пом. XXIII к. 76-84 | [8 empty] | нагр |  |  | X0 | Y0 | R |  | нагр |  |  |  | X0 | Y0 | R | нагр |  |  |  | X0 | Y0 | R |  | нагр |  |  |  | X0 | Y0 | R
Телефон/факс +7 (495) 132-30-00, Адрес электронной почты inbox@inj-geo.ru | [11 empty] | Телефон/факс +7 (495) 132-30-00, Адрес электронной почты inbox@inj-geo.ru | [12 empty] | 0 | [7 empty] | 0 | [6 empty] | 0 | [7 empty] | 0
[21 empty] | девиатор | [6 empty] | девиатор | [6 empty] | девиатор | [7 empty] | девиатор
Испытательная лаборатория ООО «ИнжГео» | [11 empty] | Испытательная лаборатория ООО «ИнжГео» | [8 empty] | x0 | Угол | X | Y |  |  |  | x0 |  | Угол | X | Y |  |  | x0 |  | Угол | X | Y |  |  |  | x0 |  | Угол | X | Y
Адрес места осуществления деятельности лаборатории: г. Москва, просп. Вернадского, д. 51, стр. 1 | [11 empty] | Адрес места осуществления деятельности лаборатории: г. Москва, просп. Вернадского, д. 51, стр. 1 | [9 empty] | 0 | [7 empty] | 0 | [6 empty] | 0 | [7 empty] | 0
Телефон +7(910)4557682, E-mail: slg85@mail.ru | [11 empty] | Телефон +7(910)4557682, E-mail: slg85@mail.ru | [9 empty] | 5 | [7 empty] | 5 | [6 empty] | 5 | [7 empty] | 5
[22 empty] | 10 | [7 empty] | 10 | [6 empty] | 10 | [7 empty] | 10
[12 empty] | Протокол испытаний № 13-63/320 от 14-09-2023 | [9 empty] | 15 | [7 empty] | 15 | [6 empty] | 15 | [7 empty] | 15
[22 empty] | 20 | [7 empty] | 20 | [6 empty] | 20 | [7 empty] | 20
[12 empty] | Наименование и адрес заказчика: Переход трубопровода через р. Енисей | [9 empty] | 25 | [7 empty] | 25 | [6 empty] | 25 | [7 empty] | 25
[12 empty] | Наименование объекта: ООО Регионстрой | [9 empty] | 30 | [7 empty] | 30 | [6 empty] | 30 | [7 empty] | 30
Наименование используемого метода/методики: ГОСТ 12248.4-2020 | [11 empty] | Наименование используемого метода/методики: ГОСТ 12248.3-2020 | [9 empty] | 35 | [7 empty] | 35 | [6 empty] | 35 | [7 empty] | 35
Условия проведения испытания: температура окружающей среды (18 - 25)0С, влажность воздуха (40 - 75)% | [11 empty] | Условия проведения испытания: температура окружающей среды (18 - 25)0С, влажность воздуха (40 - 75)% | [9 empty] | 40 | [7 empty] | 40 | [6 empty] | 40 | [7 empty] | 40
[12 empty] | Дата получение объекта подлежащего испытаниям: 18-08-2023 | [9 empty] | 45 | [7 empty] | 45 | [6 empty] | 45 | [7 empty] | 45
[12 empty] | Дата испытания: 25.10.2022-19.11.2320 | [9 empty] | 50 | [7 empty] | 50 | [6 empty] | 50 | [7 empty] | 50
[22 empty] | 55 | [7 empty] | 55 | [6 empty] | 55 | [7 empty] | 55
Испытание грунтов методом трехосного сжатия | [11 empty] | Испытание грунтов методом трехосного сжатия | [9 empty] | 60 | [7 empty] | 60 | [6 empty] | 60 | [7 empty] | 60
[22 empty] | 65 | [7 empty] | 65 | [6 empty] | 65 | [7 empty] | 65
Лабораторный номер: | [6 empty] | We, д.е. = |  |  |  |  | Лабораторный номер: |  | 1355 |  |  |  | We, д.е. = | 0.159 |  |  | 70 | [7 empty] | 70 | [6 empty] | 70 | [7 empty] | 70
Номер скважины: | [6 empty] | ρ, г/см3 = |  |  |  |  | Номер скважины: |  | BH-029 |  |  |  | ρ, г/см3 = |  |  |  | 75 | [7 empty] | 75 | [6 empty] | 75 | [7 empty] | 75
Глубина отбора, м: | [6 empty] | ρs, г/см3 = |  |  |  |  | Глубина отбора, м: |  | 2.8 |  |  |  | ρs, г/см3 = | 2.71 |  |  | 80 | [7 empty] | 80 | [6 empty] | 80 | [7 empty] | 80
Наименование грунта: | [6 empty] | e, д.е. = |  |  |  |  | Наименование грунта: |  | Щебенистый грунт, заполнитель суглинок, легкий пылеватый, после оттаивания текучепластичный |  |  |  | e, д.е. = |  |  |  | 85 | [7 empty] | 85 | [6 empty] | 85 | [7 empty] | 85
Схема проведения опыта: | [6 empty] | IL, д.е. = |  |  |  |  | Схема проведения опыта: |  | КД |  |  |  | IL, д.е. = | 0.9311934 |  |  | 90 | [7 empty] | 90 | [6 empty] | 90 | [7 empty] | 90
[22 empty] | 95 | [7 empty] | 95 | [6 empty] | 95 | [7 empty] | 95
[22 empty] | 100 | [7 empty] | 100 | [6 empty] | 100 | [7 empty] | 100
Результаты испытаний | [11 empty] | Результаты испытаний | [9 empty] | 105 | [7 empty] | 105 | [6 empty] | 105 | [7 empty] | 105
[22 empty] | 110 | [7 empty] | 110 | [6 empty] | 110 | [7 empty] | 110
[22 empty] | 115 | [7 empty] | 115 | [6 empty] | 115 | [7 empty] | 115
[22 empty] | 120 | [7 empty] | 120 | [6 empty] | 120 | [7 empty] | 120
[22 empty] | 125 | [7 empty] | 125 | [6 empty] | 125 | [7 empty] | 125
[22 empty] | 130 | [7 empty] | 130 | [6 empty] | 130 | [7 empty] | 130
[22 empty] | 135 | [7 empty] | 135 | [6 empty] | 135 | [7 empty] | 135
[22 empty] | 140 | [7 empty] | 140 | [6 empty] | 140 | [7 empty] | 140
[22 empty] | 145 | [7 empty] | 145 | [6 empty] | 145 | [7 empty] | 145
[22 empty] | 150 | [7 empty] | 150 | [6 empty] | 150 | [7 empty] | 150
[22 empty] | 155 | [7 empty] | 155 | [6 empty] | 155 | [7 empty] | 155
[22 empty] | 160 | [7 empty] | 160 | [6 empty] | 160 | [7 empty] | 160
[22 empty] | 165 | [7 empty] | 165 | [6 empty] | 165 | [7 empty] | 165
[22 empty] | 170 | [7 empty] | 170 | [6 empty] | 170 | [7 empty] | 170
[22 empty] | 175 | [7 empty] | 175 | [6 empty] | 175 | [7 empty] | 175
[22 empty] | 180 | [7 empty] | 180 | [6 empty] | 180 | [7 empty] | 180
[13 empty] | Давление в камере, Мпа σ3 | Вертикальная нагрузка, Мпа σ1 | Поровое давление, Мпа u
| K0, д.е. | 0.8263518 |  |  |  |  | Коэфф. Точки | [5 empty] | 0.15 | 0.2726292 | [5 empty] | 1 | [6 empty] | σ3,кПа | σ1,кПа | u, кПа |  |  |  | 4
| q_zg, МПа | 0.1239528 | [10 empty] | 0.25 | 0.4146568 | [27 empty] | δ3, Мпа | δ1-δ3, МПа | δ1, МПа | δ1, КПа
|  |  | Модуль деформации, МПа: | [9 empty] | 0.35 | 0.5566845 | [21 empty] | С, МПа:
|  |  | Е0= |  | Точки модуля (полное напр.), МПа |  |  |  | 0.1239528 | 0.1983244 | [25 empty] | φ, град:
|  |  | E50 = |  | qf (полное напр.), МПа |  |  |  | 0.283869 | [26 empty] | E, Мпа
|  |  | Коэф. Поперечной деформации, ϑ = | [9 empty] | Эффективные значения угла внутреннего трения и удельного сцепления ϕ', С' | [13 empty] | x | 0
[13 empty] | ϕ', град. = | 10 | [12 empty] | y |  |  |  | С, кПа | φ,°
[13 empty] | С', МПа = | 0.025
| Исполнитель: | [6 empty] | Морозов Д.С. |  |  |  |  | Исполнитель: |  |  |  |  | Морозов Д.С.
| Начальник исп. лаборатории: | [6 empty] | Семиколенова Л.Г. |  |  |  |  | Начальник исп. лаборатории: |  |  |  |  | Семиколенова Л.Г.
Лист 1 , всего листов 2 | [11 empty] | Лист 2 , всего листов 2
Частичное воспроизведение протокола испытаний без письменного разрешения ООО «ИнжГео» ЗАПРЕЩАЕТСЯ | [11 empty] | Частичное воспроизведение протокола испытаний без письменного разрешения ООО «ИнжГео» ЗАПРЕЩАЕТСЯ
[5 empty] | второй график |  | первый график | [9 empty] | К Пуассона
dev50 | epsE50 | ind | devE0 | epsE0 | dev | eps | sigma |  | dev1 | eps1 | dev2 | eps2 | dev3 | eps3 |  | Глины
0.133869 | 0.003327577 |  |  |  | 0 | 0 |  |  | 0 | 0 | 0.005 | 4.386523e-05 | 0 | 0 |  | < 0 | 0,20-0,30
ind |  |  |  |  | 0.05186955 | 0.0007359418 |  |  | 0.033 | 0.0004921679 | 0.06222732 | 0.0007305221 | 0.1033422 | 0.001010003 |  | 0-0,25 | 0,30-0,38
2 |  |  |  |  | 0.07437166 | 0.001109192 |  |  | 0.06131459 | 0.001524095 | 0.08232842 | 0.001203785 | 0.1068201 | 0.001460102 |  | 0,25< | 0,38-0,45
E0 |  |  |  |  | 0.09150976 | 0.002207825 |  |  | 0.06340551 | 0.002194011 | 0.08702763 | 0.002191566 | 0.1118957 | 0.002190153 |  | Суглинки | 0,35-0,37
epsE0 | devE0 |  |  |  | 0.1190131 | 0.002943767 |  |  | 0.06706047 | 0.002925348 | 0.09164119 | 0.002922088 | 0.1157701 | 0.002920204 |  | Пески и супеси | 0,30-0,35
0.001109192 | 0.07437166 |  |  |  | 0.133869 | 0.003327577 |  |  | 0.06940236 | 0.003656685 | 0.09579061 | 0.003652611 | 0.121747 | 0.003650255
[5 empty] | 0.1233588 | 0.004415651 |  |  | 0.07263315 | 0.004388023 | 0.100779 | 0.004383133 | 0.12743 | 0.004380306
График E50 |  | График E |  |  | 0.1385482 | 0.005151592 |  |  | 0.07595485 | 0.00511936 | 0.1041096 | 0.005113655 | 0.1305228 | 0.005110357
eps | q | sigma |  |  | 0.1335548 | 0.005887534 |  |  | 0.07786944 | 0.005850697 | 0.1068854 | 0.005844177 | 0.1348292 | 0.005840408
Горизонтальная линия E50 |  | Касательная |  |  | 0.1433804 | 0.006623476 |  |  | 0.08117891 | 0.006582034 | 0.1114097 | 0.006574699 | 0.1408528 | 0.006570459
0 |  | a | b |  | 0.1620271 | 0.007359418 |  |  | 0.08398526 | 0.007313371 | 0.1138855 | 0.007305221 | 0.1440974 | 0.00730051
|  |  | 0 |  | 0.1604966 | 0.00809536 |  |  | 0.08639047 | 0.008044708 | 0.1179161 | 0.008035743 | 0.1485667 | 0.008030561
Вертикальная линия E50 |  | p1 и p2 |  |  | 0.1667909 | 0.008831301 |  |  | 0.08789654 | 0.008776045 | 0.1212044 | 0.008766265 | 0.1529643 | 0.008760612
| 0 | 0 |  |  | 0.1619118 | 0.009567243 |  |  | 0.09070545 | 0.009507382 | 0.1237538 | 0.009496788 | 0.156194 | 0.009490663
[5 empty] | 0.1808612 | 0.01030318 |  |  | 0.0931192 | 0.01023872 | 0.1263673 | 0.01022731 | 0.1596595 | 0.01022071
Касательная линия E50 |  |  |  |  | 0.1746411 | 0.01103913 |  |  | 0.09433978 | 0.01097006 | 0.1294481 | 0.01095783 | 0.1633644 | 0.01095076
0 | 0 | Горизонтальная 1 |  |  | 0.1732532 | 0.01177507 |  |  | 0.09656918 | 0.01170139 | 0.1319992 | 0.01168835 | 0.1647126 | 0.01168082
[5 empty] | 0.1836995 | 0.01251101 |  |  | 0.09860939 | 0.01243273 | 0.1336239 | 0.01241888 | 0.1679076 | 0.01241087
Горизонтальная линия qкр |  |  |  |  | 0.1919818 | 0.01324695 |  |  | 0.1001624 | 0.01316407 | 0.1357253 | 0.0131494 | 0.1717532 | 0.01314092
Горизонтальная линия q |  | Горизонтальная 2 |  |  | 0.1961021 | 0.01398289 |  |  | 0.1018302 | 0.0138954 | 0.1389066 | 0.01387992 | 0.1750531 | 0.01387097
0 |  | 0 |  |  | 0.1930622 | 0.01471884 |  |  | 0.1037148 | 0.01462674 | 0.1412708 | 0.01461044 | 0.177311 | 0.01460102
[5 empty] | 0.1938641 | 0.01545478 |  |  | 0.1047181 | 0.01535808 | 0.1421211 | 0.01534096 | 0.1795305 | 0.01533107
Вертикальная линия q |  |  |  |  | 0.1965095 | 0.01619072 |  |  | 0.1057422 | 0.01608942 | 0.1451607 | 0.01607149 | 0.1817155 | 0.01606112
| 0 |  |  |  | 0.2100004 | 0.01692666 |  |  | 0.1079891 | 0.01682075 | 0.1457926 | 0.01680201 | 0.1831696 | 0.01679117
[5 empty] | 0.2213387 | 0.0176626 |  |  | 0.1091607 | 0.01755209 | 0.1476201 | 0.01753253 | 0.1849965 | 0.01752122
[5 empty] | 0.2065263 | 0.01839854 |  |  | 0.1104591 | 0.01828343 | 0.1488463 | 0.01826305 | 0.1882999 | 0.01825127
[5 empty] | 0.2325649 | 0.01913449 |  |  | 0.1109861 | 0.01901476 | 0.1516743 | 0.01899358 | 0.1883835 | 0.01898133
[5 empty] | 0.2364567 | 0.01987043 |  |  | 0.1124439 | 0.0197461 | 0.1523072 | 0.0197241 | 0.1903511 | 0.01971138
[5 empty] | 0.2402033 | 0.02060637 |  |  | 0.1137344 | 0.02047744 | 0.1533483 | 0.02045462 | 0.1923062 | 0.02044143
[5 empty] | 0.2218067 | 0.02134231 |  |  | 0.1135596 | 0.02120878 | 0.1548005 | 0.02118514 | 0.1947527 | 0.02117148
[5 empty] | 0.2212688 | 0.02207825 |  |  | 0.1154215 | 0.02194011 | 0.1560672 | 0.02191566 | 0.1947942 | 0.02190153
[5 empty] | 0.2395914 | 0.0228142 |  |  | 0.116122 | 0.02267145 | 0.1564514 | 0.02264619 | 0.1966345 | 0.02263158
[5 empty] | 0.2397765 | 0.02355014 |  |  | 0.1166632 | 0.02340279 | 0.1576562 | 0.02337671 | 0.1972772 | 0.02336163
[5 empty] | 0.2508259 | 0.02428608 |  |  | 0.1175471 | 0.02413412 | 0.1591848 | 0.02410723 | 0.199626 | 0.02409168
[5 empty] | 0.2327416 | 0.02502202 |  |  | 0.1178757 | 0.02486546 | 0.1595404 | 0.02483775 | 0.2005846 | 0.02482173
[5 empty] | 0.2315254 | 0.02575796 |  |  | 0.1178508 | 0.0255968 | 0.1598261 | 0.02556827 | 0.1995568 | 0.02555178
[5 empty] | 0.2311791 | 0.0264939 |  |  | 0.1186746 | 0.02632814 | 0.161245 | 0.0262988 | 0.2011463 | 0.02628184
[5 empty] | 0.2397047 | 0.02722985 |  |  | 0.1191491 | 0.02705947 | 0.1611002 | 0.02702932 | 0.2014567 | 0.02701189
[5 empty] | 0.2551041 | 0.02796579 |  |  | 0.1195761 | 0.02779081 | 0.161195 | 0.02775984 | 0.2032918 | 0.02774194
[5 empty] | 0.2443791 | 0.02870173 |  |  | 0.1202578 | 0.02852215 | 0.1612323 | 0.02849036 | 0.2041552 | 0.02847199
[5 empty] | 0.2495317 | 0.02943767 |  |  | 0.120496 | 0.02925348 | 0.1618155 | 0.02922088 | 0.2043507 | 0.02920204
[5 empty] | 0.2615637 | 0.03017361 |  |  | 0.1212928 | 0.02998482 | 0.1625476 | 0.02995141 | 0.204982 | 0.02993209
[5 empty] | 0.2424769 | 0.03090955 |  |  | 0.1213502 | 0.03071616 | 0.1630318 | 0.03068193 | 0.2043527 | 0.03066214
[5 empty] | 0.2532734 | 0.0316455 |  |  | 0.1218702 | 0.0314475 | 0.1626712 | 0.03141245 | 0.2049666 | 0.03139219
[5 empty] | 0.2539549 | 0.03238144 |  |  | 0.1210547 | 0.03217883 | 0.1629689 | 0.03214297 | 0.2056274 | 0.03212224
[5 empty] | 0.2405234 | 0.03311738 |  |  | 0.1215058 | 0.03291017 | 0.1628282 | 0.0328735 | 0.2051388 | 0.03285229
[5 empty] | 0.2569807 | 0.03385332 |  |  | 0.1216254 | 0.03364151 | 0.163152 | 0.03360402 | 0.2055044 | 0.03358235
[5 empty] | 0.2493288 | 0.03458926 |  |  | 0.1213155 | 0.03437284 | 0.1638436 | 0.03433454 | 0.206528 | 0.0343124
[5 empty] | 0.2595694 | 0.03532521 |  |  | 0.1223782 | 0.03510418 | 0.1636062 | 0.03506506 | 0.2063134 | 0.03504245
[5 empty] | 0.267738 | 0.03606115 |  |  | 0.1226292 | 0.03583552 | 0.1646568 | 0.03579558 | 0.2066845 | 0.0357725
[5 empty] | 0.2547355 | 0.03679709 |  |  | 0.122429 | 0.03656685 | 0.1630565 | 0.03652611 | 0.2055839 | 0.03650255
[5 empty] | 0.2536444 | 0.03753303 |  |  | 0.121793 | 0.03729819 | 0.1630083 | 0.03725663 | 0.2063243 | 0.0372326
[5 empty] | 0.2624266 | 0.03826897 |  |  | 0.1214662 | 0.03802953 | 0.1634226 | 0.03798715 | 0.2045805 | 0.03796265
[5 empty] | 0.2460878 | 0.03900491 |  |  | 0.1219525 | 0.03876087 | 0.1639038 | 0.03871767 | 0.2054576 | 0.0386927
[5 empty] | 0.2596342 | 0.03974086 |  |  | 0.121556 | 0.0394922 | 0.1629584 | 0.03944819 | 0.2048642 | 0.03942275
[5 empty] | 0.2420715 | 0.0404768 |  |  | 0.1214811 | 0.04022354 | 0.162693 | 0.04017872 | 0.2035092 | 0.0401528
[5 empty] | 0.2554057 | 0.04121274 |  |  | 0.1205319 | 0.04095488 | 0.1623139 | 0.04090923875 | 0.2020013 | 0.04088286
[5 empty] | 0.2576428 | 0.04194868 |  |  | 0.1205128 | 0.04168621 | 0.1614278 | 0.04163976 | 0.2012491 | 0.04161291
[5 empty] | 0.2577886 | 0.04268462 |  |  | 0.1200279 | 0.04241755 | 0.1602411 | 0.04237028 | 0.2004614 | 0.04234296
[5 empty] | 0.2588492 | 0.04342057 |  |  | 0.1189815 | 0.04314889 | 0.1595603 | 0.04310081 | 0.198447 | 0.04307301
[5 empty] | 0.2368303 | 0.04415651 |  |  | 0.1174778 | 0.04388023 | 0.1573919 | 0.04383133 | 0.1978146 | 0.04380306
[5 empty] | 0.257738 | 0.04489245 |  |  | 0.1172212 | 0.04461156 | 0.1569423 | 0.04456185 | 0.1964728 | 0.04453311
[5 empty] | 0.2365782 | 0.04562839 |  |  | 0.1170157 | 0.0453429 | 0.1549181 | 0.04529237 | 0.1938305 | 0.04526316
[5 empty] | 0.2333568 | 0.04636433 |  |  | 0.1153658 | 0.04607424 | 0.1550257 | 0.04602289 | 0.1918964 | 0.04599321
[5 empty] | 0.2520796 | 0.04710027 |  |  | 0.1150756 | 0.04680557 | 0.1527717 | 0.04675342 | 0.1906792 | 0.04672326
[5 empty] | 0.2417528 | 0.04783622 |  |  | 0.1137494 | 0.04753691 | 0.1515625 | 0.04748394 | 0.1895875 | 0.04745331
[5 empty] | 0.2443821 | 0.04857216 |  |  | 0.1131914 | 0.04826825 | 0.1500045 | 0.04821446 | 0.1867302 | 0.04818336
[5 empty] | 0.2369735 | 0.0493081 |  |  | 0.1119058 | 0.04899959 | 0.1481044 | 0.04894498 | 0.1858161 | 0.04891342
[5 empty] | 0.2285329 | 0.05004404 |  |  | 0.111297 | 0.04973092 | 0.1471686 | 0.0496755 | 0.1820537 | 0.04964347
[5 empty] | 0.2280663 | 0.05077998 |  |  | 0.1092691 | 0.05046226 | 0.1447036 | 0.05040603 | 0.1809518 | 0.05037352
[5 empty] | 0.2225796 | 0.05151592 |  |  | 0.1092265 | 0.0511936 | 0.1442158 | 0.05113655 | 0.1784193 | 0.05110357
[5 empty] | 0.2230787 | 0.05225187 |  |  | 0.1072733 | 0.05192493 | 0.1415118 | 0.05186707 | 0.1757647 | 0.05183362
[5 empty] | 0.2205695 | 0.05298781 |  |  | 0.1065137 | 0.05265627 | 0.139798 | 0.05259759 | 0.1740969 | 0.05256367
[5 empty] | 0.239058 | 0.05372375 |  |  | 0.1059522 | 0.05338761 | 0.139381 | 0.05332811 | 0.1718245 | 0.05329372
[5 empty] | 0.23455 | 0.05445969 |  |  | 0.1039928 | 0.05411895 | 0.1381672 | 0.05405864 | 0.1701563 | 0.05402377
[5 empty] | 0.2290516 | 0.05519563 |  |  | 0.1039398 | 0.05485028 | 0.1358631 | 0.05478916 | 0.168701 | 0.05475382
[5 empty] | 0.2365686 | 0.05593158 |  |  | 0.1024976 | 0.05558162 | 0.1347752 | 0.05551968 | 0.1651674 | 0.05548387
[5 empty] | 0.227107 | 0.05666752 |  |  | 0.1013702 | 0.05631296 | 0.13191 | 0.0562502 | 0.1643642 | 0.05621393
[5 empty] | 0.2156726 | 0.05740346 |  |  | 0.1009621 | 0.05704429 | 0.1313739 | 0.05698073 | 0.1618 | 0.05694398
[5 empty] | 0.2232715 | 0.0581394 |  |  | 0.09967732 | 0.05777563 | 0.1301736 | 0.05771125 | 0.1590837 | 0.05767403
[5 empty] | 0.2229095 | 0.05887534 |  |  | 0.09862024 | 0.05850697 | 0.1275153 | 0.05844177 | 0.157224 | 0.05840408
[5 empty] | 0.2065926 | 0.05961128 |  |  | 0.09709506 | 0.0592383 | 0.1273058 | 0.05917229 | 0.1565296 | 0.05913413
[5 empty] | 0.2263267 | 0.06034723 |  |  | 0.09690604 | 0.05996964 | 0.1255514 | 0.05990281 | 0.1534092 | 0.05986418
[5 empty] | 0.2181177 | 0.06108317 |  |  | 0.09555743 | 0.06070098 | 0.1242586 | 0.06063334 | 0.1523716 | 0.06059423
[5 empty] | 0.2049716 | 0.06181911 |  |  | 0.09475346 | 0.06143232 | 0.1231339 | 0.06136386 | 0.1512254 | 0.06132428
[5 empty] | 0.2238942 | 0.06255505 |  |  | 0.09479838 | 0.06216365 | 0.1213838 | 0.06209438 | 0.1481795 | 0.06205433
[5 empty] | 0.2068915 | 0.06329099 |  |  | 0.09379644 | 0.06289499 | 0.1208148 | 0.0628249 | 0.1471425 | 0.06278438
[5 empty] | 0.2129694 | 0.06402693 |  |  | 0.09295189 | 0.06362633 | 0.1192334 | 0.06355542 | 0.1470232 | 0.06351444
[5 empty] | 0.2071224 | 0.06476288 |  |  | 0.09286047 | 0.06435766 | 0.1180331 | 0.06428595 | 0.1457135 | 0.06424449
[5 empty] | 0.2072762 | 0.06549882 |  |  | 0.09156957 | 0.065089 | 0.1171338 | 0.06501647 | 0.1433056 | 0.06497454
[5 empty] | 0.2214177 | 0.06623476 |  |  | 0.09057033 | 0.06582034 | 0.1167219 | 0.06574699 | 0.1424808 | 0.06570459
[5 empty] | 0.2115485 | 0.0669707 |  |  | 0.0905639 | 0.06655168 | 0.1153991 | 0.06647751 | 0.1414413 | 0.06643464
[5 empty] | 0.2036703 | 0.06770664 |  |  | 0.0900514 | 0.06728301 | 0.1147671 | 0.06720804 | 0.1398895 | 0.06716469
[5 empty] | 0.2187848 | 0.06844259 |  |  | 0.08923396 | 0.06801435 | 0.1140276 | 0.06793856 | 0.1385276 | 0.06789474
[5 empty] | 0.2108936 | 0.06917853 |  |  | 0.08921272 | 0.06874569 | 0.1129824 | 0.06866908 | 0.136858 | 0.06862479
[5 empty] | 0.2129982 | 0.06991447 |  |  | 0.08818881 | 0.06947702 | 0.1129331 | 0.0693996 | 0.137083 | 0.06935484
[5 empty] | 0.2071004 | 0.07065041 |  |  | 0.08716336 | 0.07020836 | 0.1119816 | 0.07013012 | 0.1354049 | 0.07008489
[5 empty] | 0.2082019 | 0.07138635 |  |  | 0.0874375 | 0.0709397 | 0.1109294 | 0.07086065 | 0.1346259 | 0.07081495
[5 empty] | 0.2153041 | 0.07212229 |  |  | 0.08561237 | 0.07167104 | 0.1097784 | 0.07159117 | 0.1319486 | 0.071545
[5 empty] | 0.1944088 | 0.07285824 |  |  | 0.08548911 | 0.07240237 | 0.1078303 | 0.07232169 | 0.130675 | 0.07227505
[5 empty] | 0.2085177 | 0.07359418 |  |  | 0.08536883 | 0.07313371 | 0.1078867 | 0.07305221 | 0.1299076 | 0.0730051
[5 empty] | 0.1886323 | 0.07433012 |  |  | 0.08445267 | 0.07386505 | 0.1071494 | 0.07378273 | 0.1290487 | 0.07373515
[5 empty] | 0.1897543 | 0.07506606 |  |  | 0.08404177 | 0.07459638 | 0.1058202 | 0.07451326 | 0.1282006 | 0.0744652
[5 empty] | 0.2098853 | 0.075802 |  |  | 0.08253726 | 0.07532772 | 0.1042007 | 0.07524378 | 0.1265655 | 0.07519525
[5 empty] | 0.2020269 | 0.07653795 |  |  | 0.08254027 | 0.07605906 | 0.1044926 | 0.0759743 | 0.1249459 | 0.0759253
[5 empty] | 0.2011809 | 0.07727389 |  |  | 0.08225194 | 0.0767904 | 0.1035977 | 0.07670482 | 0.1242439 | 0.07665535
[5 empty] | 0.2093489 | 0.07800983 |  |  | 0.08177338 | 0.07752173 | 0.1021178 | 0.07743534 | 0.1236621 | 0.0773854
[5 empty] | 0.2005324 | 0.07874577 |  |  | 0.08070575 | 0.07825307 | 0.1003544 | 0.07816587 | 0.1225025 | 0.07811546
[5 empty] | 0.1967331 | 0.07948171 |  |  | 0.08035016 | 0.07898441 | 0.09970945 | 0.07889639 | 0.1202676 | 0.07884551
[5 empty] | 0.1949528 | 0.08021765 |  |  | 0.08030776 | 0.07971574 | 0.09888453 | 0.07962691 | 0.1189597 | 0.07957556
[5 empty] | 0.1881929 | 0.0809536 |  |  | 0.07867967 | 0.08044708 | 0.0982814 | 0.08035743 | 0.1175811 | 0.08030561
[5 empty] | 0.1924551 | 0.08168954 |  |  | 0.07846703 | 0.08117842 | 0.09790178 | 0.08108796 | 0.1173341 | 0.08103566
[5 empty] | 0.1957412 | 0.08242548 |  |  | 0.07767097 | 0.08190975 | 0.09754739 | 0.0818184775 | 0.116521 | 0.08176571
[5 empty] | 0.1960527 | 0.08316142 |  |  | 0.07799262 | 0.08264109 | 0.09721996 | 0.082549 | 0.1156442 | 0.08249576
[5 empty] | 0.2003912 | 0.08389736 |  |  | 0.07733312 | 0.08337243 | 0.09512119 | 0.08327952 | 0.1144059 | 0.08322581
[5 empty] | 0.1817584 | 0.0846333 |  |  | 0.07649359 | 0.08410377 | 0.09525283 | 0.08401004 | 0.1126084 | 0.08395586
[5 empty] | 0.184156 | 0.08536925 |  |  | 0.07687516 | 0.0848351 | 0.09421658 | 0.08474057 | 0.1132541 | 0.08468591
[5 empty] | 0.1785855 | 0.08610519 |  |  | 0.07627898 | 0.08556644 | 0.09351416 | 0.08547109 | 0.1108453 | 0.08541597
[5 empty] | 0.2010487 | 0.08684113 |  |  | 0.07590618 | 0.08629778 | 0.09324731 | 0.08620161 | 0.1104843 | 0.08614602
[5 empty] | 0.1765471 | 0.08757707 |  |  | 0.07505787 | 0.08702911 | 0.09321773 | 0.08693213 | 0.1101734 | 0.08687607
[5 empty] | 0.1910824 | 0.08831301 |  |  | 0.07453521 | 0.08776045 | 0.09152716 | 0.08766265 | 0.110115 | 0.08760612
[5 empty] | 0.1876563 | 0.08904896 |  |  | 0.07493932 | 0.08849179 | 0.0910773 | 0.08839318 | 0.1089113 | 0.08833617
[5 empty] | 0.1792703 | 0.0897849 |  |  | 0.07467133 | 0.08922313 | 0.09146989 | 0.0891237 | 0.1075646 | 0.08906622
[5 empty] | 0.1759261 | 0.09052084 |  |  | 0.07383237 | 0.08995446 | 0.09180665 | 0.08985422 | 0.1083773 | 0.08979627
[5 empty] | 0.1766254 | 0.09125678 |  |  | 0.07402358 | 0.0906858 | 0.09058928 | 0.09058474 | 0.1073517 | 0.09052632
[5 empty] | 0.1763698 | 0.09199272 |  |  | 0.07354609 | 0.09141714 | 0.08961953 | 0.09131527 | 0.10729 | 0.09125637
[5 empty] | 0.1721609 | 0.09272866 |  |  | 0.07330104 | 0.09214847 | 0.0906991 | 0.09204579 | 0.1061947 | 0.09198642
[5 empty] | 0.1770004 | 0.09346461 |  |  | 0.07288954 | 0.09287981 | 0.08992972 | 0.09277631 | 0.107568 | 0.09271648
[5 empty] | 0.1848899 | 0.09420055 |  |  | 0.07281275 | 0.09361115 | 0.08921311 | 0.09350683 | 0.1062122 | 0.09344653
[5 empty] | 0.182831 | 0.09493649 |  |  | 0.07347178 | 0.09434249 | 0.08905099 | 0.09423735 | 0.1070297 | 0.09417658
[5 empty] | 0.1728239 | 0.09567243 |  |  | 0.07356674 | 0.09507382 | 0.08974348 | 0.09496788 | 0.1065204 | 0.09490663
[5 empty] | 0.1718549 | 0.09640837 |  |  | 0.07398818 | 0.09580516 | 0.08987622 | 0.0956984 | 0.1071649 | 0.09563668
[5 empty] | 0.1729192 | 0.09714432 |  |  | 0.0731329 | 0.0965365 | 0.09034437 | 0.09642892 | 0.1068569 | 0.09636673
[5 empty] | 0.1800159 | 0.09788026 |  |  | 0.07380007 | 0.09726783 | 0.08984666 | 0.09715944 | 0.1056945 | 0.09709678
[5 empty] | 0.1921436 | 0.0986162 |  |  | 0.07408886 | 0.09799917 | 0.08938185 | 0.09788996 | 0.1068763 | 0.09782683
[5 empty] | 0.1843012 | 0.09935214 |  |  | 0.07359845 | 0.09873051 | 0.08974866 | 0.09862049 | 0.1079004 | 0.09855688
[5 empty] | 0.1734874 | 0.1000881 |  |  | 0.07392798 | 0.09946185 | 0.09044582 | 0.09935101 | 0.1064651 | 0.09928693
[5 empty] | 0.1807011 | 0.100824 |  |  | 0.07417665 | 0.1001932 | 0.09057206 | 0.1000815 | 0.1083689 | 0.100017
[5 empty] | 0.1949411 | 0.10156 |  |  | 0.07404361 | 0.1009245 | 0.09062614 | 0.1008121 | 0.1069099 | 0.100747
[5 empty] | 0.1922062 | 0.1022959 |  |  | 0.07482803 | 0.1016559 | 0.09200677 | 0.1015426 | 0.1087865 | 0.1014771
[5 empty] | 0.1824952 | 0.1030318 |  |  | 0.07482908 | 0.1023872 | 0.0922127 | 0.1022731 | 0.1091971 | 0.1022071
[5 empty] | 0.1988069 | 0.1037678 |  |  | 0.07474593 | 0.1031185 | 0.09114265 | 0.1030036 | 0.1086398 | 0.1029372
[5 empty] | 0.1981401 | 0.1045037 |  |  | 0.07457775 | 0.1038499 | 0.09249537 | 0.1037341 | 0.1099131 | 0.1036672
[5 empty] | 0.1914936 | 0.1052397 |  |  | 0.0756237 | 0.1045812 | 0.09206958 | 0.1044647 | 0.1096151 | 0.1043973
[5 empty] | 0.1828662 | 0.1059756 |  |  | 0.07498296 | 0.1053125 | 0.09336402 | 0.1051952 | 0.1101443 | 0.1051273
[5 empty] | 0.1802567 | 0.1067116 |  |  | 0.07635469 | 0.1060439 | 0.09317744 | 0.1059257 | 0.110899 | 0.1058574
[5 empty] | 0.186664 | 0.1074475 |  |  | 0.07623807 | 0.1067752 | 0.09370855 | 0.1066562 | 0.1123774 | 0.1065874
[5 empty] | 0.1770867 | 0.1081834 |  |  | 0.07663226 | 0.1075066 | 0.0948561 | 0.1073868 | 0.1118778 | 0.1073175
[5 empty] | 0.1975239 | 0.1089194 |  |  | 0.07663642 | 0.1082379 | 0.09411882 | 0.1081173 | 0.1124986 | 0.1080475
[5 empty] | 0.2009741 | 0.1096553 |  |  | 0.07704973 | 0.1089692 | 0.09579544 | 0.1088478 | 0.1140381 | 0.1087776
[5 empty] | 0.1864363 | 0.1103913 |  |  | 0.07687136 | 0.1097006 | 0.0960847 | 0.1095783 | 0.1139945 | 0.1095076
[5 empty] | 0.1819092 | 0.1111272 |  |  | 0.07730048 | 0.1104319 | 0.09678534 | 0.1103088 | 0.1147662 | 0.1102377
[5 empty] | 0.2023917 | 0.1118632 |  |  | 0.07793625 | 0.1111632 | 0.09679609 | 0.1110394 | 0.1165515 | 0.1109677
[5 empty] | 0.1818826 | 0.1125991 |  |  | 0.07837783 | 0.1118946 | 0.09721568 | 0.1117699 | 0.1169487 | 0.1116978
[5 empty] | 0.1853806 | 0.113335 |  |  | 0.07862441 | 0.1126259 | 0.09834285 | 0.1125004 | 0.1164561 | 0.1124279
[5 empty] | 0.2038846 | 0.114071 |  |  | 0.07857515 | 0.1133573 | 0.09807633 | 0.1132309 | 0.118472 | 0.1131579
[5 empty] | 0.1833934 | 0.1148069 |  |  | 0.07982922 | 0.1140886 | 0.09901486 | 0.1139615 | 0.1189948 | 0.113888
[5 empty] | 0.1999057 | 0.1155429 |  |  | 0.07928578 | 0.1148199 | 0.09905717 | 0.114692 | 0.1190226 | 0.114618
[5 empty] | 0.1914204 | 0.1162788 |  |  | 0.079444 | 0.1155513 | 0.099902 | 0.1154225 | 0.1192539 | 0.1153481
[5 empty] | 0.2039363 | 0.1170147 |  |  | 0.08070306 | 0.1162826 | 0.1011481 | 0.116153 | 0.1211869 | 0.1160781
[5 empty] | 0.2084522 | 0.1177507 |  |  | 0.08116212 | 0.1170139 | 0.1008941 | 0.1168835 | 0.12142 | 0.1168082
[5 empty] | 0.1919785 | 0.1184866 |  |  | 0.08132822 | 0.1177453 | 0.101951 | 0.1176141 | 0.1225675 | 0.1175382
[5 empty] | 0.1965379 | 0.1192226 |  |  | 0.08181742 | 0.1184766 | 0.101743 | 0.1183446 | 0.1231624 | 0.1182683
[5 empty] | 0.2031315 | 0.1199585 |  |  | 0.08233034 | 0.1192079 | 0.102271 | 0.1190751 | 0.123406 | 0.1189983
[5 empty] | 0.2097593 | 0.1206945 |  |  | 0.08266707 | 0.1199393 | 0.1034352 | 0.1198056 | 0.1248984 | 0.1197284
[5 empty] | 0.2074215 | 0.1214304 |  |  | 0.08262772 | 0.1206706 | 0.1036357 | 0.1205361 | 0.1248398 | 0.1204584
[5 empty] | 0.1881183 | 0.1221663 |  |  | 0.0832124 | 0.121402 | 0.1051727 | 0.1212667 | 0.1258304 | 0.1211885
[5 empty] | 0.1868497 | 0.1229023 |  |  | 0.08342121 | 0.1221333 | 0.1060464 | 0.1219972 | 0.1276705 | 0.1219185
[5 empty] | 0.1986159 | 0.1236382 |  |  | 0.08445426 | 0.1228646 | 0.1064568 | 0.1227277 | 0.1293601 | 0.1226486
[5 empty] | 0.2044171 | 0.1243742 |  |  | 0.08431164 | 0.123596 | 0.1070043 | 0.1234582 | 0.1301996 | 0.1233786
[5 empty] | 0.1922535 | 0.1251101 |  |  | 0.08579346 | 0.1243273 | 0.1079889 | 0.1241888 | 0.130489 | 0.1241087
[5 empty] | 0.2111251 | 0.125846 |  |  | 0.08599984 | 0.1250586 | 0.1100108 | 0.1249193 | 0.1316287 | 0.1248387
[5 empty] | 0.2040321 | 0.126582 |  |  | 0.08633086 | 0.12579 | 0.1106702 | 0.1256498 | 0.1326187 | 0.1255688
[5 empty] | 0.2169746 | 0.1273179 |  |  | 0.08698664 | 0.1265213 | 0.1117673 | 0.1263803 | 0.1358593 | 0.1262988
[5 empty] | 0.1989529 | 0.1280539 |  |  | 0.08796729 | 0.1272527 | 0.1120021 | 0.1271108 | 0.1366506 | 0.1270289
[5 empty] | 0.203967 | 0.1287898 |  |  | 0.08917289 | 0.127984 | 0.1124749 | 0.1278414 | 0.137193 | 0.1277589
[5 empty] | 0.2170171 | 0.1295258 |  |  | 0.08890357 | 0.1287153 | 0.1151859 | 0.1285719 | 0.1386864 | 0.128489
[5 empty] | 0.2121034 | 0.1302617 |  |  | 0.08965942 | 0.1294467 | 0.1161351 | 0.1293024 | 0.1408312 | 0.129219
[5 empty] | 0.199226 | 0.1309976 |  |  | 0.09064055 | 0.130178 | 0.1173228 | 0.1300329 | 0.1419276 | 0.1299491
[5 empty] | 0.201385 | 0.1317336 |  |  | 0.09174707 | 0.1309093 | 0.1181491 | 0.1307635 | 0.1447757 | 0.1306791
[5 empty] | 0.2165805 | 0.1324695 |  |  | 0.09217907 | 0.1316407 | 0.1187142 | 0.131494 | 0.1462757 | 0.1314092
[5 empty] | 0.2248129 | 0.1332055 |  |  | 0.09343669 | 0.132372 | 0.1204183 | 0.1322245 | 0.1483279 | 0.1321392
[5 empty] | 0.2021287 | 0.1339414 |  |  | 0.09435198 | 0.1331034 | 0.12211 | 0.132955 | 0.1496991 | 0.1328693
[5 empty] | 0.2075647 | 0.1346773 |  |  | 0.09585111 | 0.1338347 | 0.1238293 | 0.1336855 | 0.1506408 | 0.1335993
[5 empty] | 0.2141157 | 0.1354133 |  |  | 0.09703045 | 0.134566 | 0.1254707 | 0.1344161 | 0.1533457 | 0.1343294
[5 empty] | 0.2117766 | 0.1361492 |  |  | 0.09748637 | 0.1352974 | 0.1261287 | 0.1351466 | 0.1568064 | 0.1350594
[5 empty] | 0.224542 | 0.1368852 |  |  | 0.09861523 | 0.1360287 | 0.1278977 | 0.1358771 | 0.1583156 | 0.1357895
[5 empty] | 0.2344068 | 0.1376211 |  |  | 0.09961339 | 0.13676 | 0.1309722 | 0.1366076 | 0.1617659 | 0.1365195
[5 empty] | 0.2343659 | 0.1383571 |  |  | 0.1012772 | 0.1374914 | 0.1328466 | 0.1373382 | 0.1642498 | 0.1372496
[5 empty] | 0.2334139 | 0.139093 |  |  | 0.1035031 | 0.1382227 | 0.1357155 | 0.1380687 | 0.16746 | 0.1379796
[5 empty] | 0.2345457 | 0.1398289 |  |  | 0.1038874 | 0.138954 | 0.1378733 | 0.1387992 | 0.1707892 | 0.1387097
[5 empty] | 0.2447561 | 0.1405649 |  |  | 0.1060265 | 0.1396854 | 0.1396145 | 0.1395297 | 0.1738299 | 0.1394397
[5 empty] | 0.2240399 | 0.1413008 |  |  | 0.1075167 | 0.1404167 | 0.1417335 | 0.1402602 | 0.1761749 | 0.1401698
[5 empty] | 0.2443918 | 0.1420368 |  |  | 0.1091545 | 0.1411481 | 0.1448248 | 0.1409908 | 0.1806166 | 0.1408998
[5 empty] | 0.2378067 | 0.1427727 |  |  | 0.1108361 | 0.1418794 | 0.1471828 | 0.1417213 | 0.1835477 | 0.1416299
[5 empty] | 0.2502794 | 0.1435086 |  |  | 0.112258 | 0.1426107 | 0.1498021 | 0.1424518 | 0.1855609 | 0.1423599
[5 empty] | 0.2438046 | 0.1442446 |  |  | 0.1144165 | 0.1433421 | 0.1515771 | 0.1431823 | 0.1901488 | 0.14309
[5 empty] | 0.2373772 | 0.1449805 |  |  | 0.115608 | 0.1440734 | 0.1549023 | 0.1439129 | 0.192904 | 0.14382
[5 empty] | 0.2619919 | 0.1457165 |  |  | 0.1186288 | 0.1448047 | 0.1585721 | 0.1446434 | 0.1985191 | 0.1445501
[5 empty] | 0.2506436 | 0.1464524 |  |  | 0.1203754 | 0.1455361 | 0.161381 | 0.1453739 | 0.2007867 | 0.1452801