## 1
Общество с ограниченной ответственностью "Инженерная геология" (ООО "ИнжГео") | [11 empty] | Общество с ограниченной ответственностью "Инженерная геология" (ООО "ИнжГео")
Юр. адрес: 117279, г. Москва, ул. Миклухо-Маклая, 36 а, этаж 5, пом. XXIII к. 76-84 | [11 empty] | Юр. адрес: 117279, г. Москва, ул. Миклухо-Маклая, 36 а, этаж 5, пом. XXIII к. 76-84 | [8 empty] | нагр |  |  | X0 | Y0 | R |  | нагр |  |  |  | X0 | Y0 | R | нагр |  |  |  | X0 | Y0 | R |  | нагр |  |  |  | X0 | Y0 | R
Телефон/факс +7 (495) 132-30-00, Адрес электронной почты inbox@inj-geo.ru | [11 empty] | Телефон/факс +7 (495) 132-30-00, Адрес электронной почты inbox@inj-geo.ru | [12 empty] | 0 | [7 empty] | 0 | [6 empty] | 0 | [7 empty] | 0
[21 empty] | девиатор | [6 empty] | девиатор | [6 empty] | девиатор | [7 empty] | девиатор
Испытательная лаборатория ООО «ИнжГео» | [11 empty] | Испытательная лаборатория ООО «ИнжГео» | [8 empty] | x0 | Угол | X | Y |  |  |  | x0 |  | Угол | X | Y |  |  | x0 |  | Угол | X | Y |  |  |  | x0 |  | Угол | X | Y
Адрес места осуществления деятельности лаборатории: г. Москва, просп. Вернадского, д. 51, стр. 1 | [11 empty] | Адрес места осуществления деятельности лаборатории: г. Москва, просп. Вернадского, д. 51, стр. 1 | [9 empty] | 0 | [7 empty] | 0 | [6 empty] | 0 | [7 empty] | 0
Телефон +7(910)4557682, E-mail: slg85@mail.ru | [11 empty] | Телефон +7(910)4557682, E-mail: slg85@mail.ru | [9 empty] | 5 | [7 empty] | 5 | [6 empty] | 5 | [7 empty] | 5
[22 empty] | 10 | [7 empty] | 10 | [6 empty] | 10 | [7 empty] | 10
[12 empty] | Протокол испытаний № 13-63/323 от 17-09-2023 | [9 empty] | 15 | [7 empty] | 15 | [6 empty] | 15 | [7 empty] | 15
[22 empty] | 20 | [7 empty] | 20 | [6 empty] | 20 | [7 empty] | 20
[12 empty] | Наименование и адрес заказчика: Переход трубопровода через р. Енисей | [9 empty] | 25 | [7 empty] | 25 | [6 empty] | 25 | [7 empty] | 25
[12 empty] | Наименование объекта: ООО Регионстрой | [9 empty] | 30 | [7 empty] | 30 | [6 empty] | 30 | [7 empty] | 30
Наименование используемого метода/методики: ГОСТ 12248.4-2020 | [11 empty] | Наименование используемого метода/методики: ГОСТ 12248.3-2020 | [9 empty] | 35 | [7 empty] | 35 | [6 empty] | 35 | [7 empty] | 35
Условия проведения испытания: температура окружающей среды (18 - 25)0С, влажность воздуха (40 - 75)% | [11 empty] | Условия проведения испытания: температура окружающей среды (18 - 25)0С, влажность воздуха (40 - 75)% | [9 empty] | 40 | [7 empty] | 40 | [6 empty] | 40 | [7 empty] | 40
[12 empty] | Дата получение объекта подлежащего испытаниям: 21-08-2023 | [9 empty] | 45 | [7 empty] | 45 | [6 empty] | 45 | [7 empty] | 45
[12 empty] | Дата испытания: 25.10.2022-19.11.2323 | [9 empty] | 50 | [7 empty] | 50 | [6 empty] | 50 | [7 empty] | 50
[22 empty] | 55 | [7 empty] | 55 | [6 empty] | 55 | [7 empty] | 55
Испытание грунтов методом трехосного сжатия | [11 empty] | Испытание грунтов методом трехосного сжатия | [9 empty] | 60 | [7 empty] | 60 | [6 empty] | 60 | [7 empty] | 60
[22 empty] | 65 | [7 empty] | 65 | [6 empty] | 65 | [7 empty] | 65
Лабораторный номер: | [6 empty] | We, д.е. = |  |  |  |  | Лабораторный номер: |  | 1358 |  |  |  | We, д.е. = | 0.162 |  |  | 70 | [7 empty] | 70 | [6 empty] | 70 | [7 empty] | 70
Номер скважины: | [6 empty] | ρ, г/см3 = |  |  |  |  | Номер скважины: |  | BH-033 |  |  |  | ρ, г/см3 = | 2.01 |  |  | 75 | [7 empty] | 75 | [6 empty] | 75 | [7 empty] | 75
Глубина отбора, м: | [6 empty] | ρs, г/см3 = |  |  |  |  | Глубина отбора, м: |  | 2.8 |  |  |  | ρs, г/см3 = | 2.71 |  |  | 80 | [7 empty] | 80 | [6 empty] | 80 | [7 empty] | 80
Наименование грунта: | [6 empty] | e, д.е. = |  |  |  |  | Наименование грунта: |  | Щебенистый грунт, заполнитель суглинок, слабольдистый, легкий пылеватый, после оттаивания текучепластичный |  |  |  | e, д.е. = | 0.5666766 |  |  | 85 | [7 empty] | 85 | [6 empty] | 85 | [7 empty] | 85
Схема проведения опыта: | [6 empty] | IL, д.е. = |  |  |  |  | Схема проведения опыта: |  | КД |  |  |  | IL, д.е. = | 0.9247368 |  |  | 90 | [7 empty] | 90 | [6 empty] | 90 | [7 empty] | 90
[22 empty] | 95 | [7 empty] | 95 | [6 empty] | 95 | [7 empty] | 95
[22 empty] | 100 | [7 empty] | 100 | [6 empty] | 100 | [7 empty] | 100
Результаты испытаний | [11 empty] | Результаты испытаний | [9 empty] | 105 | [7 empty] | 105 | [6 empty] | 105 | [7 empty] | 105
[22 empty] | 110 | [7 empty] | 110 | [6 empty] | 110 | [7 empty] | 110
[22 empty] | 115 | [7 empty] | 115 | [6 empty] | 115 | [7 empty] | 115
[22 empty] | 120 | [7 empty] | 120 | [6 empty] | 120 | [7 empty] | 120
[22 empty] | 125 | [7 empty] | 125 | [6 empty] | 125 | [7 empty] | 125
[22 empty] | 130 | [7 empty] | 130 | [6 empty] | 130 | [7 empty] | 130
[22 empty] | 135 | [7 empty] | 135 | [6 empty] | 135 | [7 empty] | 135
[22 empty] | 140 | [7 empty] | 140 | [6 empty] | 140 | [7 empty] | 140
[22 empty] | 145 | [7 empty] | 145 | [6 empty] | 145 | [7 empty] | 145
[22 empty] | 150 | [7 empty] | 150 | [6 empty] | 150 | [7 empty] | 150
[22 empty] | 155 | [7 empty] | 155 | [6 empty] | 155 | [7 empty] | 155
[22 empty] | 160 | [7 empty] | 160 | [6 empty] | 160 | [7 empty] | 160
[22 empty] | 165 | [7 empty] | 165 | [6 empty] | 165 | [7 empty] | 165
[22 empty] | 170 | [7 empty] | 170 | [6 empty] | 170 | [7 empty] | 170
[22 empty] | 175 | [7 empty] | 175 | [6 empty] | 175 | [7 empty] | 175
[22 empty] | 180 | [7 empty] | 180 | [6 empty] | 180 | [7 empty] | 180
[13 empty] | Давление в камере, Мпа σ3 | Вертикальная нагрузка, Мпа σ1 | Поровое давление, Мпа u
| K0, д.е. | 0.3572124 |  |  |  |  | Коэфф. Точки | [5 empty] | 0.0551544 | 0.2836732 | [5 empty] | 1 | [6 empty] | σ3,кПа | σ1,кПа | u, кПа |  |  |  | 4
| q_zg, МПа | 0.01970184 | [10 empty] | 0.1551544 | 0.7435642 | [27 empty] | δ3, Мпа | δ1-δ3, МПа | δ1, МПа | δ1, КПа
|  |  | Модуль деформации, МПа: | [9 empty] | 0.2551544 | 1.203455 | [21 empty] | С, МПа:
|  |  | Е0= |  | Точки модуля (полное напр.), МПа |  |  |  | 0.01970184 | 0.03152294 | [25 empty] | φ, град:
|  |  | E50 = |  | qf (полное напр.), МПа |  |  |  | 0.07997871 | [26 empty] | E, Мпа
|  |  | Коэф. Поперечной деформации, ϑ = | [9 empty] | Эффективные значения угла внутреннего трения и удельного сцепления ϕ', С' | [13 empty] | x | 0
[13 empty] | ϕ', град. = | 40 | [12 empty] | y |  |  |  | С, кПа | φ,°
[13 empty] | С', МПа = | 0.007
| Исполнитель: | [6 empty] | Морозов Д.С. |  |  |  |  | Исполнитель: |  |  |  |  | Морозов Д.С.
| Начальник исп. лаборатории: | [6 empty] | Семиколенова Л.Г. |  |  |  |  | Начальник исп. лаборатории: |  |  |  |  | Семиколенова Л.Г.
Лист 1 , всего листов 2 | [11 empty] | Лист 2 , всего листов 2
Частичное воспроизведение протокола испытаний без письменного разрешения ООО «ИнжГео» ЗАПРЕЩАЕТСЯ | [11 empty] | Частичное воспроизведение протокола испытаний без письменного разрешения ООО «ИнжГео» ЗАПРЕЩАЕТСЯ
[5 empty] | второй график |  | первый график | [9 empty] | К Пуассона
dev50 | epsE50 | ind | devE0 | epsE0 | dev | eps | sigma |  | dev1 | eps1 | dev2 | eps2 | dev3 | eps3 |  | Глины
0.02482431 | 0.0004998125 |  |  |  | 0.0118211 | 0.0001666042 |  |  | 0 | 0 | 0 | 0 | 0 | 0 |  | < 0 | 0,20-0,30
ind |  |  |  |  | 0.02482431 | 0.0004998125 |  |  | 0.03309264 | 0.0004664009 | 0.09309264 | 0.000461783 | 0.15309264 | 0.0004961711 |  | 0-0,25 | 0,30-0,38
2 |  |  |  |  | 0.02651017 | 0.001520545 |  |  | 0.0873863 | 0.001459776 | 0.2318108 | 0.001399025 | 0.3832346 | 0.001498546 |  | 0,25< | 0,38-0,45
E0 |  |  |  |  | 0.02937443 | 0.002280817 |  |  | 0.1142594 | 0.002300498 | 0.2942049 | 0.002084848 | 0.4741504 | 0.002195307 |  | Суглинки | 0,35-0,37
epsE0 | devE0 |  |  |  | 0.03012625 | 0.003041089 |  |  | 0.1200786 | 0.002919552 | 0.3098955 | 0.002798049 | 0.5042335 | 0.002997093 |  | Пески и супеси | 0,30-0,35
0.0001666042 | 0.0118211 |  |  |  | 0.03176911 | 0.003801362 |  |  | 0.127279 | 0.003649439 | 0.3303847 | 0.003497562 | 0.5410369 | 0.003746366
[5 empty] | 0.03130648 | 0.004561634 |  |  | 0.1356188 | 0.004379327 | 0.351691 | 0.004197074 | 0.5741483 | 0.004495639
График E50 |  | График E |  |  | 0.03374185 | 0.005321906 |  |  | 0.1411051 | 0.005109215 | 0.3685327 | 0.004896586 | 0.5966018 | 0.005244913
eps | q | sigma |  |  | 0.03507869 | 0.006082178 |  |  | 0.1493452 | 0.005839103 | 0.3827278 | 0.005596098 | 0.6239311 | 0.005994186
Горизонтальная линия E50 |  | Касательная |  |  | 0.03432049 | 0.006842451 |  |  | 0.1551462 | 0.006568991 | 0.3986947 | 0.006295611 | 0.6540702 | 0.006743459
0 |  | a | b |  | 0.03847072 | 0.007602723 |  |  | 0.1601154 | 0.007298879 | 0.4143515 | 0.006995123 | 0.682453 | 0.007492732
|  |  | 0 |  | 0.03853287 | 0.008362995 |  |  | 0.1666599 | 0.008028767 | 0.4271163 | 0.007694635 | 0.6999135 | 0.008242006
Вертикальная линия E50 |  | p1 и p2 |  |  | 0.03951041 | 0.009123268 |  |  | 0.1713869 | 0.008758655 | 0.4432074 | 0.008394148 | 0.7247856 | 0.008991279
| 0 | 0 |  |  | 0.03840682 | 0.00988354 |  |  | 0.1778037 | 0.009488543 | 0.453043 | 0.00909366 | 0.7486032 | 0.009740552
[5 empty] | 0.04022559 | 0.01064381 |  |  | 0.1816174 | 0.01021843 | 0.4662412 | 0.009793172 | 0.7610002 | 0.01048983
Касательная линия E50 |  |  |  |  | 0.04297018 | 0.01140408 |  |  | 0.1852353 | 0.01094832 | 0.4752203 | 0.01049268 | 0.7846105 | 0.0112391
0 | 0 | Горизонтальная 1 |  |  | 0.04364409 | 0.01216436 |  |  | 0.1910645 | 0.01167821 | 0.4841984 | 0.0111922 | 0.8006681 | 0.01198837
[5 empty] | 0.04525079 | 0.01292463 |  |  | 0.1940122 | 0.01240809 | 0.4976938 | 0.01189171 | 0.8124069 | 0.01273765
Горизонтальная линия qкр |  |  |  |  | 0.04379377 | 0.0136849 |  |  | 0.1984857 | 0.01313798 | 0.5030246 | 0.01259122 | 0.8295608 | 0.01348692
Горизонтальная линия q |  | Горизонтальная 2 |  |  | 0.04627649 | 0.01444517 |  |  | 0.2012921 | 0.01386787 | 0.514909 | 0.01329073 | 0.8431638 | 0.01423619
0 |  | 0 |  |  | 0.04670244 | 0.01520545 |  |  | 0.2043387 | 0.01459776 | 0.5189653 | 0.01399025 | 0.8531497 | 0.01498546
[5 empty] | 0.0440751 | 0.01596572 |  |  | 0.2057326 | 0.01532765 | 0.5268115 | 0.01468976 | 0.8639524 | 0.01573474
Вертикальная линия q |  |  |  |  | 0.04639795 | 0.01672599 |  |  | 0.208281 | 0.01605753 | 0.5351659 | 0.01538927 | 0.878506 | 0.01648401
| 0 |  |  |  | 0.04367447 | 0.01748626 |  |  | 0.2106912 | 0.01678742 | 0.5436468 | 0.01608878 | 0.8887442 | 0.01723328
[5 empty] | 0.04490813 | 0.01824654 |  |  | 0.2134703 | 0.01751731 | 0.5458722 | 0.0167883 | 0.8899012 | 0.01798256
[5 empty] | 0.04510243 | 0.01900681 |  |  | 0.2148256 | 0.0182472 | 0.5520604 | 0.01748781 | 0.9009106 | 0.01873183
[5 empty] | 0.04426083 | 0.01976708 |  |  | 0.2167641 | 0.01897709 | 0.5574295 | 0.01818732 | 0.9059066 | 0.0194811
[5 empty] | 0.04438681 | 0.02052735 |  |  | 0.2190933 | 0.01970697 | 0.5568978 | 0.01888683 | 0.907223 | 0.02023038
[5 empty] | 0.04648387 | 0.02128762 |  |  | 0.2195201 | 0.02043686 | 0.5654835 | 0.01958634 | 0.9200937 | 0.02097965
[5 empty] | 0.04655547 | 0.0220479 |  |  | 0.2208519 | 0.02116675 | 0.5675047 | 0.02028586 | 0.9213526 | 0.02172892
[5 empty] | 0.04860509 | 0.02280817 |  |  | 0.2219959 | 0.02189664 | 0.5674796 | 0.02098537 | 0.9239338 | 0.0224782
[5 empty] | 0.04863622 | 0.02356844 |  |  | 0.2219591 | 0.02262652 | 0.5725265 | 0.02168488 | 0.924571 | 0.02322747
[5 empty] | 0.04565233 | 0.02432871 |  |  | 0.2221489 | 0.02335641 | 0.5724634 | 0.02238439 | 0.9255982 | 0.02397674
[5 empty] | 0.04465691 | 0.02508899 |  |  | 0.2233725 | 0.0240863 | 0.5737087 | 0.02308391 | 0.9246494 | 0.02472602
[5 empty] | 0.04463171 | 0.02584926 |  |  | 0.2233369 | 0.02481619 | 0.5751805 | 0.02378342 | 0.9264315 | 0.02547529
[5 empty] | 0.04655972 | 0.02660953 |  |  | 0.2222471 | 0.02554608 | 0.574397 | 0.02448293 | 0.9265397 | 0.02622456
[5 empty] | 0.0454458 | 0.0273698 |  |  | 0.2242916 | 0.02627596 | 0.5731764 | 0.02518244 | 0.919173 | 0.02697384
[5 empty] | 0.04729481 | 0.02813008 |  |  | 0.2222805 | 0.02700585 | 0.5758231 | 0.02588196 | 0.9167514 | 0.02772311
[5 empty] | 0.04411161 | 0.02889035 |  |  | 0.2218291 | 0.02773574 | 0.5746453 | 0.02658147 | 0.9136948 | 0.02847238
[5 empty] | 0.04490105 | 0.02965062 |  |  | 0.2212525 | 0.02846563 | 0.568479 | 0.02728098 | 0.9102229 | 0.02922166
[5 empty] | 0.04766798 | 0.03041089 |  |  | 0.2207661 | 0.02919552 | 0.5657609 | 0.02798049 | 0.9085557 | 0.02997093
[5 empty] | 0.04541726 | 0.03117116 |  |  | 0.2198852 | 0.0299254 | 0.5621279 | 0.02868 | 0.8997131 | 0.0307202
[5 empty] | 0.04715375 | 0.03193144 |  |  | 0.2197248 | 0.03065529 | 0.5605171 | 0.02937952 | 0.9011149 | 0.03146948
[5 empty] | 0.0438823 | 0.03269171 |  |  | 0.2190005 | 0.03138518 | 0.5584653 | 0.03007903 | 0.888881 | 0.03221875
[5 empty] | 0.04360777 | 0.03345198 |  |  | 0.2180273 | 0.03211507 | 0.5531093 | 0.03077854 | 0.8907313 | 0.03296802
[5 empty] | 0.04533502 | 0.03421225 |  |  | 0.2171205 | 0.03284496 | 0.5486861 | 0.03147805 | 0.8837858 | 0.0337173
[5 empty] | 0.04306889 | 0.03497253 |  |  | 0.2159955 | 0.03357484 | 0.5422326 | 0.03217757 | 0.8759641 | 0.03446657
[5 empty] | 0.04281426 | 0.0357328 |  |  | 0.2148674 | 0.03430473 | 0.5399857 | 0.03287708 | 0.8772863 | 0.03521584
[5 empty] | 0.04357596 | 0.03649307 |  |  | 0.2140516 | 0.03503462 | 0.5392822 | 0.03357659 | 0.8698723 | 0.03596512
[5 empty] | 0.04435887 | 0.03725334 |  |  | 0.2116632 | 0.03576451 | 0.5371592 | 0.0342761 | 0.8669418 | 0.03671439
[5 empty] | 0.04216783 | 0.03801362 |  |  | 0.2115176 | 0.03649439 | 0.5336534 | 0.03497562 | 0.8576148 | 0.03746366
[5 empty] | 0.0430077 | 0.03877389 |  |  | 0.2110301 | 0.03722428 | 0.5339018 | 0.03567513 | 0.8628112 | 0.03821294
[5 empty] | 0.04288333 | 0.03953416 |  |  | 0.2092157 | 0.03795417 | 0.534714 | 0.03637464 | 0.8612509 | 0.03896221
[5 empty] | 0.04279959 | 0.04029443 |  |  | 0.2100899 | 0.03868406 | 0.5321968 | 0.03707415 | 0.8587011 | 0.03971148
[5 empty] | 0.04176132 | 0.0410547 |  |  | 0.2086679 | 0.03941395 | 0.5359485 | 0.03777366 | 0.856766 | 0.04046075
[5 empty] | 0.04277035 | 0.04181498 |  |  | 0.208265 | 0.04014383 | 0.5364605 | 0.03847318 | 0.8639113 | 0.04121003
[5 empty] | 0.04181947 | 0.04257525 |  |  | 0.2082963 | 0.04087372 | 0.5336246 | 0.03917269 | 0.8589033 | 0.0419593
[5 empty] | 0.04090519 | 0.04333552 |  |  | 0.2066772 | 0.04160361 | 0.5371323 | 0.0398722 | 0.8602081 | 0.04270857
[5 empty] | 0.04202431 | 0.04409579 |  |  | 0.2068229 | 0.0423335 | 0.5344751 | 0.04057171 | 0.8638919 | 0.04345785
[5 empty] | 0.04417363 | 0.04485607 |  |  | 0.2086389 | 0.04306339 | 0.5396446 | 0.04127123 | 0.8702208 | 0.04420712
[5 empty] | 0.04534997 | 0.04561634 |  |  | 0.2074138 | 0.04379327 | 0.5374323 | 0.04197074 | 0.8700611 | 0.04495639
[5 empty] | 0.04455015 | 0.04637661 |  |  | 0.2079342 | 0.04452316 | 0.5381298 | 0.04267025 | 0.8762788 | 0.04570567
[5 empty] | 0.04577096 | 0.04713688 |  |  | 0.2089868 | 0.04525305 | 0.5438288 | 0.04336976 | 0.8779402 | 0.04645494
[5 empty] | 0.04400923 | 0.04789716 |  |  | 0.2103582 | 0.04598294 | 0.5441206 | 0.04406928 | 0.8790114 | 0.04720421
[5 empty] | 0.04326176 | 0.04865743 |  |  | 0.2108351 | 0.04671283 | 0.546497 | 0.04476879 | 0.8853586 | 0.04795349
[5 empty] | 0.04352536 | 0.0494177 |  |  | 0.2117042 | 0.04744271 | 0.5487494 | 0.0454683 | 0.886848 | 0.04870276
[5 empty] | 0.04479684 | 0.05017797 |  |  | 0.2109522 | 0.0481726 | 0.5450695 | 0.04616781 | 0.8891456 | 0.04945203
[5 empty] | 0.04607302 | 0.05093824 |  |  | 0.2126658 | 0.04890249 | 0.5500487 | 0.04686732 | 0.8999178 | 0.05020131
[5 empty] | 0.0453507 | 0.05169852 |  |  | 0.2144316 | 0.04963238 | 0.5539787 | 0.04756684 | 0.9001307 | 0.05095058
[5 empty] | 0.0436267 | 0.05245879 |  |  | 0.2147363 | 0.05036226 | 0.555551 | 0.04826635 | 0.9063504 | 0.05169985
[5 empty] | 0.04689782 | 0.05321906 |  |  | 0.2165666 | 0.05109215 | 0.5550572 | 0.04896586 | 0.9137431 | 0.05244913
[5 empty] | 0.04816088 | 0.05397933 |  |  | 0.2168092 | 0.05182204 | 0.5589889 | 0.04966537 | 0.9162751 | 0.0531984
[5 empty] | 0.04541269 | 0.05473961 |  |  | 0.2185507 | 0.05255193 | 0.5573375 | 0.05036489 | 0.9134123 | 0.05394767
[5 empty] | 0.04465006 | 0.05549988 |  |  | 0.2186779 | 0.05328182 | 0.5594947 | 0.0510644 | 0.9232211 | 0.05469695
[5 empty] | 0.04586979 | 0.05626015 |  |  | 0.2211774 | 0.0540117 | 0.566052 | 0.05176391 | 0.9238676 | 0.05544622
[5 empty] | 0.0460687 | 0.05702042 |  |  | 0.2215358 | 0.05474159 | 0.562801 | 0.05246342 | 0.9278179 | 0.05619549
[5 empty] | 0.0492436 | 0.0577807 |  |  | 0.22344 | 0.05547148 | 0.5694332 | 0.05316294 | 0.9320383 | 0.05694477
[5 empty] | 0.0463913 | 0.05854097 |  |  | 0.2231765 | 0.05620137 | 0.5661403 | 0.05386245 | 0.9372948 | 0.05769404
[5 empty] | 0.04950862 | 0.05930124 |  |  | 0.224832 | 0.05693126 | 0.5702137 | 0.05456196 | 0.9351537 | 0.05844331
[5 empty] | 0.04559235 | 0.06006151 |  |  | 0.2248932 | 0.05766114 | 0.575545 | 0.05526147 | 0.9413812 | 0.05919259
[5 empty] | 0.04964862 | 0.06082178 |  |  | 0.2272469 | 0.05839103 | 0.5750259 | 0.05596098 | 0.9405434 | 0.05994186
[5 empty] | 0.04564828 | 0.06158206 |  |  | 0.2260795 | 0.05912092 | 0.5765478 | 0.0566605 | 0.9439065 | 0.06069113
[5 empty] | 0.04564308 | 0.06234233 |  |  | 0.226778 | 0.05985081 | 0.5763023 | 0.05736001 | 0.9483008 | 0.06144041
[5 empty] | 0.04863187 | 0.0631026 |  |  | 0.2285188 | 0.06058069 | 0.5789811 | 0.05805952 | 0.9414028 | 0.06218968
[5 empty] | 0.04561498 | 0.06386287 |  |  | 0.2280187 | 0.06131058 | 0.5797755 | 0.05875903 | 0.9422494 | 0.06293895
[5 empty] | 0.0465927 | 0.06462315 |  |  | 0.2285184 | 0.06204047 | 0.5838773 | 0.05945855 | 0.943078 | 0.06368823
[5 empty] | 0.04756536 | 0.06538342 |  |  | 0.2267171 | 0.06277036 | 0.581978 | 0.06015806 | 0.9444856 | 0.0644375
[5 empty] | 0.04753326 | 0.06614369 |  |  | 0.2277149 | 0.06350025 | 0.583869 | 0.06085757 | 0.9436693 | 0.06518677
[5 empty] | 0.04749672 | 0.06690396 |  |  | 0.2282118 | 0.06423013 | 0.5884098 | 0.06155708 | 0.9491261 | 0.06593604
[5 empty] | 0.04945605 | 0.06766424 |  |  | 0.2273078 | 0.06496002 | 0.5867343 | 0.0622566 | 0.947253 | 0.06668532
[5 empty] | 0.04941155 | 0.06842451 |  |  | 0.226903 | 0.06568991 | 0.5869493 | 0.06295611 | 0.952547 | 0.06743459
[5 empty] | 0.04536355 | 0.06918478 |  |  | 0.2284973 | 0.0664198 | 0.5882873 | 0.06365562 | 0.9482051 | 0.06818386
[5 empty] | 0.04731235 | 0.06994505 |  |  | 0.2271908 | 0.06714969 | 0.5909397 | 0.06435513 | 0.9486244 | 0.06893314
[5 empty] | 0.04725827 | 0.07070532 |  |  | 0.2268834 | 0.06787957 | 0.5935981 | 0.06505464 | 0.9517018 | 0.06968241
[5 empty] | 0.04820161 | 0.0714656 |  |  | 0.2276752 | 0.06860946 | 0.5920539 | 0.06575416 | 0.9552344 | 0.07043168
[5 empty] | 0.04814269 | 0.07222587 |  |  | 0.2283662 | 0.06933935 | 0.5933985 | 0.06645367 | 0.9569191 | 0.07118096
[5 empty] | 0.04908182 | 0.07298614 |  |  | 0.2277563 | 0.07006924 | 0.5939235 | 0.06715318 | 0.954353 | 0.07193023
[5 empty] | 0.04901931 | 0.07374641 |  |  | 0.2266456 | 0.07079913 | 0.5952202 | 0.06785269 | 0.9567332 | 0.0726795
[5 empty] | 0.04695548 | 0.07450669 |  |  | 0.2281342 | 0.07152901 | 0.5958801 | 0.06855221 | 0.9511565 | 0.07342878
[5 empty] | 0.04589063 | 0.07526696 |  |  | 0.2273219 | 0.0722589 | 0.6004948 | 0.06925172 | 0.95472 | 0.07417805
[5 empty] | 0.04882508 | 0.07602723 |  |  | 0.2272088 | 0.07298879 | 0.5990557 | 0.06995123 | 0.9606208 | 0.07492732
[5 empty] | 0.04475914 | 0.0767875 |  |  | 0.226595 | 0.07371868 | 0.6003542 | 0.07065074 | 0.9572559 | 0.0756766
[5 empty] | 0.04669312 | 0.07754778 |  |  | 0.2282804 | 0.07444856 | 0.5998819 | 0.07135026 | 0.9569222 | 0.07642587
[5 empty] | 0.04662733 | 0.07830805 |  |  | 0.226365 | 0.07517845 | 0.6037301 | 0.07204977 | 0.9607167 | 0.07717514
[5 empty] | 0.04756208 | 0.07906832 |  |  | 0.2280488 | 0.07590834 | 0.6018903 | 0.07274928 | 0.954435 | 0.07792442
[5 empty] | 0.0454977 | 0.07982859 |  |  | 0.226532 | 0.07663823 | 0.5998541 | 0.07344879 | 0.9613376 | 0.07867369
[5 empty] | 0.04443448 | 0.08058886 |  |  | 0.2276143 | 0.07736812 | 0.6050129 | 0.0741483 | 0.9607115 | 0.07942296
[5 empty] | 0.04737274 | 0.08134914 |  |  | 0.227696 | 0.078098 | 0.6039581 | 0.07484782 | 0.9548604 | 0.08017224
[5 empty] | 0.04631279 | 0.08210941 |  |  | 0.2260769 | 0.07882789 | 0.6009812 | 0.07554733 | 0.9565881 | 0.08092151
[5 empty] | 0.04425494 | 0.08286968 |  |  | 0.226057 | 0.07955778 | 0.6031737 | 0.07624684 | 0.9560982 | 0.08167078
[5 empty] | 0.04719951 | 0.08362995 |  |  | 0.2275365 | 0.08028767 | 0.6018469 | 0.07694635 | 0.9527947 | 0.08242006
[5 empty] | 0.04414681 | 0.08439023 |  |  | 0.2267153 | 0.08101756 | 0.6027357 | 0.07764587 | 0.9540811 | 0.08316933
[5 empty] | 0.048097 | 0.0851505 |  |  | 0.2281933 | 0.08174744 | 0.6043432 | 0.07834538 | 0.9551612 | 0.0839186
[5 empty] | 0.04504885 | 0.08591077 |  |  | 0.2279707 | 0.08247733 | 0.6027716 | 0.07904489 | 0.9540389 | 0.08466788
[5 empty] | 0.04600189 | 0.08667104 |  |  | 0.2262472 | 0.08320722 | 0.6050232 | 0.0797444 | 0.9505177 | 0.08541715
[5 empty] | 0.04595597 | 0.08743132 |  |  | 0.2267026 | 0.08393711 | 0.6015004 | 0.08044392 | 0.9479016 | 0.08616642
[5 empty] | 0.04791094 | 0.08819159 |  |  | 0.2264246 | 0.084667 | 0.6023052 | 0.08114343 | 0.9464941 | 0.0869157
[5 empty] | 0.04786666 | 0.08895186 |  |  | 0.2275146 | 0.08539688 | 0.6012401 | 0.08184294 | 0.9461991 | 0.08766497
[5 empty] | 0.04682296 | 0.08971213 |  |  | 0.2260738 | 0.08612677 | 0.6000073 | 0.08254245 | 0.9489204 | 0.08841424
[5 empty] | 0.04777972 | 0.0904724 |  |  | 0.2254037 | 0.08685666 | 0.598909 | 0.08324196 | 0.9420615 | 0.08916352
[5 empty] | 0.04373678 | 0.09123268 |  |  | 0.2253056 | 0.08758655 | 0.5966476 | 0.08394148 | 0.9417264 | 0.08991279
[5 empty] | 0.04369399 | 0.09199295 |  |  | 0.2264807 | 0.08831643 | 0.5961252 | 0.08464099 | 0.9425187 | 0.09066206
[5 empty] | 0.0436512 | 0.09275322 |  |  | 0.2255304 | 0.08904632 | 0.5975441 | 0.0853405 | 0.9407421 | 0.09141134
[5 empty] | 0.04760827 | 0.09351349 |  |  | 0.2244561 | 0.08977621 | 0.5944067 | 0.08604001 | 0.9352005 | 0.09216061
[5 empty] | 0.04356506 | 0.09427377 |  |  | 0.224259 | 0.0905061 | 0.5935152 | 0.08673953 | 0.9362976 | 0.09290988
[5 empty] | 0.0465214 | 0.09503404 |  |  | 0.2245405 | 0.09123599 | 0.5951718 | 0.08743904 | 0.931837 | 0.09365915
[5 empty] | 0.04347716 | 0.09579431 |  |  | 0.2248019 | 0.09196587 | 0.5906788 | 0.08813855 | 0.9320227 | 0.09440843
[5 empty] | 0.04543219 | 0.09655458 |  |  | 0.2252446 | 0.09269576 | 0.5951385 | 0.08883806 | 0.9252582 | 0.0951577
[5 empty] | 0.04638633 | 0.09731486 |  |  | 0.2228699 | 0.09342565 | 0.5929531 | 0.08953758 | 0.9308473 | 0.09590697
[5 empty] | 0.04533945 | 0.09807513 |  |  | 0.2227791 | 0.09415554 | 0.592225 | 0.09023709 | 0.9274939 | 0.09665625
[5 empty] | 0.04729139 | 0.0988354 |  |  | 0.2221736 | 0.09488543 | 0.5865563 | 0.0909366 | 0.9177016 | 0.09740552
[5 empty] | 0.04324201 | 0.09959567 |  |  | 0.2234546 | 0.09561531 | 0.5882493 | 0.09163611 | 0.9230741 | 0.09815479
[5 empty] | 0.04619115 | 0.1003559 |  |  | 0.2214235 | 0.0963452 | 0.5859064 | 0.09233562 | 0.9167153 | 0.09890407
[5 empty] | 0.04713868 | 0.1011162 |  |  | 0.2223817 | 0.09707509 | 0.5840297 | 0.09303514 | 0.9131289 | 0.09965334
[5 empty] | 0.04608444 | 0.1018765 |  |  | 0.2208304 | 0.09780498 | 0.5806216 | 0.09373465 | 0.9170185 | 0.1004026
[5 empty] | 0.04302829 | 0.1026368 |  |  | 0.220071 | 0.09853487 | 0.5814843 | 0.09443416 | 0.908488 | 0.1011519
[5 empty] | 0.04397008 | 0.103397 |  |  | 0.2209049 | 0.09926475 | 0.5820201 | 0.09513367 | 0.9096411 | 0.1019012
[5 empty] | 0.04290965 | 0.1041573 |  |  | 0.2205333 | 0.09999464 | 0.5772311 | 0.09583319 | 0.9025815 | 0.1026504
[5 empty] | 0.04384687 | 0.1049176 |  |  | 0.2204575 | 0.1007245 | 0.5765198 | 0.0965327 | 0.9078131 | 0.1033997
[5 empty] | 0.04278159 | 0.1056779 |  |  | 0.218679 | 0.1014544 | 0.5761884 | 0.09723221 | 0.9033394 | 0.104149
[5 empty] | 0.04571368 | 0.1064381 |  |  | 0.218599 | 0.1021843 | 0.5729391 | 0.09793172 | 0.8948643 | 0.1048983
[5 empty] | 0.04264323 | 0.1071984 |  |  | 0.2178189 | 0.1029142 | 0.5744742 | 0.09863124 | 0.8985916 | 0.1056475
[5 empty] | 0.04457029 | 0.1079587 |  |  | 0.21744 | 0.1036441 | 0.569696 | 0.09933075 | 0.8901248 | 0.1063968
[5 empty] | 0.04349487 | 0.1087189 |  |  | 0.2164637 | 0.104374 | 0.5714066 | 0.1000303 | 0.894951 | 0.1071461
[5 empty] | 0.04541699 | 0.1094792 |  |  | 0.2162912 | 0.1051039 | 0.5681085 | 0.1007298 | 0.8894906 | 0.1078953
[5 empty] | 0.04333666 | 0.1102395 |  |  | 0.2150239 | 0.1058337 | 0.5674039 | 0.1014293 | 0.8912337 | 0.1086446
[5 empty] | 0.0422539 | 0.1109998 |  |  | 0.2145631 | 0.1065636 | 0.567095 | 0.1021288 | 0.8829814 | 0.1093939
[5 empty] | 0.04216872 | 0.11176 |  |  | 0.2156056 | 0.1072935 | 0.5604841 | 0.1028283 | 0.8833346 | 0.1101432
[5 empty] | 0.04608114 | 0.1125203 |  |  | 0.2144395 | 0.1080234 | 0.5612734 | 0.1035278 | 0.8777942 | 0.1108924
[5 empty] | 0.04399116 | 0.1132806 |  |  | 0.2135643 | 0.1087533 | 0.5574653 | 0.1042273 | 0.8718612 | 0.1116417
[5 empty] | 0.0438988 | 0.1140408 |  |  | 0.21298 | 0.1094832 | 0.559062 | 0.1049268 | 0.8772364 | 0.112391
[5 empty] | 0.04380409 | 0.1148011 |  |  | 0.2122865 | 0.1102131 | 0.5570657 | 0.1056264 | 0.8732209 | 0.1131403
[5 empty] | 0.04370702 | 0.1155614 |  |  | 0.212884 | 0.110943 | 0.5542788 | 0.1063259 | 0.8637155 | 0.1138895
[5 empty] | 0.04260761 | 0.1163217 |  |  | 0.2127725 | 0.1116728 | 0.5532958 | 0.1070254 | 0.8632212 | 0.1146388
[5 empty] | 0.04350589 | 0.1170819 |  |  | 0.2114521 | 0.1124027 | 0.5530682 | 0.1077249 | 0.8631389 | 0.1153881
[5 empty] | 0.04440186 | 0.1178422 |  |  | 0.2121228 | 0.1131326 | 0.5482877 | 0.1084244 | 0.8539695 | 0.1161374
[5 empty] | 0.04329553 | 0.1186025 |  |  | 0.2109846 | 0.1138625 | 0.551255 | 0.1091239 | 0.8558141 | 0.1168866
[5 empty] | 0.04418693 | 0.1193628 |  |  | 0.2098376 | 0.1145924 | 0.5460707 | 0.1098234 | 0.8533735 | 0.1176359
[5 empty] | 0.04307606 | 0.120123 |  |  | 0.2089819 | 0.1153223 | 0.5466357 | 0.1105229 | 0.8452487 | 0.1183852
[5 empty] | 0.04296293 | 0.1208833 |  |  | 0.2084175 | 0.1160522 | 0.5405506 | 0.1112225 | 0.8393405 | 0.1191344
[5 empty] | 0.04384758 | 0.1216436 |  |  | 0.2092444 | 0.1167821 | 0.5403161 | 0.111922 | 0.84155 | 0.1198837
[5 empty] | 0.04372999 | 0.1224038 |  |  | 0.2069627 | 0.117512 | 0.537733 | 0.1126215 | 0.8297781 | 0.120633
[5 empty] | 0.04261021 | 0.1231641 |  |  | 0.2073725 | 0.1182418 | 0.5385019 | 0.113321 | 0.8302256 | 0.1213823
[5 empty] | 0.04248822 | 0.1239244 |  |  | 0.2076738 | 0.1189717 | 0.5365236 | 0.1140205 | 0.8298936 | 0.1221315
[5 empty] | 0.04036406 | 0.1246847 |  |  | 0.2053666 | 0.1197016 | 0.5342989 | 0.11472 | 0.824083 | 0.1228808
[5 empty] | 0.04323772 | 0.1254449 |  |  | 0.2065511 | 0.1204315 | 0.5331283 | 0.1154195 | 0.8145947 | 0.1236301
[5 empty] | 0.04210924 | 0.1262052 |  |  | 0.2049272 | 0.1211614 | 0.5281126 | 0.116119 | 0.8132297 | 0.1243794
[5 empty] | 0.04197862 | 0.1269655 |  |  | 0.2051949 | 0.1218913 | 0.5262526 | 0.1168186 | 0.8038888 | 0.1251286
[5 empty] | 0.04384587 | 0.1277257 |  |  | 0.2028545 | 0.1226212 | 0.524349 | 0.1175181 | 0.806673 | 0.1258779
[5 empty] | 0.04171101 | 0.128486 |  |  | 0.2020058 | 0.1233511 | 0.5237024 | 0.1182176 | 0.8004833 | 0.1266272
[5 empty] | 0.04157405 | 0.1292463 |  |  | 0.2025489 | 0.1240809 | 0.5189136 | 0.1189171 | 0.7927206 | 0.1273765
[5 empty] | 0.04343502 | 0.1300066 |  |  | 0.200884 | 0.1248108 | 0.5164833 | 0.1196166 | 0.7939858 | 0.1281257
[5 empty] | 0.03929391 | 0.1307668 |  |  | 0.200911 | 0.1255407 | 0.5146123 | 0.1203161 | 0.7888798 | 0.128875
[5 empty] | 0.04015075 | 0.1315271 |  |  | 0.19973 | 0.1262706 | 0.5124011 | 0.1210156 | 0.7769037 | 0.1296243
[5 empty] | 0.04200555 | 0.1322874 |  |  | 0.198641 | 0.1270005 | 0.5077506 | 0.1217151 | 0.7731583 | 0.1303735
[5 empty] | 0.03985833 | 0.1330477 |  |  | 0.1992442 | 0.1277304 | 0.5042615 | 0.1224147 | 0.7733445 | 0.1311228
[5 empty] | 0.04170909 | 0.1338079 |  |  | 0.1972394 | 0.1284603 | 0.5049344 | 0.1231142 | 0.7659633 | 0.1318721
[5 empty] | 0.03955786 | 0.1345682 |  |  | 0.1985269 | 0.1291902 | 0.5016702 | 0.1238137 | 0.7644157 | 0.1326214
[5 empty] | 0.04240464 | 0.1353285 |  |  | 0.1971066 | 0.12992 | 0.4978694 | 0.1245132 | 0.7534025 | 0.1333706
[5 empty] | 0.04124945 | 0.1360887 |  |  | 0.1968786 | 0.1306499 | 0.4936329 | 0.1252127 | 0.7512248 | 0.1341199
[5 empty] | 0.0380923 | 0.136849 |  |  | 0.1962429 | 0.1313798 | 0.4929613 | 0.1259122 | 0.7422834 | 0.1348692
[5 empty] | 0.04093322 | 0.1376093 |  |  | 0.1947996 | 0.1321097 | 0.4931553 | 0.1266117 | 0.7386792 | 0.1356185
[5 empty] | 0.0377722 | 0.1383696 |  |  | 0.1942488 | 0.1328396 | 0.4879157 | 0.1273112 | 0.7326133 | 0.1363677
[5 empty] | 0.04060928 | 0.1391298 |  |  | 0.1919904 | 0.1335695 | 0.4864432 | 0.1280108 | 0.7242865 | 0.137117
[5 empty] | 0.03944445 | 0.1398901 |  |  | 0.1912246 | 0.1342994 | 0.4845385 | 0.1287103 | 0.7232998 | 0.1378663
[5 empty] | 0.04127774 | 0.1406504 |  |  | 0.1925514 | 0.1350293 | 0.4766023 | 0.1294098 | 0.7154541 | 0.1386155
[5 empty] | 0.03810915 | 0.1414106 |  |  | 0.1911708 | 0.1357591 | 0.4754353 | 0.1301093 | 0.7086504 | 0.1393648
[5 empty] | 0.03993871 | 0.1421709 |  |  | 0.1887829 | 0.136489 | 0.4750383 | 0.1308088 | 0.7058895 | 0.1401141
[5 empty] | 0.03876643 | 0.1429312 |  |  | 0.1890877 | 0.1372189 | 0.4713119 | 0.1315083 | 0.6992725 | 0.1408634
[5 empty] | 0.03659231 | 0.1436915 |  |  | 0.1874853 | 0.1379488 | 0.4641569 | 0.1322078 | 0.6887002 | 0.1416126
[5 empty] | 0.03841638 | 0.1444517 |  |  | 0.1874757 | 0.1386787 | 0.4665739 | 0.1329073 | 0.6896736 | 0.1423619
[5 empty] | 0.03823865 | 0.145212 |  |  | 0.187059 | 0.1394086 | 0.4592638 | 0.1336069 | 0.6841937 | 0.1431112
[5 empty] | 0.03605914 | 0.1459723 |  |  | 0.1848353 | 0.1401385 | 0.4595272 | 0.1343064 | 0.6723613 | 0.1438605
[5 empty] | 0.03687785 | 0.1467326 |  |  | 0.1843045 | 0.1408684 | 0.4543648 | 0.1350059 | 0.6698774 | 0.1446097
[5 empty] | 0.0366948 | 0.1474928 |  |  | 0.1851667 | 0.1415983 | 0.4516774 | 0.1357054 | 0.6593429 | 0.145359
[5 empty] | 0.03851001 | 0.1482531 |  |  | 0.1833221 | 0.1423281 | 0.4464656 | 0.1364049 | 0.6573589 | 0.1461083
[5 empty] | 0.03732348 | 0.1490134 |  |  | 0.1827705 | 0.143058 | 0.4444302 | 0.1371044 | 0.6480261 | 0.1468576
[5 empty] | 0.03913524 | 0.1497736 |  |  | 0.1807122 | 0.1437879 | 0.4423718 | 0.1378039 | 0.6438455 | 0.1476068
[5 empty] | 0.0379453 | 0.1505339 |  |  | 0.181847 | 0.1445178 | 0.4409913 | 0.1385034 | 0.6426181 | 0.1483561
[5 empty] | 0.03675367 | 0.1512942 |  |  | 0.1793752 | 0.1452477 | 0.4372893 | 0.1392029 | 0.6293449 | 0.1491054