## 1
Общество с ограниченной ответственностью "Инженерная геология" (ООО "ИнжГео") | [11 empty] | Общество с ограниченной ответственностью "Инженерная геология" (ООО "ИнжГео")
Юр. адрес: 117279, г. Москва, ул. Миклухо-Маклая, 36 а, этаж 5, пом. XXIII к. 76-84 | [11 empty] | Юр. адрес: 117279, г. Москва, ул. Миклухо-Маклая, 36 а, этаж 5, пом. XXIII к. 76-84 | [8 empty] | нагр |  |  | X0 | Y0 | R |  | нагр |  |  |  | X0 | Y0 | R | нагр |  |  |  | X0 | Y0 | R |  | нагр |  |  |  | X0 | Y0 | R
Телефон/факс +7 (495) 132-30-00, Адрес электронной почты inbox@inj-geo.ru | [11 empty] | Телефон/факс +7 (495) 132-30-00, Адрес электронной почты inbox@inj-geo.ru | [12 empty] | 0 | [7 empty] | 0 | [6 empty] | 0 | [7 empty] | 0
[21 empty] | девиатор | [6 empty] | девиатор | [6 empty] | девиатор | [7 empty] | девиатор
Испытательная лаборатория ООО «ИнжГео» | [11 empty] | Испытательная лаборатория ООО «ИнжГео» | [8 empty] | x0 | Угол | X | Y |  |  |  | x0 |  | Угол | X | Y |  |  | x0 |  | Угол | X | Y |  |  |  | x0 |  | Угол | X | Y
Адрес места осуществления деятельности лаборатории: г. Москва, просп. Вернадского, д. 51, стр. 1 | [11 empty] | Адрес места осуществления деятельности лаборатории: г. Москва, просп. Вернадского, д. 51, стр. 1 | [9 empty] | 0 | [7 empty] | 0 | [6 empty] | 0 | [7 empty] | 0
Телефон +7(910)4557682, E-mail: slg85@mail.ru | [11 empty] | Телефон +7(910)4557682, E-mail: slg85@mail.ru | [9 empty] | 5 | [7 empty] | 5 | [6 empty] | 5 | [7 empty] | 5
[22 empty] | 10 | [7 empty] | 10 | [6 empty] | 10 | [7 empty] | 10
[12 empty] | Протокол испытаний № 13-63/330 от 24-09-2023 | [9 empty] | 15 | [7 empty] | 15 | [6 empty] | 15 | [7 empty] | 15
[22 empty] | 20 | [7 empty] | 20 | [6 empty] | 20 | [7 empty] | 20
[12 empty] | Наименование и адрес заказчика: Переход трубопровода через р. Енисей | [9 empty] | 25 | [7 empty] | 25 | [6 empty] | 25 | [7 empty] | 25
[12 empty] | Наименование объекта: ООО Регионстрой | [9 empty] | 30 | [7 empty] | 30 | [6 empty] | 30 | [7 empty] | 30
Наименование используемого метода/методики: ГОСТ 12248.4-2020 | [11 empty] | Наименование используемого метода/методики: ГОСТ 12248.3-2020 | [9 empty] | 35 | [7 empty] | 35 | [6 empty] | 35 | [7 empty] | 35
Условия проведения испытания: температура окружающей среды (18 - 25)0С, влажность воздуха (40 - 75)% | [11 empty] | Условия проведения испытания: температура окружающей среды (18 - 25)0С, влажность воздуха (40 - 75)% | [9 empty] | 40 | [7 empty] | 40 | [6 empty] | 40 | [7 empty] | 40
[12 empty] | Дата получение объекта подлежащего испытаниям: 28-08-2023 | [9 empty] | 45 | [7 empty] | 45 | [6 empty] | 45 | [7 empty] | 45
[12 empty] | Дата испытания: 25.10.2022-19.11.2330 | [9 empty] | 50 | [7 empty] | 50 | [6 empty] | 50 | [7 empty] | 50
[22 empty] | 55 | [7 empty] | 55 | [6 empty] | 55 | [7 empty] | 55
Испытание грунтов методом трехосного сжатия | [11 empty] | Испытание грунтов методом трехосного сжатия | [9 empty] | 60 | [7 empty] | 60 | [6 empty] | 60 | [7 empty] | 60
[22 empty] | 65 | [7 empty] | 65 | [6 empty] | 65 | [7 empty] | 65
Лабораторный номер: | [6 empty] | We, д.е. = |  |  |  |  | Лабораторный номер: |  | 1365 |  |  |  | We, д.е. = | 0.199 |  |  | 70 | [7 empty] | 70 | [6 empty] | 70 | [7 empty] | 70
Номер скважины: | [6 empty] | ρ, г/см3 = |  |  |  |  | Номер скважины: |  | BH-066 |  |  |  | ρ, г/см3 = | 2.03 |  |  | 75 | [7 empty] | 75 | [6 empty] | 75 | [7 empty] | 75
Глубина отбора, м: | [6 empty] | ρs, г/см3 = |  |  |  |  | Глубина отбора, м: |  | 1.3 |  |  |  | ρs, г/см3 = | 2.74 |  |  | 80 | [7 empty] | 80 | [6 empty] | 80 | [7 empty] | 80
Наименование грунта: | [6 empty] | e, д.е. = |  |  |  |  | Наименование грунта: |  | Щебенистый грунт, заполнитель суглинок, слабольдистый, легкий пылеватый, после оттаивания текучепластичный |  |  |  | e, д.е. = | 0.6183547 |  |  | 85 | [7 empty] | 85 | [6 empty] | 85 | [7 empty] | 85
Схема проведения опыта: | [6 empty] | IL, д.е. = |  |  |  |  | Схема проведения опыта: |  | КД |  |  |  | IL, д.е. = | 0.9295654 |  |  | 90 | [7 empty] | 90 | [6 empty] | 90 | [7 empty] | 90
[22 empty] | 95 | [7 empty] | 95 | [6 empty] | 95 | [7 empty] | 95
[22 empty] | 100 | [7 empty] | 100 | [6 empty] | 100 | [7 empty] | 100
Результаты испытаний | [11 empty] | Результаты испытаний | [9 empty] | 105 | [7 empty] | 105 | [6 empty] | 105 | [7 empty] | 105
[22 empty] | 110 | [7 empty] | 110 | [6 empty] | 110 | [7 empty] | 110
[22 empty] | 115 | [7 empty] | 115 | [6 empty] | 115 | [7 empty] | 115
[22 empty] | 120 | [7 empty] | 120 | [6 empty] | 120 | [7 empty] | 120
[22 empty] | 125 | [7 empty] | 125 | [6 empty] | 125 | [7 empty] | 125
[22 empty] | 130 | [7 empty] | 130 | [6 empty] | 130 | [7 empty] | 130
[22 empty] | 135 | [7 empty] | 135 | [6 empty] | 135 | [7 empty] | 135
[22 empty] | 140 | [7 empty] | 140 | [6 empty] | 140 | [7 empty] | 140
[22 empty] | 145 | [7 empty] | 145 | [6 empty] | 145 | [7 empty] | 145
[22 empty] | 150 | [7 empty] | 150 | [6 empty] | 150 | [7 empty] | 150
[22 empty] | 155 | [7 empty] | 155 | [6 empty] | 155 | [7 empty] | 155
[22 empty] | 160 | [7 empty] | 160 | [6 empty] | 160 | [7 empty] | 160
[22 empty] | 165 | [7 empty] | 165 | [6 empty] | 165 | [7 empty] | 165
[22 empty] | 170 | [7 empty] | 170 | [6 empty] | 170 | [7 empty] | 170
[22 empty] | 175 | [7 empty] | 175 | [6 empty] | 175 | [7 empty] | 175
[22 empty] | 180 | [7 empty] | 180 | [6 empty] | 180 | [7 empty] | 180
[13 empty] | Давление в камере, Мпа σ3 | Вертикальная нагрузка, Мпа σ1 | Поровое давление, Мпа u
| K0, д.е. | 0.5773817 |  |  |  |  | Коэфф. Точки | [5 empty] | 0.05 | 0.1451712 | [5 empty] | 1 | [6 empty] | σ3,кПа | σ1,кПа | u, кПа |  |  |  | 4
| q_zg, МПа | 0.02886909 | [10 empty] | 0.15 | 0.3915625 | [27 empty] | δ3, Мпа | δ1-δ3, МПа | δ1, МПа | δ1, КПа
|  |  | Модуль деформации, МПа: | [9 empty] | 0.25 | 0.6379538 | [21 empty] | С, МПа:
|  |  | Е0= |  | Точки модуля (полное напр.), МПа |  |  |  | 0.02886909 | 0.04619054 | [25 empty] | φ, град:
|  |  | E50 = |  | qf (полное напр.), МПа |  |  |  | 0.08637505 | [26 empty] | E, Мпа
|  |  | Коэф. Поперечной деформации, ϑ = | [9 empty] | Эффективные значения угла внутреннего трения и удельного сцепления ϕ', С' | [13 empty] | x | 0
[13 empty] | ϕ', град. = | 25 | [12 empty] | y |  |  |  | С, кПа | φ,°
[13 empty] | С', МПа = | 0.007
| Исполнитель: | [6 empty] | Морозов Д.С. |  |  |  |  | Исполнитель: |  |  |  |  | Морозов Д.С.
| Начальник исп. лаборатории: | [6 empty] | Семиколенова Л.Г. |  |  |  |  | Начальник исп. лаборатории: |  |  |  |  | Семиколенова Л.Г.
Лист 1 , всего листов 2 | [11 empty] | Лист 2 , всего листов 2
Частичное воспроизведение протокола испытаний без письменного разрешения ООО «ИнжГео» ЗАПРЕЩАЕТСЯ | [11 empty] | Частичное воспроизведение протокола испытаний без письменного разрешения ООО «ИнжГео» ЗАПРЕЩАЕТСЯ
[5 empty] | второй график |  | первый график | [9 empty] | К Пуассона
dev50 | epsE50 | ind | devE0 | epsE0 | dev | eps | sigma |  | dev1 | eps1 | dev2 | eps2 | dev3 | eps3 |  | Глины
0.03637505 | 0.0008037985 |  |  |  | 0.01732145 | 0.0002679328 |  |  | 0 | 0 | 0 | 0 | 0 | 0 |  | < 0 | 0,20-0,30
ind |  |  |  |  | 0.03637505 | 0.0008037985 |  |  | 0.04758562 | 0.001051524 | 0.1207813 | 0.0009670169 | 0.1939769 | 0.0008930019 |  | 0-0,25 | 0,30-0,38
2 |  |  |  |  | 0.03406288 | 0.001508906 |  |  | 0.04969048 | 0.001484694 | 0.1258862 | 0.00138743 | 0.2044842 | 0.001524188 |  | 0,25< | 0,38-0,45
E0 |  |  |  |  | 0.03578372 | 0.002263359 |  |  | 0.05314831 | 0.002227042 | 0.1316846 | 0.002081145 | 0.2168099 | 0.002286282 |  | Суглинки | 0,35-0,37
epsE0 | devE0 |  |  |  | 0.04234867 | 0.003017812 |  |  | 0.05562166 | 0.002969389 | 0.1414864 | 0.002774859 | 0.2300745 | 0.003048376 |  | Пески и супеси | 0,30-0,35
0.0002679328 | 0.01732145 |  |  |  | 0.03976225 | 0.003772265 |  |  | 0.05871542 | 0.003711736 | 0.1476011 | 0.003468574 | 0.2422984 | 0.003810471
[5 empty] | 0.045029 | 0.004526718 |  |  | 0.06163449 | 0.004454083 | 0.1540384 | 0.004162289 | 0.256102 | 0.004572565
График E50 |  | График E |  |  | 0.05115346 | 0.005281171 |  |  | 0.06518375 | 0.005196431 | 0.1618077 | 0.004856004 | 0.2682058 | 0.005334659
eps | q | sigma |  |  | 0.05014015 | 0.006035624 |  |  | 0.06766809 | 0.005938778 | 0.1676187 | 0.005549719 | 0.2761301 | 0.006096753
Горизонтальная линия E50 |  | Касательная |  |  | 0.05099362 | 0.006790077 |  |  | 0.06999241 | 0.006681125 | 0.1732809 | 0.006243434 | 0.2863954 | 0.006858847
0 |  | a | b |  | 0.05071839 | 0.00754453 |  |  | 0.07166159 | 0.007423472 | 0.1782038 | 0.006937148 | 0.2976221 | 0.007620941
|  |  | 0 |  | 0.051319 | 0.008298982 |  |  | 0.07408052 | 0.008165819 | 0.1828971 | 0.007630863 | 0.3059305 | 0.008383035
Вертикальная линия E50 |  | p1 и p2 |  |  | 0.05379998 | 0.009053435 |  |  | 0.0765541 | 0.008908167 | 0.1892703 | 0.008324578 | 0.3123412 | 0.009145129
| 0 | 0 |  |  | 0.05616588 | 0.009807888 |  |  | 0.07808721 | 0.009650514 | 0.193333 | 0.009018293 | 0.3199745 | 0.009907223
[5 empty] | 0.05542121 | 0.01056234 |  |  | 0.07918475 | 0.01039286 | 0.1975947 | 0.009712008 | 0.3269509 | 0.01066932
Касательная линия E50 |  |  |  |  | 0.06357051 | 0.01131679 |  |  | 0.0814516 | 0.01113521 | 0.2010649 | 0.01040572 | 0.3320907 | 0.01143141
0 | 0 | Горизонтальная 1 |  |  | 0.06061833 | 0.01207125 |  |  | 0.08289265 | 0.01187756 | 0.2050533 | 0.01109944 | 0.3371144 | 0.01219351
[5 empty] | 0.06156919 | 0.0128257 |  |  | 0.0838128 | 0.0126199 | 0.2096695 | 0.01179315 | 0.3457423 | 0.0129556
Горизонтальная линия qкр |  |  |  |  | 0.06542762 | 0.01358015 |  |  | 0.08521693 | 0.01336225 | 0.2118229 | 0.01248687 | 0.348795 | 0.01371769
Горизонтальная линия q |  | Горизонтальная 2 |  |  | 0.06419816 | 0.01433461 |  |  | 0.08630993 | 0.0141046 | 0.2145232 | 0.01318058 | 0.3520928 | 0.01447979
0 |  | 0 |  |  | 0.06188535 | 0.01508906 |  |  | 0.0867967 | 0.01484694 | 0.2184798 | 0.0138743 | 0.3573561 | 0.01524188
[5 empty] | 0.06549371 | 0.01584351 |  |  | 0.08838212 | 0.01558929 | 0.2192024 | 0.01456801 | 0.3600054 | 0.01600398
Вертикальная линия q |  |  |  |  | 0.06602778 | 0.01659796 |  |  | 0.08877108 | 0.01633164 | 0.2232006 | 0.01526173 | 0.364961 | 0.01676607
| 0 |  |  |  | 0.0654921 | 0.01735242 |  |  | 0.08996848 | 0.01707399 | 0.2230839 | 0.01595544 | 0.3658433 | 0.01752816
[5 empty] | 0.0698912 | 0.01810687 |  |  | 0.0897792 | 0.01781633 | 0.2262618 | 0.01664916 | 0.3696729 | 0.01829026
[5 empty] | 0.06522961 | 0.01886132 |  |  | 0.09070814 | 0.01855868 | 0.2272439 | 0.01734287 | 0.3701701 | 0.01905235
[5 empty] | 0.06651187 | 0.01961578 |  |  | 0.09106017 | 0.01930103 | 0.2295398 | 0.01803659 | 0.3705553 | 0.01981445
[5 empty] | 0.0667425 | 0.02037023 |  |  | 0.09204021 | 0.02004338 | 0.2306591 | 0.0187303 | 0.3719489 | 0.02057654
[5 empty] | 0.06592605 | 0.02112468 |  |  | 0.09185312 | 0.02078572 | 0.2313113 | 0.01942402 | 0.3750714 | 0.02133864
[5 empty] | 0.07106705 | 0.02187914 |  |  | 0.09200381 | 0.02152807 | 0.231906 | 0.02011773 | 0.3756431 | 0.02210073
[5 empty] | 0.06417003 | 0.02263359 |  |  | 0.09279716 | 0.02227042 | 0.2321527 | 0.02081145 | 0.3772845 | 0.02286282
[5 empty] | 0.06823952 | 0.02338804 |  |  | 0.09273807 | 0.02301276 | 0.233161 | 0.02150516 | 0.377316 | 0.02362492
[5 empty] | 0.06728006 | 0.02414249 |  |  | 0.09243142 | 0.02375511 | 0.2350404 | 0.02219887 | 0.3749581 | 0.02438701
[5 empty] | 0.07029619 | 0.02489695 |  |  | 0.0922821 | 0.02449746 | 0.2343006 | 0.02289259 | 0.3774306 | 0.02514911
[5 empty] | 0.07025391 | 0.0256514 |  |  | 0.09299475 | 0.02523981 | 0.2333511 | 0.0235863 | 0.3759987 | 0.0259112
[5 empty] | 0.07006262 | 0.02640585 |  |  | 0.09305584 | 0.02598215 | 0.2348015 | 0.02428002 | 0.3756287 | 0.02667329
[5 empty] | 0.06574067 | 0.02716031 |  |  | 0.09285871 | 0.0267245 | 0.2340612 | 0.02497373 | 0.373227 | 0.02743539
[5 empty] | 0.07031261 | 0.02791476 |  |  | 0.09270791 | 0.02746685 | 0.2356143 | 0.02566745 | 0.3725001 | 0.02819748
[5 empty] | 0.06780299 | 0.02866921 |  |  | 0.09240801 | 0.02820919 | 0.2354142 | 0.02636116 | 0.3681546 | 0.02895958
[5 empty] | 0.06223635 | 0.02942367 |  |  | 0.09216356 | 0.02895154 | 0.2341706 | 0.02705488 | 0.3661969 | 0.02972167
[5 empty] | 0.06163726 | 0.03017812 |  |  | 0.09177913 | 0.02969389 | 0.2328949 | 0.02774859 | 0.3629336 | 0.03048376
[5 empty] | 0.06703026 | 0.03093257 |  |  | 0.09135929 | 0.03043624 | 0.2331988 | 0.02844231 | 0.3574712 | 0.03124586
[5 empty] | 0.0644399 | 0.03168702 |  |  | 0.09110859 | 0.03117858 | 0.2321939 | 0.02913602 | 0.3541161 | 0.03200795
[5 empty] | 0.06189074 | 0.03244148 |  |  | 0.0906316 | 0.03192093 | 0.2318917 | 0.02982974 | 0.3513748 | 0.03277005
[5 empty] | 0.06540733 | 0.03319593 |  |  | 0.08983287 | 0.03266328 | 0.2300038 | 0.03052345 | 0.347254 | 0.03353214
[5 empty] | 0.06501421 | 0.03395038 |  |  | 0.09011697 | 0.03340563 | 0.2308419 | 0.03121717 | 0.34486 | 0.03429423
[5 empty] | 0.05973595 | 0.03470484 |  |  | 0.08958847 | 0.03414797 | 0.2294173 | 0.03191088 | 0.3455994 | 0.03505633
[5 empty] | 0.06359708 | 0.03545929 |  |  | 0.08845192 | 0.03489032 | 0.2285419 | 0.0326046 | 0.3413786 | 0.03581842
[5 empty] | 0.05859204 | 0.03621374 |  |  | 0.08851189 | 0.03563267 | 0.226627 | 0.03329831 | 0.3405043 | 0.03658052
[5 empty] | 0.05862542 | 0.03696819 |  |  | 0.08797293 | 0.03637501 | 0.2262844 | 0.03399203 | 0.3395796 | 0.03734261
[5 empty] | 0.0656865 | 0.03772265 |  |  | 0.08713962 | 0.03711736 | 0.2244256 | 0.03468574 | 0.3423396 | 0.03810471
[5 empty] | 0.0617737 | 0.0384771 |  |  | 0.08681651 | 0.03785971 | 0.2218621 | 0.03537946 | 0.3418513 | 0.0388668
[5 empty] | 0.06588545 | 0.03923155 |  |  | 0.08660816 | 0.03860206 | 0.2208056 | 0.03607317 | 0.3424974 | 0.03962889
[5 empty] | 0.06002018 | 0.03998601 |  |  | 0.08631914 | 0.0393444 | 0.2198676 | 0.03676689 | 0.3419608 | 0.04039099
[5 empty] | 0.06217629 | 0.04074046 |  |  | 0.08615401 | 0.04008675 | 0.2193598 | 0.0374606 | 0.3440244 | 0.04115308
[5 empty] | 0.06035223 | 0.04149491 |  |  | 0.08521733 | 0.0408291 | 0.2181936 | 0.03815432 | 0.344971 | 0.04191518
[5 empty] | 0.0665464 | 0.04224937 |  |  | 0.08501366 | 0.04157144 | 0.2184807 | 0.03884803 | 0.3449836 | 0.04267727
[5 empty] | 0.06375723 | 0.04300382 |  |  | 0.08474756 | 0.04231379 | 0.2174326 | 0.03954175 | 0.3475449 | 0.04343936
[5 empty] | 0.06498315 | 0.04375827 |  |  | 0.08512361 | 0.04305614 | 0.2149609 | 0.04023546 | 0.3487379 | 0.04420146
[5 empty] | 0.06422257 | 0.04451272 |  |  | 0.08424635 | 0.04379849 | 0.2149773 | 0.04092918 | 0.3511455 | 0.04496355
[5 empty] | 0.06347392 | 0.04526718 |  |  | 0.08412036 | 0.04454083 | 0.2139933 | 0.04162289 | 0.3550504 | 0.04572565
[5 empty] | 0.06173562 | 0.04602163 |  |  | 0.08465018 | 0.04528318 | 0.2143204 | 0.0423166 | 0.3557357 | 0.04648774
[5 empty] | 0.0660061 | 0.04677608 |  |  | 0.08444381 | 0.04602553 | 0.2140702 | 0.04301032 | 0.357784 | 0.04724983
[5 empty] | 0.06228377 | 0.04753054 |  |  | 0.08444351 | 0.04676788 | 0.2125544 | 0.04370403 | 0.3600784 | 0.04801193
[5 empty] | 0.06456706 | 0.04828499 |  |  | 0.08445204 | 0.04751022 | 0.2133845 | 0.04439775 | 0.3607016 | 0.04877402
[5 empty] | 0.06385439 | 0.04903944 |  |  | 0.08485839 | 0.04825257 | 0.2130764 | 0.04509146 | 0.3649366 | 0.04953612
[5 empty] | 0.06314418 | 0.04979389 |  |  | 0.08595152 | 0.04899492 | 0.2119689 | 0.04578518 | 0.3652663 | 0.05029821
[5 empty] | 0.06243486 | 0.05054835 |  |  | 0.08562042 | 0.04973726 | 0.2122565 | 0.04647889 | 0.3693734 | 0.05106031
[5 empty] | 0.06872485 | 0.0513028 |  |  | 0.08605404 | 0.05047961 | 0.2133244 | 0.04717261 | 0.3696409 | 0.0518224
[5 empty] | 0.06901257 | 0.05205725 |  |  | 0.08754137 | 0.05122196 | 0.2147574 | 0.04786632 | 0.3728516 | 0.05258449
[5 empty] | 0.06729645 | 0.05281171 |  |  | 0.08777137 | 0.05196431 | 0.2161405 | 0.04856004 | 0.3749884 | 0.05334659
[5 empty] | 0.0685749 | 0.05356616 |  |  | 0.08883302 | 0.05270665 | 0.2173588 | 0.04925375 | 0.3764341 | 0.05410868
[5 empty] | 0.06784635 | 0.05432061 |  |  | 0.0890153 | 0.053449 | 0.2171971 | 0.04994747 | 0.3797718 | 0.05487078
[5 empty] | 0.06710922 | 0.05507507 |  |  | 0.08960718 | 0.05419135 | 0.2191405 | 0.05064118 | 0.3802841 | 0.05563287
[5 empty] | 0.07136194 | 0.05582952 |  |  | 0.09079762 | 0.05493369 | 0.2190739 | 0.0513349 | 0.379254 | 0.05639496
[5 empty] | 0.06460292 | 0.05658397 |  |  | 0.09137561 | 0.05567604 | 0.2226824 | 0.05202861 | 0.3843643 | 0.05715706
[5 empty] | 0.07183059 | 0.05733842 |  |  | 0.09173011 | 0.05641839 | 0.2227508 | 0.05272233 | 0.381898 | 0.05791915
[5 empty] | 0.06704337 | 0.05809288 |  |  | 0.0926501 | 0.05716074 | 0.2242642 | 0.05341604 | 0.3855378 | 0.05868125
[5 empty] | 0.07023969 | 0.05884733 |  |  | 0.09312456 | 0.05790308 | 0.2263076 | 0.05410976 | 0.3844667 | 0.05944334
[5 empty] | 0.06541796 | 0.05960178 |  |  | 0.09304245 | 0.05864543 | 0.2289659 | 0.05480347 | 0.3876676 | 0.06020543
[5 empty] | 0.07157662 | 0.06035624 |  |  | 0.09379275 | 0.05938778 | 0.2288241 | 0.05549719 | 0.3879538 | 0.06096753
[5 empty] | 0.0727501 | 0.06111069 |  |  | 0.09476443 | 0.06013013 | 0.2315672 | 0.0561909 | 0.3841525 | 0.06172962
[5 empty] | 0.06983524 | 0.06186514 |  |  | 0.09444646 | 0.06087247 | 0.2317801 | 0.05688462 | 0.3845428 | 0.06249172
[5 empty] | 0.06695721 | 0.0626196 |  |  | 0.09517124 | 0.06161482 | 0.2344479 | 0.05757833 | 0.3860238 | 0.06325381
[5 empty] | 0.06808019 | 0.06337405 |  |  | 0.09510196 | 0.06235717 | 0.2357554 | 0.05827205 | 0.3843961 | 0.06401591
[5 empty] | 0.07120324 | 0.0641285 |  |  | 0.09476522 | 0.06309951 | 0.2374878 | 0.05896576 | 0.3843597 | 0.064778
[5 empty] | 0.07332546 | 0.06488295 |  |  | 0.09552519 | 0.06384186 | 0.23783 | 0.05965948 | 0.3875152 | 0.06554009
[5 empty] | 0.07044593 | 0.06563741 |  |  | 0.09538173 | 0.06458421 | 0.2395668 | 0.06035319 | 0.3848628 | 0.06630219
[5 empty] | 0.07156373 | 0.06639186 |  |  | 0.09533472 | 0.06532656 | 0.2415625 | 0.06104691 | 0.3871029 | 0.06706428
[5 empty] | 0.07367794 | 0.06714631 |  |  | 0.09618405 | 0.0660689 | 0.2413938 | 0.06174062 | 0.3873357 | 0.06782638
[5 empty] | 0.06778765 | 0.06790077 |  |  | 0.09562958 | 0.06681125 | 0.2423121 | 0.06243434 | 0.3848617 | 0.06858847
[5 empty] | 0.07289193 | 0.06865522 |  |  | 0.0960712 | 0.0675536 | 0.2427484 | 0.06312805 | 0.3867811 | 0.06935056
[5 empty] | 0.07098988 | 0.06940967 |  |  | 0.09620878 | 0.06829594 | 0.2425996 | 0.06382176 | 0.3858943 | 0.07011266
[5 empty] | 0.06908058 | 0.07016412 |  |  | 0.09644219 | 0.06903829 | 0.2438619 | 0.06451548 | 0.3841016 | 0.07087475
[5 empty] | 0.0671631 | 0.07091858 |  |  | 0.09667133 | 0.06978064 | 0.2446321 | 0.06520919 | 0.3871033 | 0.07163685
[5 empty] | 0.06823653 | 0.07167303 |  |  | 0.09649606 | 0.07052299 | 0.2458067 | 0.06590291 | 0.3846998 | 0.07239894
[5 empty] | 0.07229996 | 0.07242748 |  |  | 0.09651625 | 0.07126533 | 0.2479822 | 0.06659662 | 0.3842914 | 0.07316103
[5 empty] | 0.06735246 | 0.07318194 |  |  | 0.0970318 | 0.07200768 | 0.2484551 | 0.06729034 | 0.3849784 | 0.07392313
[5 empty] | 0.07339313 | 0.07393639 |  |  | 0.09714257 | 0.07275003 | 0.248522 | 0.06798405 | 0.3841612 | 0.07468522
[5 empty] | 0.06742104 | 0.07469084 |  |  | 0.09694844 | 0.07349238 | 0.2513795 | 0.06867777 | 0.3846401 | 0.07544732
[5 empty] | 0.07043527 | 0.0754453 |  |  | 0.09714929 | 0.07423472 | 0.2510241 | 0.06937148 | 0.3831154 | 0.07620941
[5 empty] | 0.06843528 | 0.07619975 |  |  | 0.09744499 | 0.07497707 | 0.2529523 | 0.0700652 | 0.3843874 | 0.07697151
[5 empty] | 0.07242263 | 0.0769542 |  |  | 0.09703542 | 0.07571942 | 0.2534608 | 0.07075891 | 0.3846565 | 0.0777336
[5 empty] | 0.07239799 | 0.07770865 |  |  | 0.09762047 | 0.07646176 | 0.2552459 | 0.07145263 | 0.3826103 | 0.07849569
[5 empty] | 0.07436175 | 0.07846311 |  |  | 0.0976 | 0.07720411 | 0.2558044 | 0.07214634 | 0.385124 | 0.07925779
[5 empty] | 0.07131429 | 0.07921756 |  |  | 0.09737389 | 0.07794646 | 0.2565327 | 0.07284006 | 0.384698 | 0.08001988
[5 empty] | 0.06925601 | 0.07997201 |  |  | 0.09774203 | 0.07868881 | 0.2565274 | 0.07353377 | 0.3853332 | 0.08078198
[5 empty] | 0.0681873 | 0.08072647 |  |  | 0.09800428 | 0.07943115 | 0.257385 | 0.07422749 | 0.3847307 | 0.08154407
[5 empty] | 0.06910856 | 0.08148092 |  |  | 0.09756052 | 0.0801735 | 0.2588022 | 0.0749212 | 0.3810916 | 0.08230616
[5 empty] | 0.06902018 | 0.08223537 |  |  | 0.09731064 | 0.08091585 | 0.2584753 | 0.07561492 | 0.3810167 | 0.08306826
[5 empty] | 0.06692255 | 0.08298982 |  |  | 0.0974545 | 0.08165819 | 0.2591011 | 0.07630863 | 0.3820072 | 0.08383035
[5 empty] | 0.06681607 | 0.08374428 |  |  | 0.09739199 | 0.08240054 | 0.2611759 | 0.07700235 | 0.3813641 | 0.08459245
[5 empty] | 0.07270113 | 0.08449873 |  |  | 0.09802299 | 0.08314289 | 0.2602964 | 0.07769606 | 0.3809883 | 0.08535454
[5 empty] | 0.07357812 | 0.08525318 |  |  | 0.09754736 | 0.08388524 | 0.2620592 | 0.07838978 | 0.3799809 | 0.08611663
[5 empty] | 0.06644744 | 0.08600764 |  |  | 0.09756499 | 0.08462758 | 0.2611607 | 0.07908349 | 0.378943 | 0.08687873
[5 empty] | 0.07230948 | 0.08676209 |  |  | 0.09777575 | 0.08536993 | 0.2616976 | 0.07977721 | 0.3783754 | 0.08764082
[5 empty] | 0.07016462 | 0.08751654 |  |  | 0.09827952 | 0.08611228 | 0.2620663 | 0.08047092 | 0.3805794 | 0.08840292
[5 empty] | 0.06801328 | 0.088271 |  |  | 0.09815722 | 0.08685463 | 0.2621634 | 0.08116464 | 0.3799558 | 0.08916501
[5 empty] | 0.06585583 | 0.08902545 |  |  | 0.09758887 | 0.08759697 | 0.2614855 | 0.08185835 | 0.3784057 | 0.0899271
[5 empty] | 0.06769267 | 0.0897799 |  |  | 0.09777706 | 0.08833932 | 0.2621291 | 0.08255207 | 0.3786302 | 0.0906892
[5 empty] | 0.0655242 | 0.09053435 |  |  | 0.09802435 | 0.08908167 | 0.2627767 | 0.08324578 | 0.3775301 | 0.09145129
[5 empty] | 0.07235081 | 0.09128881 |  |  | 0.09753333 | 0.08982401 | 0.2623135 | 0.0839395 | 0.3745066 | 0.09221339
[5 empty] | 0.07117289 | 0.09204326 |  |  | 0.09670658 | 0.09056636 | 0.2626437 | 0.08463321 | 0.3745607 | 0.09297548
[5 empty] | 0.06699083 | 0.09279771 |  |  | 0.0973467 | 0.09130871 | 0.2620717 | 0.08532692 | 0.3742934 | 0.09373758
[5 empty] | 0.06480503 | 0.09355217 |  |  | 0.09675626 | 0.09205106 | 0.2619018 | 0.08602064 | 0.3724057 | 0.09449967
[5 empty] | 0.06461588 | 0.09430662 |  |  | 0.09603785 | 0.0927934 | 0.2601384 | 0.08671435 | 0.3720986 | 0.09526176
[5 empty] | 0.06542378 | 0.09506107 |  |  | 0.09559405 | 0.09353575 | 0.2602857 | 0.08740807 | 0.3728731 | 0.09602386
[5 empty] | 0.07022911 | 0.09581552 |  |  | 0.09572746 | 0.0942781 | 0.2592481 | 0.08810178 | 0.3697304 | 0.09678595
[5 empty] | 0.06803227 | 0.09656998 |  |  | 0.09554064 | 0.09502045 | 0.2582299 | 0.0887955 | 0.3685713 | 0.09754805
[5 empty] | 0.06583366 | 0.09732443 |  |  | 0.09513619 | 0.09576279 | 0.2564354 | 0.08948921 | 0.3671969 | 0.09831014
[5 empty] | 0.06863366 | 0.09807888 |  |  | 0.09441669 | 0.09650514 | 0.255269 | 0.09018293 | 0.3676082 | 0.09907223
[5 empty] | 0.06943267 | 0.09883334 |  |  | 0.09368473 | 0.09724749 | 0.255935 | 0.09087664 | 0.3681063 | 0.09983433
[5 empty] | 0.06523109 | 0.09958779 |  |  | 0.09304289 | 0.09798983 | 0.2541377 | 0.09157036 | 0.3675921 | 0.1005964
[5 empty] | 0.0640293 | 0.1003422 |  |  | 0.09339375 | 0.09873218 | 0.2518814 | 0.09226407 | 0.3665668 | 0.1013585
[5 empty] | 0.0698277 | 0.1010967 |  |  | 0.09223989 | 0.09947453 | 0.2530705 | 0.09295779 | 0.3639312 | 0.1021206
[5 empty] | 0.06962668 | 0.1018511 |  |  | 0.09248392 | 0.1002169 | 0.2508093 | 0.0936515 | 0.3626864 | 0.1028827
[5 empty] | 0.06542664 | 0.1026056 |  |  | 0.09132839 | 0.1009592 | 0.2499021 | 0.09434522 | 0.3607335 | 0.1036448
[5 empty] | 0.06922797 | 0.1033601 |  |  | 0.09077591 | 0.1017016 | 0.2480532 | 0.09503893 | 0.3635734 | 0.1044069
[5 empty] | 0.06603106 | 0.1041145 |  |  | 0.09052906 | 0.1024439 | 0.246567 | 0.09573265 | 0.3591072 | 0.105169
[5 empty] | 0.06483631 | 0.104869 |  |  | 0.09059042 | 0.1031863 | 0.2445478 | 0.09642636 | 0.3582359 | 0.1059311
[5 empty] | 0.0686441 | 0.1056234 |  |  | 0.09036257 | 0.1039286 | 0.2442999 | 0.09712008 | 0.3598538 | 0.1066932
[5 empty] | 0.06745471 | 0.1063779 |  |  | 0.0896481 | 0.104671 | 0.2427276 | 0.09781379 | 0.3588312 | 0.1074553
[5 empty] | 0.06826407 | 0.1071323 |  |  | 0.08894959 | 0.1054133 | 0.2412353 | 0.09850751 | 0.356965 | 0.1082174
[5 empty] | 0.06607013 | 0.1078868 |  |  | 0.08846963 | 0.1061557 | 0.2392273 | 0.09920122 | 0.3547555 | 0.1089795
[5 empty] | 0.0628729 | 0.1086412 |  |  | 0.08810368 | 0.106898 | 0.2368079 | 0.09989494 | 0.3552032 | 0.1097416
[5 empty] | 0.06367242 | 0.1093957 |  |  | 0.0881372 | 0.1076403 | 0.2349814 | 0.1005887 | 0.3542084 | 0.1105036
[5 empty] | 0.06446869 | 0.1101501 |  |  | 0.08726963 | 0.1083827 | 0.2354522 | 0.1012824 | 0.3526715 | 0.1112657
[5 empty] | 0.06126173 | 0.1109046 |  |  | 0.08690096 | 0.109125 | 0.2340246 | 0.1019761 | 0.3509929 | 0.1120278
[5 empty] | 0.06705157 | 0.111659 |  |  | 0.08683119 | 0.1098674 | 0.2323029 | 0.1026698 | 0.349773 | 0.1127899
[5 empty] | 0.06683822 | 0.1124135 |  |  | 0.08636029 | 0.1106097 | 0.2289914 | 0.1033635 | 0.3484122 | 0.113552
[5 empty] | 0.06062171 | 0.1131679 |  |  | 0.08628828 | 0.1113521 | 0.2278945 | 0.1040572 | 0.3463108 | 0.1143141
[5 empty] | 0.06140205 | 0.1139224 |  |  | 0.08611513 | 0.1120944 | 0.2281165 | 0.1047509 | 0.3442694 | 0.1150762
[5 empty] | 0.06317926 | 0.1146768 |  |  | 0.08494084 | 0.1128368 | 0.2260617 | 0.1054447 | 0.3436882 | 0.1158383
[5 empty] | 0.05895336 | 0.1154313 |  |  | 0.08496541 | 0.1135791 | 0.2243344 | 0.1061384 | 0.3414676 | 0.1166004
[5 empty] | 0.06472437 | 0.1161858 |  |  | 0.08468881 | 0.1143215 | 0.2228196 | 0.1068321 | 0.3410081 | 0.1173625
[5 empty] | 0.06149232 | 0.1169402 |  |  | 0.08401105 | 0.1150638 | 0.2219796 | 0.1075258 | 0.3404101 | 0.1181246
[5 empty] | 0.05925721 | 0.1176947 |  |  | 0.08353211 | 0.1158062 | 0.2198134 | 0.1082195 | 0.3357738 | 0.1188867
[5 empty] | 0.05801907 | 0.1184491 |  |  | 0.08335199 | 0.1165485 | 0.2188213 | 0.1089132 | 0.3348998 | 0.1196488
[5 empty] | 0.06077793 | 0.1192036 |  |  | 0.08287068 | 0.1172909 | 0.2161035 | 0.1096069 | 0.3342884 | 0.1204109
[5 empty] | 0.06453379 | 0.119958 |  |  | 0.08238816 | 0.1180332 | 0.2144601 | 0.1103007 | 0.33334 | 0.121173
[5 empty] | 0.06428668 | 0.1207125 |  |  | 0.08240444 | 0.1187756 | 0.2149914 | 0.1109944 | 0.331455 | 0.1219351
[5 empty] | 0.05803661 | 0.1214669 |  |  | 0.0816195 | 0.1195179 | 0.2124975 | 0.1116881 | 0.3283337 | 0.1226972
[5 empty] | 0.06278361 | 0.1222214 |  |  | 0.08183333 | 0.1202603 | 0.2117786 | 0.1123818 | 0.3279766 | 0.1234592
[5 empty] | 0.0585277 | 0.1229758 |  |  | 0.08094593 | 0.1210026 | 0.208935 | 0.1130755 | 0.3245841 | 0.1242213
[5 empty] | 0.0582689 | 0.1237303 |  |  | 0.08055728 | 0.1217449 | 0.2068668 | 0.1137692 | 0.3229566 | 0.1249834
[5 empty] | 0.06000721 | 0.1244847 |  |  | 0.08006738 | 0.1224873 | 0.2058742 | 0.1144629 | 0.3217944 | 0.1257455
[5 empty] | 0.05874268 | 0.1252392 |  |  | 0.08007622 | 0.1232296 | 0.2034574 | 0.1151567 | 0.3202979 | 0.1265076
[5 empty] | 0.0624753 | 0.1259936 |  |  | 0.07978379 | 0.123972 | 0.2013167 | 0.1158504 | 0.3171676 | 0.1272697
[5 empty] | 0.06120511 | 0.1267481 |  |  | 0.07939009 | 0.1247143 | 0.2011521 | 0.1165441 | 0.3165038 | 0.1280318
[5 empty] | 0.05893212 | 0.1275025 |  |  | 0.0783951 | 0.1254567 | 0.198964 | 0.1172378 | 0.3140069 | 0.1287939
[5 empty] | 0.05665636 | 0.128257 |  |  | 0.07839881 | 0.126199 | 0.1977524 | 0.1179315 | 0.3097773 | 0.129556
[5 empty] | 0.05937783 | 0.1290115 |  |  | 0.07770122 | 0.1269414 | 0.1945177 | 0.1186252 | 0.3099154 | 0.1303181
[5 empty] | 0.06109657 | 0.1297659 |  |  | 0.07770232 | 0.1276837 | 0.1935599 | 0.119319 | 0.3079216 | 0.1310802
[5 empty] | 0.05581259 | 0.1305204 |  |  | 0.07680209 | 0.1284261 | 0.1905793 | 0.1200127 | 0.3034962 | 0.1318423
[5 empty] | 0.0595259 | 0.1312748 |  |  | 0.07730054 | 0.1291684 | 0.1900761 | 0.1207064 | 0.3007398 | 0.1326044
[5 empty] | 0.05423654 | 0.1320293 |  |  | 0.07659765 | 0.1299108 | 0.1866504 | 0.1214001 | 0.2984525 | 0.1333665
[5 empty] | 0.05794451 | 0.1327837 |  |  | 0.07629341 | 0.1306531 | 0.1852026 | 0.1220938 | 0.298235 | 0.1341286
[5 empty] | 0.05764984 | 0.1335382 |  |  | 0.07578782 | 0.1313955 | 0.1827326 | 0.1227875 | 0.2967874 | 0.1348907
[5 empty] | 0.05635255 | 0.1342926 |  |  | 0.07478087 | 0.1321378 | 0.1804409 | 0.1234812 | 0.2935103 | 0.1356528
[5 empty] | 0.05805266 | 0.1350471 |  |  | 0.07487254 | 0.1328802 | 0.1792275 | 0.124175 | 0.2919041 | 0.1364148
[5 empty] | 0.05175018 | 0.1358015 |  |  | 0.07466284 | 0.1336225 | 0.1781927 | 0.1248687 | 0.285969 | 0.1371769
[5 empty] | 0.05344514 | 0.136556 |  |  | 0.07375174 | 0.1343648 | 0.1756365 | 0.1255624 | 0.2848055 | 0.137939
[5 empty] | 0.05813755 | 0.1373104 |  |  | 0.07363925 | 0.1351072 | 0.1724594 | 0.1262561 | 0.2833141 | 0.1387011
[5 empty] | 0.05082744 | 0.1380649 |  |  | 0.07292535 | 0.1358495 | 0.1721614 | 0.1269498 | 0.278995 | 0.1394632
[5 empty] | 0.05451482 | 0.1388193 |  |  | 0.07231004 | 0.1365919 | 0.1691427 | 0.1276435 | 0.2777487 | 0.1402253
[5 empty] | 0.05019972 | 0.1395738 |  |  | 0.0723933 | 0.1373342 | 0.1669035 | 0.1283372 | 0.2743756 | 0.1409874
[5 empty] | 0.05088215 | 0.1403282 |  |  | 0.07237513 | 0.1380766 | 0.1642441 | 0.129031 | 0.274376 | 0.1417495
[5 empty] | 0.05356213 | 0.1410827 |  |  | 0.07105553 | 0.1388189 | 0.1632645 | 0.1297247 | 0.2703504 | 0.1425116
[5 empty] | 0.05223968 | 0.1418372 |  |  | 0.07123447 | 0.1395613 | 0.1601651 | 0.1304184 | 0.2667991 | 0.1432737
[5 empty] | 0.05491482 | 0.1425916 |  |  | 0.07101195 | 0.1403036 | 0.158146 | 0.1311121 | 0.2633226 | 0.1440358
[5 empty] | 0.05258758 | 0.1433461 |  |  | 0.06998797 | 0.141046 | 0.1568074 | 0.1318058 | 0.2620212 | 0.1447979
[5 empty] | 0.05525796 | 0.1441005 |  |  | 0.06996252 | 0.1417883 | 0.1529495 | 0.1324995 | 0.2587953 | 0.14556
[5 empty] | 0.04892599 | 0.144855 |  |  | 0.06963558 | 0.1425307 | 0.1505725 | 0.1331932 | 0.2580453 | 0.1463221
[5 empty] | 0.0525917 | 0.1456094 |  |  | 0.06870715 | 0.143273 | 0.1497765 | 0.133887 | 0.2520716 | 0.1470842
[5 empty] | 0.05325509 | 0.1463639 |  |  | 0.06847722 | 0.1440154 | 0.1462619 | 0.1345807 | 0.2507746 | 0.1478463
[5 empty] | 0.05291618 | 0.1471183 |  |  | 0.06834579 | 0.1447577 | 0.1442287 | 0.1352744 | 0.2460547 | 0.1486084
[5 empty] | 0.05157501 | 0.1478728 |  |  | 0.06741283 | 0.1455001 | 0.1408772 | 0.1359681 | 0.2447122 | 0.1493704
[5 empty] | 0.04723158 | 0.1486272 |  |  | 0.06757835 | 0.1462424 | 0.1394076 | 0.1366618 | 0.2441477 | 0.1501325
[5 empty] | 0.05288592 | 0.1493817 |  |  | 0.06724234 | 0.1469848 | 0.13852 | 0.1373555 | 0.2401613 | 0.1508946
[5 empty] | 0.05253804 | 0.1501361 |  |  | 0.06600478 | 0.1477271 | 0.1344147 | 0.1380493 | 0.2369536 | 0.1516567