## 1
Общество с ограниченной ответственностью "Инженерная геология" (ООО "ИнжГео") | [11 empty] | Общество с ограниченной ответственностью "Инженерная геология" (ООО "ИнжГео")
Юр. адрес: 117279, г. Москва, ул. Миклухо-Маклая, 36 а, этаж 5, пом. XXIII к. 76-84 | [11 empty] | Юр. адрес: 117279, г. Москва, ул. Миклухо-Маклая, 36 а, этаж 5, пом. XXIII к. 76-84 | [8 empty] | нагр |  |  | X0 | Y0 | R |  | нагр |  |  |  | X0 | Y0 | R | нагр |  |  |  | X0 | Y0 | R |  | нагр |  |  |  | X0 | Y0 | R
Телефон/факс +7 (495) 132-30-00, Адрес электронной почты inbox@inj-geo.ru | [11 empty] | Телефон/факс +7 (495) 132-30-00, Адрес электронной почты inbox@inj-geo.ru | [12 empty] | 0 | [7 empty] | 0 | [6 empty] | 0 | [7 empty] | 0
[21 empty] | девиатор | [6 empty] | девиатор | [6 empty] | девиатор | [7 empty] | девиатор
Испытательная лаборатория ООО «ИнжГео» | [11 empty] | Испытательная лаборатория ООО «ИнжГео» | [8 empty] | x0 | Угол | X | Y |  |  |  | x0 |  | Угол | X | Y |  |  | x0 |  | Угол | X | Y |  |  |  | x0 |  | Угол | X | Y
Адрес места осуществления деятельности лаборатории: г. Москва, просп. Вернадского, д. 51, стр. 1 | [11 empty] | Адрес места осуществления деятельности лаборатории: г. Москва, просп. Вернадского, д. 51, стр. 1 | [9 empty] | 0 | [7 empty] | 0 | [6 empty] | 0 | [7 empty] | 0
Телефон +7(910)4557682, E-mail: slg85@mail.ru | [11 empty] | Телефон +7(910)4557682, E-mail: slg85@mail.ru | [9 empty] | 5 | [7 empty] | 5 | [6 empty] | 5 | [7 empty] | 5
[22 empty] | 10 | [7 empty] | 10 | [6 empty] | 10 | [7 empty] | 10
[12 empty] | Протокол испытаний № 13-63/341 от 05-10-2023 | [9 empty] | 15 | [7 empty] | 15 | [6 empty] | 15 | [7 empty] | 15
[22 empty] | 20 | [7 empty] | 20 | [6 empty] | 20 | [7 empty] | 20
[12 empty] | Наименование и адрес заказчика: Переход трубопровода через р. Енисей | [9 empty] | 25 | [7 empty] | 25 | [6 empty] | 25 | [7 empty] | 25
[12 empty] | Наименование объекта: ООО Регионстрой | [9 empty] | 30 | [7 empty] | 30 | [6 empty] | 30 | [7 empty] | 30
Наименование используемого метода/методики: ГОСТ 12248.4-2020 | [11 empty] | Наименование используемого метода/методики: ГОСТ 12248.3-2020 | [9 empty] | 35 | [7 empty] | 35 | [6 empty] | 35 | [7 empty] | 35
Условия проведения испытания: температура окружающей среды (18 - 25)0С, влажность воздуха (40 - 75)% | [11 empty] | Условия проведения испытания: температура окружающей среды (18 - 25)0С, влажность воздуха (40 - 75)% | [9 empty] | 40 | [7 empty] | 40 | [6 empty] | 40 | [7 empty] | 40
[12 empty] | Дата получение объекта подлежащего испытаниям: 08-09-2023 | [9 empty] | 45 | [7 empty] | 45 | [6 empty] | 45 | [7 empty] | 45
[12 empty] | Дата испытания: 25.10.2022-19.11.2341 | [9 empty] | 50 | [7 empty] | 50 | [6 empty] | 50 | [7 empty] | 50
[22 empty] | 55 | [7 empty] | 55 | [6 empty] | 55 | [7 empty] | 55
Испытание грунтов методом трехосного сжатия | [11 empty] | Испытание грунтов методом трехосного сжатия | [9 empty] | 60 | [7 empty] | 60 | [6 empty] | 60 | [7 empty] | 60
[22 empty] | 65 | [7 empty] | 65 | [6 empty] | 65 | [7 empty] | 65
Лабораторный номер: | [6 empty] | We, д.е. = |  |  |  |  | Лабораторный номер: |  | 1376 |  |  |  | We, д.е. = | 0.171 |  |  | 70 | [7 empty] | 70 | [6 empty] | 70 | [7 empty] | 70
Номер скважины: | [6 empty] | ρ, г/см3 = |  |  |  |  | Номер скважины: |  | BH-146 |  |  |  | ρ, г/см3 = |  |  |  | 75 | [7 empty] | 75 | [6 empty] | 75 | [7 empty] | 75
Глубина отбора, м: | [6 empty] | ρs, г/см3 = |  |  |  |  | Глубина отбора, м: |  | 5.6 |  |  |  | ρs, г/см3 = | 2.71 |  |  | 80 | [7 empty] | 80 | [6 empty] | 80 | [7 empty] | 80
Наименование грунта: | [6 empty] | e, д.е. = |  |  |  |  | Наименование грунта: |  | Щебенистый грунт, заполнитель суглинок, легкий пылеватый, после оттаивания текучий |  |  |  | e, д.е. = |  |  |  | 85 | [7 empty] | 85 | [6 empty] | 85 | [7 empty] | 85
Схема проведения опыта: | [6 empty] | IL, д.е. = |  |  |  |  | Схема проведения опыта: |  | КД |  |  |  | IL, д.е. = | 1.057373 |  |  | 90 | [7 empty] | 90 | [6 empty] | 90 | [7 empty] | 90
[22 empty] | 95 | [7 empty] | 95 | [6 empty] | 95 | [7 empty] | 95
[22 empty] | 100 | [7 empty] | 100 | [6 empty] | 100 | [7 empty] | 100
Результаты испытаний | [11 empty] | Результаты испытаний | [9 empty] | 105 | [7 empty] | 105 | [6 empty] | 105 | [7 empty] | 105
[22 empty] | 110 | [7 empty] | 110 | [6 empty] | 110 | [7 empty] | 110
[22 empty] | 115 | [7 empty] | 115 | [6 empty] | 115 | [7 empty] | 115
[22 empty] | 120 | [7 empty] | 120 | [6 empty] | 120 | [7 empty] | 120
[22 empty] | 125 | [7 empty] | 125 | [6 empty] | 125 | [7 empty] | 125
[22 empty] | 130 | [7 empty] | 130 | [6 empty] | 130 | [7 empty] | 130
[22 empty] | 135 | [7 empty] | 135 | [6 empty] | 135 | [7 empty] | 135
[22 empty] | 140 | [7 empty] | 140 | [6 empty] | 140 | [7 empty] | 140
[22 empty] | 145 | [7 empty] | 145 | [6 empty] | 145 | [7 empty] | 145
[22 empty] | 150 | [7 empty] | 150 | [6 empty] | 150 | [7 empty] | 150
[22 empty] | 155 | [7 empty] | 155 | [6 empty] | 155 | [7 empty] | 155
[22 empty] | 160 | [7 empty] | 160 | [6 empty] | 160 | [7 empty] | 160
[22 empty] | 165 | [7 empty] | 165 | [6 empty] | 165 | [7 empty] | 165
[22 empty] | 170 | [7 empty] | 170 | [6 empty] | 170 | [7 empty] | 170
[22 empty] | 175 | [7 empty] | 175 | [6 empty] | 175 | [7 empty] | 175
[22 empty] | 180 | [7 empty] | 180 | [6 empty] | 180 | [7 empty] | 180
[13 empty] | Давление в камере, Мпа σ3 | Вертикальная нагрузка, Мпа σ1 | Поровое давление, Мпа u
| K0, д.е. | 0.7076283 |  |  |  |  | Коэфф. Точки | [5 empty] | 0.15 | 0.3063855 | [5 empty] | 1 | [6 empty] | σ3,кПа | σ1,кПа | u, кПа |  |  |  | 4
| q_zg, МПа | 0.1061442 | [10 empty] | 0.25 | 0.4890198 | [27 empty] | δ3, Мпа | δ1-δ3, МПа | δ1, МПа | δ1, КПа
|  |  | Модуль деформации, МПа: | [9 empty] | 0.35 | 0.6716541 | [21 empty] | С, МПа:
|  |  | Е0= |  | Точки модуля (полное напр.), МПа |  |  |  | 0.1061442 | 0.1698308 | [25 empty] | φ, град:
|  |  | E50 = |  | qf (полное напр.), МПа |  |  |  | 0.2646358 | [26 empty] | E, Мпа
|  |  | Коэф. Поперечной деформации, ϑ = | [9 empty] | Эффективные значения угла внутреннего трения и удельного сцепления ϕ', С' | [13 empty] | x | 0
[13 empty] | ϕ', град. = | 17 | [12 empty] | y |  |  |  | С, кПа | φ,°
[13 empty] | С', МПа = | 0.012
| Исполнитель: | [6 empty] | Морозов Д.С. |  |  |  |  | Исполнитель: |  |  |  |  | Морозов Д.С.
| Начальник исп. лаборатории: | [6 empty] | Семиколенова Л.Г. |  |  |  |  | Начальник исп. лаборатории: |  |  |  |  | Семиколенова Л.Г.
Лист 1 , всего листов 2 | [11 empty] | Лист 2 , всего листов 2
Частичное воспроизведение протокола испытаний без письменного разрешения ООО «ИнжГео» ЗАПРЕЩАЕТСЯ | [11 empty] | Частичное воспроизведение протокола испытаний без письменного разрешения ООО «ИнжГео» ЗАПРЕЩАЕТСЯ
[5 empty] | второй график |  | первый график | [9 empty] | К Пуассона
dev50 | epsE50 | ind | devE0 | epsE0 | dev | eps | sigma |  | dev1 | eps1 | dev2 | eps2 | dev3 | eps3 |  | Глины
0.1146358 | 0.003079296 |  |  |  | 0 | 0 |  |  | 0.015 | 0.000241754 | 0 | 0 | 0 | 0 |  | < 0 | 0,20-0,30
ind |  |  |  |  | 0.06368655 | 0.001026432 |  |  | 0.03657468 | 0.0007327349 | 0.051 | 0.0005246577 | 0.09 | 0.0005651393 |  | 0-0,25 | 0,30-0,38
2 |  |  |  |  | 0.0593796 | 0.001470536 |  |  | 0.06490708 | 0.00146547 | 0.1036484 | 0.001465235 | 0.160827 | 0.001683142 |  | 0,25< | 0,38-0,45
E0 |  |  |  |  | 0.09953283 | 0.002205804 |  |  | 0.07819276 | 0.00210038 | 0.1195099 | 0.002049078 | 0.1651728 | 0.002195239 |  | Суглинки | 0,35-0,37
epsE0 | devE0 |  |  |  | 0.1146358 | 0.003079296 |  |  | 0.08197451 | 0.002930939 | 0.12591 | 0.002930469 | 0.1732196 | 0.002926985 |  | Пески и супеси | 0,30-0,35
0.001026432 | 0.06368655 |  |  |  | 0.1191965 | 0.00367634 |  |  | 0.0865515 | 0.003663674 | 0.1319089 | 0.003663086 | 0.1806774 | 0.003658731
[5 empty] | 0.1026623 | 0.004411608 |  |  | 0.08958728 | 0.004396409 | 0.137598 | 0.004395704 | 0.1888512 | 0.004390477
График E50 |  | График E |  |  | 0.1219634 | 0.005146876 |  |  | 0.09328427 | 0.005129144 | 0.1440807 | 0.005128321 | 0.1948459 | 0.005122223
eps | q | sigma |  |  | 0.1151018 | 0.005882144 |  |  | 0.09684489 | 0.005861879 | 0.1491607 | 0.005860938 | 0.2037664 | 0.005853969
Горизонтальная линия E50 |  | Касательная |  |  | 0.1390795 | 0.006617412 |  |  | 0.1000716 | 0.006594614 | 0.1538413 | 0.006593556 | 0.2116175 | 0.006585716
0 |  | a | b |  | 0.1388981 | 0.00735268 |  |  | 0.1044667 | 0.007327349 | 0.1586261 | 0.007326173 | 0.2168043 | 0.007317462
|  |  | 0 |  | 0.1405598 | 0.008087948 |  |  | 0.1071327 | 0.008060083 | 0.1633186 | 0.00805879 | 0.2221316 | 0.008049208
Вертикальная линия E50 |  | p1 и p2 |  |  | 0.1460665 | 0.008823216 |  |  | 0.1098721 | 0.008792818 | 0.1687224 | 0.008791407 | 0.2292043 | 0.008780954
| 0 | 0 |  |  | 0.1394199 | 0.009558484 |  |  | 0.1129871 | 0.009525553 | 0.1732408 | 0.009524025 | 0.2344274 | 0.0095127
[5 empty] | 0.1426221 | 0.01029375 |  |  | 0.1165803 | 0.01025829 | 0.1779775 | 0.01025664 | 0.2419057 | 0.01024445
Касательная линия E50 |  |  |  |  | 0.1566749 | 0.01102902 |  |  | 0.1178541 | 0.01099102 | 0.1804359 | 0.01098926 | 0.2461442 | 0.01097619
0 | 0 | Горизонтальная 1 |  |  | 0.1685803 | 0.01176429 |  |  | 0.1217108 | 0.01172376 | 0.1840196 | 0.01172188 | 0.2516478 | 0.01170794
[5 empty] | 0.1683401 | 0.01249956 |  |  | 0.123553 | 0.01245649 | 0.187832 | 0.01245449 | 0.2546213 | 0.01243969
Горизонтальная линия qкр |  |  |  |  | 0.1649563 | 0.01323482 |  |  | 0.1250829 | 0.01318923 | 0.1918767 | 0.01318711 | 0.2593698 | 0.01317143
Горизонтальная линия q |  | Горизонтальная 2 |  |  | 0.1754308 | 0.01397009 |  |  | 0.1279031 | 0.01392196 | 0.1947571 | 0.01391973 | 0.2650981 | 0.01390318
0 |  | 0 |  |  | 0.1677655 | 0.01470536 |  |  | 0.130016 | 0.0146547 | 0.1980768 | 0.01465235 | 0.2689111 | 0.01463492
[5 empty] | 0.1769623 | 0.01544063 |  |  | 0.1323239 | 0.01538743 | 0.2026392 | 0.01538496 | 0.2743137 | 0.01536667
Вертикальная линия q |  |  |  |  | 0.1880231 | 0.0161759 |  |  | 0.1340294 | 0.01612017 | 0.204348 | 0.01611758 | 0.2758109 | 0.01609842
| 0 |  |  |  | 0.1819498 | 0.01691116 |  |  | 0.1364347 | 0.0168529 | 0.2079065 | 0.0168502 | 0.2820075 | 0.01683016
[5 empty] | 0.1937444 | 0.01764643 |  |  | 0.1368424 | 0.01758564 | 0.2101183 | 0.01758281 | 0.2846084 | 0.01756191
[5 empty] | 0.1984087 | 0.0183817 |  |  | 0.1389548 | 0.01831837 | 0.2133869 | 0.01831543 | 0.2882187 | 0.01829365
[5 empty] | 0.1799446 | 0.01911697 |  |  | 0.1410744 | 0.01905111 | 0.2151159 | 0.01904805 | 0.2915431 | 0.0190254
[5 empty] | 0.1943542 | 0.01985224 |  |  | 0.1422036 | 0.01978384 | 0.2176086 | 0.01978067 | 0.2937867 | 0.01975715
[5 empty] | 0.1856392 | 0.0205875 |  |  | 0.1432448 | 0.02051658 | 0.2197687 | 0.02051328 | 0.2962542 | 0.02048889
[5 empty] | 0.2058015 | 0.02132277 |  |  | 0.1453005 | 0.02124931 | 0.2218995 | 0.0212459 | 0.2984507 | 0.02122064
[5 empty] | 0.2048432 | 0.02205804 |  |  | 0.1459729 | 0.02198205 | 0.2232048 | 0.02197852 | 0.299281 | 0.02195239
[5 empty] | 0.1987661 | 0.02279331 |  |  | 0.1465647 | 0.02271478 | 0.2236878 | 0.02271114 | 0.30295 | 0.02268413
[5 empty] | 0.2015721 | 0.02352858 |  |  | 0.1479781 | 0.02344752 | 0.2252522 | 0.02344375 | 0.3049627 | 0.02341588
[5 empty] | 0.2112632 | 0.02426384 |  |  | 0.1488156 | 0.02418025 | 0.2280015 | 0.02417637 | 0.306324 | 0.02414762
[5 empty] | 0.2108411 | 0.02499911 |  |  | 0.1490797 | 0.02491299 | 0.2287391 | 0.02490899 | 0.3089387 | 0.02487937
[5 empty] | 0.217308 | 0.02573438 |  |  | 0.1506727 | 0.02564572 | 0.2294686 | 0.0256416 | 0.3115118 | 0.02561112
[5 empty] | 0.2116655 | 0.02646965 |  |  | 0.1515971 | 0.02637845 | 0.2303935 | 0.02637422 | 0.3111482 | 0.02634286
[5 empty] | 0.2059158 | 0.02720492 |  |  | 0.1526552 | 0.02711119 | 0.2332172 | 0.02710684 | 0.3137528 | 0.02707461
[5 empty] | 0.2160606 | 0.02794018 |  |  | 0.1527495 | 0.02784392 | 0.2331434 | 0.02783946 | 0.3141305 | 0.02780636
[5 empty] | 0.2181019 | 0.02867545 |  |  | 0.1538825 | 0.02857666 | 0.2338754 | 0.02857207 | 0.3154862 | 0.0285381
[5 empty] | 0.2190416 | 0.02941072 |  |  | 0.1541565 | 0.02930939 | 0.2358168 | 0.02930469 | 0.3164249 | 0.02926985
[5 empty] | 0.2038816 | 0.03014599 |  |  | 0.1534739 | 0.03004213 | 0.2360712 | 0.03003731 | 0.3159515 | 0.03000159
[5 empty] | 0.2206238 | 0.03088126 |  |  | 0.1550372 | 0.03077486 | 0.2365419 | 0.03076993 | 0.3163708 | 0.03073334
[5 empty] | 0.2092702 | 0.03161652 |  |  | 0.1551488 | 0.0315076 | 0.2357326 | 0.03150254 | 0.3166877 | 0.03146509
[5 empty] | 0.2268226 | 0.03235179 |  |  | 0.1549112 | 0.03224033 | 0.2367467 | 0.03223516 | 0.3174073 | 0.03219683
[5 empty] | 0.2192829 | 0.03308706 |  |  | 0.1557266 | 0.03297307 | 0.2368878 | 0.03296778 | 0.3192343 | 0.03292858
[5 empty] | 0.2166531 | 0.03382233 |  |  | 0.1557976 | 0.0337058 | 0.2368593 | 0.03370039 | 0.3201738 | 0.03366032
[5 empty] | 0.2199351 | 0.0345576 |  |  | 0.1547266 | 0.03443854 | 0.2368647 | 0.03443301 | 0.3210305 | 0.03439207
[5 empty] | 0.2161307 | 0.03529286 |  |  | 0.155716 | 0.03517127 | 0.2387076 | 0.03516563 | 0.3186095 | 0.03512382
[5 empty] | 0.2292716 | 0.03602813 |  |  | 0.1563855 | 0.03590401 | 0.2390198 | 0.03589825 | 0.3216541 | 0.03585556
[5 empty] | 0.2252703 | 0.0367634 |  |  | 0.1554855 | 0.03663674 | 0.2377198 | 0.03663086 | 0.3206538 | 0.03658731
[5 empty] | 0.2111972 | 0.03749867 |  |  | 0.1562359 | 0.03736948 | 0.2386417 | 0.03736348 | 0.3199592 | 0.03731906
[5 empty] | 0.2240149 | 0.03823394 |  |  | 0.1547849 | 0.03810221 | 0.2374017 | 0.0380961 | 0.3204413 | 0.0380508
[5 empty] | 0.2077285 | 0.0389692 |  |  | 0.1558373 | 0.03883495 | 0.237407 | 0.03882872 | 0.3179098 | 0.03878255
[5 empty] | 0.2123431 | 0.03970447 |  |  | 0.1553977 | 0.03956768 | 0.2370654 | 0.03956133 | 0.3180751 | 0.03951429
[5 empty] | 0.227864 | 0.04043974 |  |  | 0.1549709 | 0.04030042 | 0.2360843 | 0.04029395 | 0.3158475 | 0.04024604
[5 empty] | 0.215296 | 0.04117501 |  |  | 0.1531616 | 0.04103315 | 0.2359713 | 0.04102657 | 0.3179377 | 0.04097779
[5 empty] | 0.2176444 | 0.04191028 |  |  | 0.1526745 | 0.04176589 | 0.234734 | 0.04175918 | 0.3146559 | 0.04170953
[5 empty] | 0.2089142 | 0.04264554 |  |  | 0.1528144 | 0.04249862 | 0.2341798 | 0.0424918 | 0.3133126 | 0.04244128
[5 empty] | 0.2111106 | 0.04338081 |  |  | 0.1525859 | 0.04323136 | 0.2322165 | 0.04322442 | 0.3131183 | 0.04317303
[5 empty] | 0.2112386 | 0.04411608 |  |  | 0.1515939 | 0.04396409 | 0.2316514 | 0.04395704 | 0.3095834 | 0.04390477
[5 empty] | 0.2013034 | 0.04485135 |  |  | 0.1504429 | 0.04469683 | 0.2284923 | 0.04468965 | 0.3080183 | 0.04463652
[5 empty] | 0.21831 | 0.04558662 |  |  | 0.1487378 | 0.04542956 | 0.2278465 | 0.04542227 | 0.3067335 | 0.04536826
[5 empty] | 0.2202636 | 0.04632188 |  |  | 0.1490833 | 0.0461623 | 0.2275218 | 0.04615489 | 0.3044394 | 0.04610001
[5 empty] | 0.2091692 | 0.04705715 |  |  | 0.147584 | 0.04689503 | 0.2247256 | 0.04688751 | 0.3027464 | 0.04683176
[5 empty] | 0.201032 | 0.04779242 |  |  | 0.1466448 | 0.04762777 | 0.2237654 | 0.04762012 | 0.299165 | 0.0475635
[5 empty] | 0.200857 | 0.04852769 |  |  | 0.1453703 | 0.0483605 | 0.220549 | 0.04835274 | 0.2988055 | 0.04829525
[5 empty] | 0.1956493 | 0.04926296 |  |  | 0.1443652 | 0.04909324 | 0.2199837 | 0.04908536 | 0.2938785 | 0.04902699
[5 empty] | 0.2074142 | 0.04999822 |  |  | 0.1431343 | 0.04982597 | 0.2170772 | 0.04981797 | 0.2937944 | 0.04975874
[5 empty] | 0.2081565 | 0.05073349 |  |  | 0.1417823 | 0.0505587 | 0.214837 | 0.05055059 | 0.2894636 | 0.05049049
[5 empty] | 0.2048816 | 0.05146876 |  |  | 0.1411139 | 0.05129144 | 0.2149707 | 0.05128321 | 0.2876964 | 0.05122223
[5 empty] | 0.1895943 | 0.05220403 |  |  | 0.1395338 | 0.05202417 | 0.2116858 | 0.05201583 | 0.2844035 | 0.05195398
[5 empty] | 0.2063 | 0.05293929 |  |  | 0.1379468 | 0.05275691 | 0.2110898 | 0.05274844 | 0.2819952 | 0.05268573
[5 empty] | 0.1970036 | 0.05367456 |  |  | 0.1369576 | 0.05348964 | 0.2088904 | 0.05348106 | 0.2795819 | 0.05341747
[5 empty] | 0.1987102 | 0.05440983 |  |  | 0.1355709 | 0.05422238 | 0.2065951 | 0.05421368 | 0.277474 | 0.05414922
[5 empty] | 0.188425 | 0.0551451 |  |  | 0.1352914 | 0.05495511 | 0.2058115 | 0.0549463 | 0.2746821 | 0.05488096
[5 empty] | 0.2001531 | 0.05588037 |  |  | 0.1329239 | 0.05568785 | 0.203047 | 0.05567891 | 0.2704165 | 0.05561271
[5 empty] | 0.1828995 | 0.05661563 |  |  | 0.1323731 | 0.05642058 | 0.2004093 | 0.05641153 | 0.2709877 | 0.05634446
[5 empty] | 0.2006694 | 0.0573509 |  |  | 0.1314436 | 0.05715332 | 0.1984059 | 0.05714415 | 0.2668061 | 0.0570762
[5 empty] | 0.1864678 | 0.05808617 |  |  | 0.1309403 | 0.05788605 | 0.1971444 | 0.05787677 | 0.2647821 | 0.05780795
[5 empty] | 0.1863 | 0.05882144 |  |  | 0.1292678 | 0.05861879 | 0.1951322 | 0.05860938 | 0.2621262 | 0.05853969
[5 empty] | 0.1861708 | 0.05955671 |  |  | 0.1280309 | 0.05935152 | 0.1933771 | 0.059342 | 0.2608488 | 0.05927144
[5 empty] | 0.1980856 | 0.06029197 |  |  | 0.1272342 | 0.06008426 | 0.1922864 | 0.06007462 | 0.2572604 | 0.06000319
[5 empty] | 0.1950493 | 0.06102724 |  |  | 0.1263826 | 0.06081699 | 0.1901679 | 0.06080723 | 0.2540713 | 0.06073493
[5 empty] | 0.190067 | 0.06176251 |  |  | 0.1259807 | 0.06154973 | 0.189329 | 0.06153985 | 0.254192 | 0.06146668
[5 empty] | 0.180144 | 0.06249778 |  |  | 0.1244332 | 0.06228246 | 0.1884773 | 0.06227247 | 0.252733 | 0.06219843
[5 empty] | 0.1722852 | 0.06323305 |  |  | 0.1240449 | 0.0630152 | 0.1875203 | 0.06300509 | 0.2484047 | 0.06293017
[5 empty] | 0.1814957 | 0.06396831 |  |  | 0.1227205 | 0.06374793 | 0.1849656 | 0.0637377 | 0.2490174 | 0.06366192
[5 empty] | 0.1787704 | 0.06470358 |  |  | 0.121656 | 0.06448067 | 0.1848058 | 0.06447032 | 0.2470608 | 0.06439366
[5 empty] | 0.1850453 | 0.06543885 |  |  | 0.1222927 | 0.0652134 | 0.1841469 | 0.06520294 | 0.2456052 | 0.06512541
[5 empty] | 0.1883098 | 0.06617412 |  |  | 0.1214198 | 0.06594614 | 0.1826729 | 0.06593556 | 0.2431291 | 0.06585716
[5 empty] | 0.1845652 | 0.06690939 |  |  | 0.1204388 | 0.06667887 | 0.1802859 | 0.06666817 | 0.2412352 | 0.0665889
[5 empty] | 0.177813 | 0.06764465 |  |  | 0.1188509 | 0.06741161 | 0.180788 | 0.06740079 | 0.2415263 | 0.06732065
[5 empty] | 0.1730545 | 0.06837992 |  |  | 0.1185573 | 0.06814434 | 0.1788811 | 0.06813341 | 0.2382051 | 0.0680524
[5 empty] | 0.1792911 | 0.06911519 |  |  | 0.1176593 | 0.06887708 | 0.1781673 | 0.06886602 | 0.2379746 | 0.06878414
[5 empty] | 0.1825244 | 0.06985046 |  |  | 0.1173582 | 0.06960981 | 0.1769487 | 0.06959864 | 0.2353375 | 0.06951589
[5 empty] | 0.1787556 | 0.07058573 |  |  | 0.1171553 | 0.07034255 | 0.1758272 | 0.07033126 | 0.2353965 | 0.07024763
[5 empty] | 0.1759861 | 0.07132099 |  |  | 0.1162519 | 0.07107528 | 0.1741048 | 0.07106388 | 0.2346545 | 0.07097938
[5 empty] | 0.1702174 | 0.07205626 |  |  | 0.1149492 | 0.07180802 | 0.1729838 | 0.07179649 | 0.2327143 | 0.07171113
[5 empty] | 0.1804509 | 0.07279153 |  |  | 0.1152486 | 0.07254075 | 0.172066 | 0.07252911 | 0.2304786 | 0.07244287
[5 empty] | 0.1726879 | 0.0735268 |  |  | 0.1147512 | 0.07327349 | 0.1712535 | 0.07326173 | 0.2279503 | 0.07317462
[5 empty] | 0.1749299 | 0.07426207 |  |  | 0.1126584 | 0.07400622 | 0.1714483 | 0.07399435 | 0.2280321 | 0.07390636
[5 empty] | 0.1671783 | 0.07499733 |  |  | 0.1131714 | 0.07473896 | 0.1685525 | 0.07472696 | 0.2273268 | 0.07463811
[5 empty] | 0.1774344 | 0.0757326 |  |  | 0.1118916 | 0.07547169 | 0.1683681 | 0.07545958 | 0.2238373 | 0.07536986
[5 empty] | 0.1726997 | 0.07646787 |  |  | 0.1117201 | 0.07620442 | 0.1675971 | 0.0761922 | 0.2212663 | 0.0761016
[5 empty] | 0.1759756 | 0.07720314 |  |  | 0.1113584 | 0.07693716 | 0.1660416 | 0.07692481 | 0.2226166 | 0.07683335
[5 empty] | 0.1602634 | 0.07793841 |  |  | 0.1099076 | 0.07766989 | 0.1651037 | 0.07765743 | 0.2184911 | 0.0775651
[5 empty] | 0.1655646 | 0.07867367 |  |  | 0.1094691 | 0.07840263 | 0.1634852 | 0.07839005 | 0.2178924 | 0.07829684
[5 empty] | 0.1758805 | 0.07940894 |  |  | 0.108644 | 0.07913536 | 0.1623884 | 0.07912267 | 0.2178234 | 0.07902859
[5 empty] | 0.1592127 | 0.08014421 |  |  | 0.1076338 | 0.0798681 | 0.1622151 | 0.07985528 | 0.2155869 | 0.07976033
[5 empty] | 0.1705624 | 0.08087948 |  |  | 0.1069396 | 0.08060083 | 0.1600675 | 0.0805879 | 0.2136857 | 0.08049208
[5 empty] | 0.154931 | 0.08161475 |  |  | 0.1072628 | 0.08133357 | 0.1598476 | 0.08132052 | 0.2136225 | 0.08122383
[5 empty] | 0.1603201 | 0.08235001 |  |  | 0.1070046 | 0.0820663 | 0.1584574 | 0.08205314 | 0.2130002 | 0.08195557
[5 empty] | 0.1747309 | 0.08308528 |  |  | 0.1057663 | 0.08279904 | 0.159099 | 0.08278575 | 0.2100216 | 0.08268732
[5 empty] | 0.1661649 | 0.08382055 |  |  | 0.1051492 | 0.08353177 | 0.1574743 | 0.08351837 | 0.2107894 | 0.08341907
[5 empty] | 0.1516235 | 0.08455582 |  |  | 0.1040546 | 0.08426451 | 0.1575855 | 0.08425099 | 0.2096065 | 0.08415081
[5 empty] | 0.157108 | 0.08529109 |  |  | 0.1046837 | 0.08499724 | 0.1557345 | 0.0849836 | 0.2074756 | 0.08488256
[5 empty] | 0.1526199 | 0.08602635 |  |  | 0.1037378 | 0.08572998 | 0.1541234 | 0.08571622 | 0.2068996 | 0.0856143
[5 empty] | 0.1661606 | 0.08676162 |  |  | 0.1036182 | 0.08646271 | 0.1551542 | 0.08644884 | 0.2060811 | 0.08634605
[5 empty] | 0.1587315 | 0.08749689 |  |  | 0.1036262 | 0.08719545 | 0.153529 | 0.08718146 | 0.2064231 | 0.0870778
[5 empty] | 0.1513339 | 0.08823216 |  |  | 0.102263 | 0.08792818 | 0.1545498 | 0.08791407 | 0.2048283 | 0.08780954
[5 empty] | 0.1589694 | 0.08896743 |  |  | 0.1018299 | 0.08866092 | 0.1533186 | 0.08864669 | 0.2032995 | 0.08854129
[5 empty] | 0.1616392 | 0.08970269 |  |  | 0.1021283 | 0.08939365 | 0.1534375 | 0.08937931 | 0.2015395 | 0.08927303
[5 empty] | 0.1493448 | 0.09043796 |  |  | 0.1025593 | 0.09012639 | 0.1531084 | 0.09011193 | 0.2035511 | 0.09000478
[5 empty] | 0.1670876 | 0.09117323 |  |  | 0.1018243 | 0.09085912 | 0.1517335 | 0.09084454 | 0.2002371 | 0.09073653
[5 empty] | 0.1538689 | 0.0919085 |  |  | 0.1008246 | 0.09159186 | 0.1507148 | 0.09157716 | 0.2026002 | 0.09146827
[5 empty] | 0.1656903 | 0.09264377 |  |  | 0.1005613 | 0.09232459 | 0.1517543 | 0.09230978 | 0.2005433 | 0.09220002
[5 empty] | 0.163553 | 0.09337903 |  |  | 0.1017358 | 0.09305733 | 0.151454 | 0.09304239 | 0.2002692 | 0.09293177
[5 empty] | 0.1524585 | 0.0941143 |  |  | 0.1009495 | 0.09379006 | 0.149916 | 0.09377501 | 0.1998806 | 0.09366351
[5 empty] | 0.1504082 | 0.09484957 |  |  | 0.1004034 | 0.0945228 | 0.1517423 | 0.09450763 | 0.2011804 | 0.09439526
[5 empty] | 0.1534022 | 0.09558484 |  |  | 0.1005978 | 0.09525553 | 0.1511331 | 0.09524025 | 0.2013686 | 0.095127
[5 empty] | 0.1614287 | 0.09632011 |  |  | 0.101222 | 0.09598827 | 0.1507714 | 0.09597286 | 0.1990219 | 0.09585875
[5 empty] | 0.1484839 | 0.09705537 |  |  | 0.1006723 | 0.096721 | 0.1518515 | 0.09670548 | 0.2013324 | 0.0965905
[5 empty] | 0.1685667 | 0.09779064 |  |  | 0.1013478 | 0.09745374 | 0.1514719 | 0.0974381 | 0.2016982 | 0.09732224
[5 empty] | 0.1586762 | 0.09852591 |  |  | 0.1014476 | 0.09818647 | 0.149831 | 0.09817072 | 0.2008172 | 0.09805399
[5 empty] | 0.1488112 | 0.09926118 |  |  | 0.1019708 | 0.09891921 | 0.1502274 | 0.09890333 | 0.1993873 | 0.09878574
[5 empty] | 0.1549707 | 0.09999645 |  |  | 0.1010164 | 0.09965194 | 0.1507597 | 0.09963595 | 0.2005065 | 0.09951748
[5 empty] | 0.1661538 | 0.1007317 |  |  | 0.1015835 | 0.1003847 | 0.1512262 | 0.1003686 | 0.2011728 | 0.1002492
[5 empty] | 0.1553594 | 0.101467 |  |  | 0.1010711 | 0.1011174 | 0.1518256 | 0.1011012 | 0.2032841 | 0.100981
[5 empty] | 0.1685865 | 0.1022023 |  |  | 0.1013783 | 0.1018501 | 0.1519563 | 0.1018338 | 0.2030384 | 0.1017127
[5 empty] | 0.157834 | 0.1029375 |  |  | 0.1027042 | 0.1025829 | 0.1535168 | 0.1025664 | 0.2027337 | 0.1024445
[5 empty] | 0.155101 | 0.1036728 |  |  | 0.1017479 | 0.1033156 | 0.1527056 | 0.103299 | 0.2041678 | 0.1031762
[5 empty] | 0.1653863 | 0.1044081 |  |  | 0.1034084 | 0.1040483 | 0.1537213 | 0.1040317 | 0.2051387 | 0.103908
[5 empty] | 0.1576891 | 0.1051433 |  |  | 0.1032848 | 0.1047811 | 0.1549624 | 0.1047643 | 0.2057445 | 0.1046397
[5 empty] | 0.1630082 | 0.1058786 |  |  | 0.1030761 | 0.1055138 | 0.1542274 | 0.1054969 | 0.204983 | 0.1053715
[5 empty] | 0.1543427 | 0.1066139 |  |  | 0.1043814 | 0.1062466 | 0.1540147 | 0.1062295 | 0.2049522 | 0.1061032
[5 empty] | 0.1626915 | 0.1073491 |  |  | 0.1044998 | 0.1069793 | 0.1556229 | 0.1069621 | 0.2053501 | 0.1068349
[5 empty] | 0.1600536 | 0.1080844 |  |  | 0.1044304 | 0.107712 | 0.1569505 | 0.1076947 | 0.2063746 | 0.1075667
[5 empty] | 0.1654279 | 0.1088197 |  |  | 0.1042721 | 0.1084448 | 0.157196 | 0.1084274 | 0.2079236 | 0.1082984
[5 empty] | 0.1678135 | 0.1095549 |  |  | 0.1045242 | 0.1091775 | 0.157258 | 0.10916 | 0.2099953 | 0.1090302
[5 empty] | 0.1742093 | 0.1102902 |  |  | 0.1057856 | 0.1099102 | 0.1574348 | 0.1098926 | 0.2112874 | 0.1097619
[5 empty] | 0.1546143 | 0.1110255 |  |  | 0.1054554 | 0.110643 | 0.1582251 | 0.1106252 | 0.2116979 | 0.1104937
[5 empty] | 0.1740275 | 0.1117607 |  |  | 0.1062327 | 0.1113757 | 0.1584274 | 0.1113578 | 0.2112249 | 0.1112254
[5 empty] | 0.1704478 | 0.112496 |  |  | 0.1062165 | 0.1121084 | 0.1592401 | 0.1120904 | 0.2134662 | 0.1119572
[5 empty] | 0.1678742 | 0.1132313 |  |  | 0.1074059 | 0.1128412 | 0.1611618 | 0.1128231 | 0.2122198 | 0.1126889
[5 empty] | 0.1673058 | 0.1139665 |  |  | 0.1067 | 0.1135739 | 0.1615909 | 0.1135557 | 0.2133837 | 0.1134207
[5 empty] | 0.1697414 | 0.1147018 |  |  | 0.1068979 | 0.1143066 | 0.162026 | 0.1142883 | 0.2139558 | 0.1141524
[5 empty] | 0.1561801 | 0.1154371 |  |  | 0.1076985 | 0.1150394 | 0.1616656 | 0.1150209 | 0.2157341 | 0.1148842
[5 empty] | 0.1756208 | 0.1161723 |  |  | 0.107801 | 0.1157721 | 0.1636083 | 0.1157535 | 0.2173165 | 0.1156159
[5 empty] | 0.1720625 | 0.1169076 |  |  | 0.1088045 | 0.1165048 | 0.1624524 | 0.1164861 | 0.2169011 | 0.1163476
[5 empty] | 0.1785042 | 0.1176429 |  |  | 0.109008 | 0.1172376 | 0.1637965 | 0.1172188 | 0.2192857 | 0.1170794
[5 empty] | 0.1569546 | 0.1183781 |  |  | 0.1104193 | 0.1179703 | 0.1636533 | 0.1179514 | 0.2200876 | 0.1178111
[5 empty] | 0.1754335 | 0.1191134 |  |  | 0.1093566 | 0.118703 | 0.1645515 | 0.118684 | 0.2211467 | 0.1185429
[5 empty] | 0.1719414 | 0.1198487 |  |  | 0.1110205 | 0.1194358 | 0.1668924 | 0.1194166 | 0.2225644 | 0.1192746
[5 empty] | 0.1684786 | 0.1205839 |  |  | 0.1113112 | 0.1201685 | 0.167176 | 0.1201492 | 0.222441 | 0.1200064
[5 empty] | 0.1620451 | 0.1213192 |  |  | 0.1121288 | 0.1209013 | 0.1670027 | 0.1208819 | 0.2218768 | 0.1207381
[5 empty] | 0.1676412 | 0.1220545 |  |  | 0.1118733 | 0.121634 | 0.1675725 | 0.1216145 | 0.2237719 | 0.1214699
[5 empty] | 0.1692668 | 0.1227898 |  |  | 0.112045 | 0.1223667 | 0.1700857 | 0.1223471 | 0.2269267 | 0.1222016
[5 empty] | 0.1669222 | 0.123525 |  |  | 0.1136439 | 0.1230995 | 0.1701423 | 0.1230797 | 0.2283412 | 0.1229334
[5 empty] | 0.1736075 | 0.1242603 |  |  | 0.1132702 | 0.1238322 | 0.1718427 | 0.1238123 | 0.2287159 | 0.1236651
[5 empty] | 0.1793228 | 0.1249956 |  |  | 0.1151239 | 0.1245649 | 0.171187 | 0.1245449 | 0.2310508 | 0.1243969
[5 empty] | 0.1850683 | 0.1257308 |  |  | 0.1152052 | 0.1252977 | 0.1723753 | 0.1252776 | 0.2331463 | 0.1251286
[5 empty] | 0.1638441 | 0.1264661 |  |  | 0.1160143 | 0.1260304 | 0.1746079 | 0.1260102 | 0.2322026 | 0.1258603
[5 empty] | 0.1706504 | 0.1272014 |  |  | 0.1162511 | 0.1267631 | 0.1768849 | 0.1267428 | 0.2359199 | 0.1265921
[5 empty] | 0.1704872 | 0.1279366 |  |  | 0.1181159 | 0.1274959 | 0.1776065 | 0.1274754 | 0.2370985 | 0.1273238
[5 empty] | 0.1713547 | 0.1286719 |  |  | 0.1180088 | 0.1282286 | 0.1789728 | 0.128208 | 0.2383385 | 0.1280556
[5 empty] | 0.1682531 | 0.1294072 |  |  | 0.1197299 | 0.1289613 | 0.1802842 | 0.1289406 | 0.2393403 | 0.1287873
[5 empty] | 0.1791825 | 0.1301424 |  |  | 0.1197792 | 0.1296941 | 0.1806406 | 0.1296733 | 0.2430041 | 0.1295191
[5 empty] | 0.171143 | 0.1308777 |  |  | 0.120757 | 0.1304268 | 0.1814424 | 0.1304059 | 0.24283 | 0.1302508
[5 empty] | 0.1841347 | 0.131613 |  |  | 0.1220632 | 0.1311595 | 0.1834897 | 0.1311385 | 0.2457184 | 0.1309826
[5 empty] | 0.1721578 | 0.1323482 |  |  | 0.1232982 | 0.1318923 | 0.1840826 | 0.1318711 | 0.2489694 | 0.1317143
[5 empty] | 0.1762125 | 0.1330835 |  |  | 0.1243619 | 0.132625 | 0.1870215 | 0.1326037 | 0.2510835 | 0.1324461
[5 empty] | 0.1773379 | 0.1338188 |  |  | 0.1251903 | 0.1333577 | 0.1884642 | 0.1333363 | 0.2510408 | 0.1331778
[5 empty] | 0.1925666 | 0.134554 |  |  | 0.125313 | 0.1340905 | 0.1905571 | 0.134069 | 0.253504 | 0.1339096
[5 empty] | 0.1768942 | 0.1352893 |  |  | 0.1274258 | 0.1348232 | 0.1918936 | 0.1348016 | 0.2574642 | 0.1346413
[5 empty] | 0.1953161 | 0.1360246 |  |  | 0.1285248 | 0.1355559 | 0.1939672 | 0.1355342 | 0.2597125 | 0.135373
[5 empty] | 0.1928279 | 0.1367598 |  |  | 0.1302059 | 0.1362887 | 0.1962714 | 0.1362668 | 0.2619399 | 0.1361048
[5 empty] | 0.1964251 | 0.1374951 |  |  | 0.1313649 | 0.1370214 | 0.1993998 | 0.1369994 | 0.2664375 | 0.1368365
[5 empty] | 0.1981033 | 0.1382304 |  |  | 0.1333977 | 0.1377542 | 0.2018458 | 0.137732 | 0.2691965 | 0.1375683
[5 empty] | 0.1948578 | 0.1389656 |  |  | 0.1342003 | 0.1384869 | 0.2034029 | 0.1384647 | 0.271908 | 0.1383
[5 empty] | 0.1916844 | 0.1397009 |  |  | 0.1351686 | 0.1392196 | 0.2070646 | 0.1391973 | 0.275763 | 0.1390318
[5 empty] | 0.1995784 | 0.1404362 |  |  | 0.1370985 | 0.1399524 | 0.2092245 | 0.1399299 | 0.2821526 | 0.1397635
[5 empty] | 0.1935354 | 0.1411715 |  |  | 0.139186 | 0.1406851 | 0.210976 | 0.1406625 | 0.284868 | 0.1404953
[5 empty] | 0.2045509 | 0.1419067 |  |  | 0.1407268 | 0.1414178 | 0.2141126 | 0.1413951 | 0.2872002 | 0.141227
[5 empty] | 0.2016204 | 0.142642 |  |  | 0.143217 | 0.1421506 | 0.2172279 | 0.1421278 | 0.2933403 | 0.1419588
[5 empty] | 0.2077395 | 0.1433773 |  |  | 0.1451525 | 0.1428833 | 0.2202153 | 0.1428604 | 0.2969794 | 0.1426905
[5 empty] | 0.2049037 | 0.1441125 |  |  | 0.1470291 | 0.143616 | 0.2236684 | 0.143593 | 0.3015086 | 0.1434223
[5 empty] | 0.2111084 | 0.1448478 |  |  | 0.1491428 | 0.1443488 | 0.2262806 | 0.1443256 | 0.3044191 | 0.144154
[5 empty] | 0.2243493 | 0.1455831 |  |  | 0.1518895 | 0.1450815 | 0.2318455 | 0.1450582 | 0.3118018 | 0.1448857
[5 empty] | 0.2266218 | 0.1463183 |  |  | 0.1535651 | 0.1458142 | 0.2345565 | 0.1457908 | 0.314648 | 0.1456175