## 1
Общество с ограниченной ответственностью "Инженерная геология" (ООО "ИнжГео") | [11 empty] | Общество с ограниченной ответственностью "Инженерная геология" (ООО "ИнжГео")
Юр. адрес: 117279, г. Москва, ул. Миклухо-Маклая, 36 а, этаж 5, пом. XXIII к. 76-84 | [11 empty] | Юр. адрес: 117279, г. Москва, ул. Миклухо-Маклая, 36 а, этаж 5, пом. XXIII к. 76-84 | [8 empty] | нагр |  |  | X0 | Y0 | R |  | нагр |  |  |  | X0 | Y0 | R | нагр |  |  |  | X0 | Y0 | R |  | нагр |  |  |  | X0 | Y0 | R
Телефон/факс +7 (495) 132-30-00, Адрес электронной почты inbox@inj-geo.ru | [11 empty] | Телефон/факс +7 (495) 132-30-00, Адрес электронной почты inbox@inj-geo.ru | [12 empty] | 0 | [7 empty] | 0 | [6 empty] | 0 | [7 empty] | 0
[21 empty] | девиатор | [6 empty] | девиатор | [6 empty] | девиатор | [7 empty] | девиатор
Испытательная лаборатория ООО «ИнжГео» | [11 empty] | Испытательная лаборатория ООО «ИнжГео» | [8 empty] | x0 | Угол | X | Y |  |  |  | x0 |  | Угол | X | Y |  |  | x0 |  | Угол | X | Y |  |  |  | x0 |  | Угол | X | Y
Адрес места осуществления деятельности лаборатории: г. Москва, просп. Вернадского, д. 51, стр. 1 | [11 empty] | Адрес места осуществления деятельности лаборатории: г. Москва, просп. Вернадского, д. 51, стр. 1 | [9 empty] | 0 | [7 empty] | 0 | [6 empty] | 0 | [7 empty] | 0
Телефон +7(910)4557682, E-mail: slg85@mail.ru | [11 empty] | Телефон +7(910)4557682, E-mail: slg85@mail.ru | [9 empty] | 5 | [7 empty] | 5 | [6 empty] | 5 | [7 empty] | 5
[22 empty] | 10 | [7 empty] | 10 | [6 empty] | 10 | [7 empty] | 10
[12 empty] | Протокол испытаний № 13-63/342 от 06-10-2023 | [9 empty] | 15 | [7 empty] | 15 | [6 empty] | 15 | [7 empty] | 15
[22 empty] | 20 | [7 empty] | 20 | [6 empty] | 20 | [7 empty] | 20
[12 empty] | Наименование и адрес заказчика: Переход трубопровода через р. Енисей | [9 empty] | 25 | [7 empty] | 25 | [6 empty] | 25 | [7 empty] | 25
[12 empty] | Наименование объекта: ООО Регионстрой | [9 empty] | 30 | [7 empty] | 30 | [6 empty] | 30 | [7 empty] | 30
Наименование используемого метода/методики: ГОСТ 12248.4-2020 | [11 empty] | Наименование используемого метода/методики: ГОСТ 12248.3-2020 | [9 empty] | 35 | [7 empty] | 35 | [6 empty] | 35 | [7 empty] | 35
Условия проведения испытания: температура окружающей среды (18 - 25)0С, влажность воздуха (40 - 75)% | [11 empty] | Условия проведения испытания: температура окружающей среды (18 - 25)0С, влажность воздуха (40 - 75)% | [9 empty] | 40 | [7 empty] | 40 | [6 empty] | 40 | [7 empty] | 40
[12 empty] | Дата получение объекта подлежащего испытаниям: 09-09-2023 | [9 empty] | 45 | [7 empty] | 45 | [6 empty] | 45 | [7 empty] | 45
[12 empty] | Дата испытания: 25.10.2022-19.11.2342 | [9 empty] | 50 | [7 empty] | 50 | [6 empty] | 50 | [7 empty] | 50
[22 empty] | 55 | [7 empty] | 55 | [6 empty] | 55 | [7 empty] | 55
Испытание грунтов методом трехосного сжатия | [11 empty] | Испытание грунтов методом трехосного сжатия | [9 empty] | 60 | [7 empty] | 60 | [6 empty] | 60 | [7 empty] | 60
[22 empty] | 65 | [7 empty] | 65 | [6 empty] | 65 | [7 empty] | 65
Лабораторный номер: | [6 empty] | We, д.е. = |  |  |  |  | Лабораторный номер: |  | 1377 |  |  |  | We, д.е. = | 0.182 |  |  | 70 | [7 empty] | 70 | [6 empty] | 70 | [7 empty] | 70
Номер скважины: | [6 empty] | ρ, г/см3 = |  |  |  |  | Номер скважины: |  | BH-148 |  |  |  | ρ, г/см3 = |  |  |  | 75 | [7 empty] | 75 | [6 empty] | 75 | [7 empty] | 75
Глубина отбора, м: | [6 empty] | ρs, г/см3 = |  |  |  |  | Глубина отбора, м: |  | 4.9 |  |  |  | ρs, г/см3 = | 2.73 |  |  | 80 | [7 empty] | 80 | [6 empty] | 80 | [7 empty] | 80
Наименование грунта: | [6 empty] | e, д.е. = |  |  |  |  | Наименование грунта: |  | Щебенистый грунт, заполнитель суглинок, легкий пылеватый, после оттаивания текучепластичный |  |  |  | e, д.е. = |  |  |  | 85 | [7 empty] | 85 | [6 empty] | 85 | [7 empty] | 85
Схема проведения опыта: | [6 empty] | IL, д.е. = |  |  |  |  | Схема проведения опыта: |  | КД |  |  |  | IL, д.е. = | 0.8212992 |  |  | 90 | [7 empty] | 90 | [6 empty] | 90 | [7 empty] | 90
[22 empty] | 95 | [7 empty] | 95 | [6 empty] | 95 | [7 empty] | 95
[22 empty] | 100 | [7 empty] | 100 | [6 empty] | 100 | [7 empty] | 100
Результаты испытаний | [11 empty] | Результаты испытаний | [9 empty] | 105 | [7 empty] | 105 | [6 empty] | 105 | [7 empty] | 105
[22 empty] | 110 | [7 empty] | 110 | [6 empty] | 110 | [7 empty] | 110
[22 empty] | 115 | [7 empty] | 115 | [6 empty] | 115 | [7 empty] | 115
[22 empty] | 120 | [7 empty] | 120 | [6 empty] | 120 | [7 empty] | 120
[22 empty] | 125 | [7 empty] | 125 | [6 empty] | 125 | [7 empty] | 125
[22 empty] | 130 | [7 empty] | 130 | [6 empty] | 130 | [7 empty] | 130
[22 empty] | 135 | [7 empty] | 135 | [6 empty] | 135 | [7 empty] | 135
[22 empty] | 140 | [7 empty] | 140 | [6 empty] | 140 | [7 empty] | 140
[22 empty] | 145 | [7 empty] | 145 | [6 empty] | 145 | [7 empty] | 145
[22 empty] | 150 | [7 empty] | 150 | [6 empty] | 150 | [7 empty] | 150
[22 empty] | 155 | [7 empty] | 155 | [6 empty] | 155 | [7 empty] | 155
[22 empty] | 160 | [7 empty] | 160 | [6 empty] | 160 | [7 empty] | 160
[22 empty] | 165 | [7 empty] | 165 | [6 empty] | 165 | [7 empty] | 165
[22 empty] | 170 | [7 empty] | 170 | [6 empty] | 170 | [7 empty] | 170
[22 empty] | 175 | [7 empty] | 175 | [6 empty] | 175 | [7 empty] | 175
[22 empty] | 180 | [7 empty] | 180 | [6 empty] | 180 | [7 empty] | 180
[13 empty] | Давление в камере, Мпа σ3 | Вертикальная нагрузка, Мпа σ1 | Поровое давление, Мпа u
| K0, д.е. | 0.7243626 |  |  |  |  | Коэфф. Точки | [5 empty] | 0.15 | 0.3039685 | [5 empty] | 1 | [6 empty] | σ3,кПа | σ1,кПа | u, кПа |  |  |  | 4
| q_zg, МПа | 0.1086544 | [10 empty] | 0.25 | 0.4800733 | [27 empty] | δ3, Мпа | δ1-δ3, МПа | δ1, МПа | δ1, КПа
|  |  | Модуль деформации, МПа: | [9 empty] | 0.35 | 0.6561781 | [21 empty] | С, МПа:
|  |  | Е0= |  | Точки модуля (полное напр.), МПа |  |  |  | 0.1086544 | 0.173847 | [25 empty] | φ, град:
|  |  | E50 = |  | qf (полное напр.), МПа |  |  |  | 0.2673467 | [26 empty] | E, Мпа
|  |  | Коэф. Поперечной деформации, ϑ = | [9 empty] | Эффективные значения угла внутреннего трения и удельного сцепления ϕ', С' | [13 empty] | x | 0
[13 empty] | ϕ', град. = | 16 | [12 empty] | y |  |  |  | С, кПа | φ,°
[13 empty] | С', МПа = | 0.015
| Исполнитель: | [6 empty] | Морозов Д.С. |  |  |  |  | Исполнитель: |  |  |  |  | Морозов Д.С.
| Начальник исп. лаборатории: | [6 empty] | Семиколенова Л.Г. |  |  |  |  | Начальник исп. лаборатории: |  |  |  |  | Семиколенова Л.Г.
Лист 1 , всего листов 2 | [11 empty] | Лист 2 , всего листов 2
Частичное воспроизведение протокола испытаний без письменного разрешения ООО «ИнжГео» ЗАПРЕЩАЕТСЯ | [11 empty] | Частичное воспроизведение протокола испытаний без письменного разрешения ООО «ИнжГео» ЗАПРЕЩАЕТСЯ
[5 empty] | второй график |  | первый график | [9 empty] | К Пуассона
dev50 | epsE50 | ind | devE0 | epsE0 | dev | eps | sigma |  | dev1 | eps1 | dev2 | eps2 | dev3 | eps3 |  | Глины
0.1173467 | 0.002791875 |  |  |  | 0 | 0 |  |  | 0 | 0 | 0 | 0 | 0.025 | 0.0001514321 |  | < 0 | 0,20-0,30
ind |  |  |  |  | 0.06519264 | 0.0009306249 |  |  | 0.05 | 0.00071375 | 0.098 | 0.0007994 | 0.09611049 | 0.0007313808 |  | 0-0,25 | 0,30-0,38
2 |  |  |  |  | 0.07230474 | 0.001469122 |  |  | 0.07186658 | 0.001464112 | 0.1150367 | 0.001563951 | 0.1530891 | 0.001545507 |  | 0,25< | 0,38-0,45
E0 |  |  |  |  | 0.1071445 | 0.002203683 |  |  | 0.07698427 | 0.001831584 | 0.1194022 | 0.002194317 | 0.1599694 | 0.002194142 |  | Суглинки | 0,35-0,37
epsE0 | devE0 |  |  |  | 0.1173467 | 0.002791875 |  |  | 0.08244007 | 0.002928225 | 0.123571 | 0.002925757 | 0.1666072 | 0.002925523 |  | Пески и супеси | 0,30-0,35
0.0009306249 | 0.06519264 |  |  |  | 0.1063 | 0.003672806 |  |  | 0.08558651 | 0.003660281 | 0.1277861 | 0.003657196 | 0.1751491 | 0.003656904
[5 empty] | 0.1149016 | 0.004407367 |  |  | 0.08890518 | 0.004392337 | 0.1330492 | 0.004388635 | 0.1812006 | 0.004388285
График E50 |  | График E |  |  | 0.1233271 | 0.005141928 |  |  | 0.09339812 | 0.005124393 | 0.138362 | 0.005120074 | 0.189367 | 0.005119666
eps | q | sigma |  |  | 0.1335788 | 0.005876489 |  |  | 0.09666738 | 0.00585645 | 0.1424265 | 0.005851513 | 0.1948538 | 0.005851047
Горизонтальная линия E50 |  | Касательная |  |  | 0.1236591 | 0.00661105 |  |  | 0.099515 | 0.006588506 | 0.1479443 | 0.006582952 | 0.2030664 | 0.006582427
0 |  | a | b |  | 0.1375701 | 0.007345611 |  |  | 0.102943 | 0.007320562 | 0.1529172 | 0.007314391 | 0.2103102 | 0.007313808
|  |  | 0 |  | 0.1473143 | 0.008080173 |  |  | 0.1052535 | 0.008052618 | 0.1557471 | 0.008045831 | 0.2138906 | 0.008045189
Вертикальная линия E50 |  | p1 и p2 |  |  | 0.1508938 | 0.008814734 |  |  | 0.1091485 | 0.008784675 | 0.1613357 | 0.00877727 | 0.220913 | 0.00877657
| 0 | 0 |  |  | 0.1583111 | 0.009549295 |  |  | 0.11183 | 0.009516731 | 0.1644849 | 0.009508709 | 0.2254829 | 0.009507951
[5 empty] | 0.1555684 | 0.01028386 |  |  | 0.1140001 | 0.01024879 | 0.1671963 | 0.01024015 | 0.2322056 | 0.01023933
Касательная линия E50 |  |  |  |  | 0.159668 | 0.01101842 |  |  | 0.1164608 | 0.01098084 | 0.1720718 | 0.01097159 | 0.2363866 | 0.01097071
0 | 0 | Горизонтальная 1 |  |  | 0.1596123 | 0.01175298 |  |  | 0.1187142 | 0.0117129 | 0.1764132 | 0.01170303 | 0.2427312 | 0.01170209
[5 empty] | 0.1774034 | 0.01248754 |  |  | 0.1207624 | 0.01244496 | 0.1799223 | 0.01243447 | 0.2475449 | 0.01243347
Горизонтальная линия qкр |  |  |  |  | 0.1710438 | 0.0132221 |  |  | 0.1237072 | 0.01317701 | 0.1821008 | 0.0131659 | 0.2516331 | 0.01316485
Горизонтальная линия q |  | Горизонтальная 2 |  |  | 0.1645357 | 0.01395666 |  |  | 0.1258509 | 0.01390907 | 0.1842505 | 0.01389734 | 0.2548012 | 0.01389624
0 |  | 0 |  |  | 0.1768814 | 0.01469122 |  |  | 0.1273955 | 0.01464112 | 0.1890733 | 0.01462878 | 0.2593547 | 0.01462762
[5 empty] | 0.1870832 | 0.01542578 |  |  | 0.1301429 | 0.01537318 | 0.1907708 | 0.01536022 | 0.2635989 | 0.015359
Вертикальная линия q |  |  |  |  | 0.1971435 | 0.01616035 |  |  | 0.1311953 | 0.01610524 | 0.194245 | 0.01609166 | 0.2675392 | 0.01609038
| 0 |  |  |  | 0.1840644 | 0.01689491 |  |  | 0.1330547 | 0.01683729 | 0.1970975 | 0.0168231 | 0.2697811 | 0.01682176
[5 empty] | 0.2018484 | 0.01762947 |  |  | 0.1344231 | 0.01756935 | 0.1982302 | 0.01755454 | 0.2713299 | 0.01755314
[5 empty] | 0.1844978 | 0.01836403 |  |  | 0.1367025 | 0.01830141 | 0.2016449 | 0.01828598 | 0.2763912 | 0.01828452
[5 empty] | 0.1930147 | 0.01909859 |  |  | 0.1386951 | 0.01903346 | 0.2051433 | 0.01901742 | 0.2775702 | 0.0190159
[5 empty] | 0.1904016 | 0.01983315 |  |  | 0.1402029 | 0.01976552 | 0.2071272 | 0.01974886 | 0.2816724 | 0.01974728
[5 empty] | 0.1926607 | 0.02056771 |  |  | 0.1402278 | 0.02049757 | 0.2086984 | 0.0204803 | 0.2823033 | 0.02047866
[5 empty] | 0.1957944 | 0.02130227 |  |  | 0.142772 | 0.02122963 | 0.2105588 | 0.02121174 | 0.2843682 | 0.02121004
[5 empty] | 0.2098049 | 0.02203683 |  |  | 0.1436375 | 0.02196169 | 0.21231 | 0.02194317 | 0.2871725 | 0.02194142
[5 empty] | 0.2016945 | 0.0227714 |  |  | 0.1450264 | 0.02269374 | 0.2146539 | 0.02267461 | 0.2911217 | 0.02267281
[5 empty] | 0.2174656 | 0.02350596 |  |  | 0.1459406 | 0.0234258 | 0.2146923 | 0.02340605 | 0.2914212 | 0.02340419
[5 empty] | 0.2021203 | 0.02424052 |  |  | 0.1456823 | 0.02415786 | 0.2173269 | 0.02413749 | 0.2945764 | 0.02413557
[5 empty] | 0.2146612 | 0.02497508 |  |  | 0.1464534 | 0.02488991 | 0.2186596 | 0.02486893 | 0.2937926 | 0.02486695
[5 empty] | 0.2250903 | 0.02570964 |  |  | 0.1478561 | 0.02562197 | 0.219492 | 0.02560037 | 0.2974753 | 0.02559833
[5 empty] | 0.2114101 | 0.0264442 |  |  | 0.1487923 | 0.02635402 | 0.2220261 | 0.02633181 | 0.29613 | 0.02632971
[5 empty] | 0.2056229 | 0.02717876 |  |  | 0.1494641 | 0.02708608 | 0.2231636 | 0.02706325 | 0.300162 | 0.02706109
[5 empty] | 0.2087309 | 0.02791332 |  |  | 0.1500736 | 0.02781814 | 0.2229063 | 0.02779469 | 0.3010768 | 0.02779247
[5 empty] | 0.2217364 | 0.02864788 |  |  | 0.1505228 | 0.02855019 | 0.2246559 | 0.02852613 | 0.3011797 | 0.02852385
[5 empty] | 0.2176418 | 0.02938245 |  |  | 0.1509137 | 0.02928225 | 0.2256143 | 0.02925757 | 0.3017761 | 0.02925523
[5 empty] | 0.2204493 | 0.03011701 |  |  | 0.1516484 | 0.0300143 | 0.2263832 | 0.029989 | 0.3026716 | 0.02998661
[5 empty] | 0.2231612 | 0.03085157 |  |  | 0.1520289 | 0.03074636 | 0.2258645 | 0.03072044 | 0.3019714 | 0.03071799
[5 empty] | 0.23178 | 0.03158613 |  |  | 0.1516573 | 0.03147842 | 0.2272599 | 0.03145188 | 0.3041811 | 0.03144938
[5 empty] | 0.2133077 | 0.03232069 |  |  | 0.1525357 | 0.03221047 | 0.2283711 | 0.03218332 | 0.3022059 | 0.03218076
[5 empty] | 0.2307468 | 0.03305525 |  |  | 0.153266 | 0.03294253 | 0.2289001 | 0.03291476 | 0.3050514 | 0.03291214
[5 empty] | 0.2300996 | 0.03378981 |  |  | 0.1526503 | 0.03367459 | 0.2287486 | 0.0336462 | 0.303123 | 0.03364352
[5 empty] | 0.2323683 | 0.03452437 |  |  | 0.1528906 | 0.03440664 | 0.2283183 | 0.03437764 | 0.304326 | 0.0343749
[5 empty] | 0.2325552 | 0.03525894 |  |  | 0.1532891 | 0.0351387 | 0.228011 | 0.03510908 | 0.3030658 | 0.03510628
[5 empty] | 0.2346935 | 0.0359935 |  |  | 0.1539685 | 0.03587075 | 0.2300733 | 0.03584052 | 0.3061781 | 0.03583766
[5 empty] | 0.2316929 | 0.03672806 |  |  | 0.1532684 | 0.03660281 | 0.2295729 | 0.03657196 | 0.3034778 | 0.03656904
[5 empty] | 0.2126233 | 0.03746262 |  |  | 0.1524237 | 0.03733487 | 0.2288086 | 0.0373034 | 0.3036904 | 0.03730042
[5 empty] | 0.2224414 | 0.03819718 |  |  | 0.1528781 | 0.03806692 | 0.2297845 | 0.03803484 | 0.3040848 | 0.0380318
[5 empty] | 0.2151524 | 0.03893174 |  |  | 0.152436 | 0.03879898 | 0.2277074 | 0.03876627 | 0.30227 | 0.03876318
[5 empty] | 0.2257615 | 0.0396663 |  |  | 0.1518023 | 0.03953104 | 0.2265848 | 0.03949771 | 0.3042561 | 0.03949456
[5 empty] | 0.224274 | 0.04040086 |  |  | 0.1526816 | 0.04026309 | 0.2280241 | 0.04022915 | 0.3016535 | 0.04022595
[5 empty] | 0.2206953 | 0.04113542 |  |  | 0.1522787 | 0.04099515 | 0.2263328 | 0.04096059 | 0.3003722 | 0.04095733
[5 empty] | 0.2240304 | 0.04186999 |  |  | 0.1511982 | 0.0417272 | 0.2250184 | 0.04169203 | 0.2984226 | 0.04168871
[5 empty] | 0.2082846 | 0.04260455 |  |  | 0.1501448 | 0.04245926 | 0.2240884 | 0.04242347 | 0.2992148 | 0.04242009
[5 empty] | 0.2304633 | 0.04333911 |  |  | 0.1492233 | 0.04319132 | 0.2221502 | 0.04315491 | 0.2982591 | 0.04315147
[5 empty] | 0.2065715 | 0.04407367 |  |  | 0.1491384 | 0.04392337 | 0.2231113 | 0.04388635 | 0.2958656 | 0.04388285
[5 empty] | 0.2156147 | 0.04480823 |  |  | 0.1474947 | 0.04465543 | 0.2203791 | 0.04461779 | 0.2923446 | 0.04461423
[5 empty] | 0.217598 | 0.04554279 |  |  | 0.147397 | 0.04538749 | 0.2192611 | 0.04534923 | 0.2929063 | 0.04534561
[5 empty] | 0.2265267 | 0.04627735 |  |  | 0.1460499 | 0.04611954 | 0.2177649 | 0.04608067 | 0.2882609 | 0.04607699
[5 empty] | 0.209406 | 0.04701191 |  |  | 0.1454583 | 0.0468516 | 0.2172978 | 0.04681211 | 0.2882186 | 0.04680837
[5 empty] | 0.2212411 | 0.04774647 |  |  | 0.1442267 | 0.04758365 | 0.2152673 | 0.04754354 | 0.2841897 | 0.04753975
[5 empty] | 0.2010374 | 0.04848104 |  |  | 0.1430599 | 0.04831571 | 0.2122809 | 0.04827498 | 0.2835842 | 0.04827113
[5 empty] | 0.2098001 | 0.0492156 |  |  | 0.1413627 | 0.04904777 | 0.210046 | 0.04900642 | 0.2797126 | 0.04900252
[5 empty] | 0.1995343 | 0.04995016 |  |  | 0.1413396 | 0.04977982 | 0.2083702 | 0.04973786 | 0.2777849 | 0.0497339
[5 empty] | 0.1982454 | 0.05068472 |  |  | 0.1403954 | 0.05051188 | 0.2083609 | 0.0504693 | 0.2739114 | 0.05046528
[5 empty] | 0.2089386 | 0.05141928 |  |  | 0.1390349 | 0.05124393 | 0.2066255 | 0.05120074 | 0.2723023 | 0.05119666
[5 empty] | 0.1966192 | 0.05215384 |  |  | 0.1371627 | 0.05197599 | 0.2031716 | 0.05193218 | 0.2703678 | 0.05192804
[5 empty] | 0.1922923 | 0.0528884 |  |  | 0.1366835 | 0.05270805 | 0.2027066 | 0.05266362 | 0.2673181 | 0.05265942
[5 empty] | 0.1919633 | 0.05362296 |  |  | 0.1350021 | 0.0534401 | 0.2010379 | 0.05339506 | 0.2640635 | 0.0533908
[5 empty] | 0.2116374 | 0.05435752 |  |  | 0.1339231 | 0.05417216 | 0.197273 | 0.0541265 | 0.2640141 | 0.05412218
[5 empty] | 0.1943198 | 0.05509209 |  |  | 0.1325512 | 0.05490422 | 0.1955195 | 0.05485794 | 0.2593802 | 0.05485356
[5 empty] | 0.2000158 | 0.05582665 |  |  | 0.1308912 | 0.05563627 | 0.1939847 | 0.05558937 | 0.2562719 | 0.05558494
[5 empty] | 0.1997306 | 0.05656121 |  |  | 0.1295478 | 0.05636833 | 0.1928762 | 0.05632081 | 0.2544996 | 0.05631632
[5 empty] | 0.1874695 | 0.05729577 |  |  | 0.1293256 | 0.05710038 | 0.1915013 | 0.05705225 | 0.2532733 | 0.0570477
[5 empty] | 0.1982377 | 0.05803033 |  |  | 0.1283294 | 0.05783244 | 0.1898676 | 0.05778369 | 0.2517034 | 0.05777909
[5 empty] | 0.1910404 | 0.05876489 |  |  | 0.1277639 | 0.0585645 | 0.1883826 | 0.05851513 | 0.2493 | 0.05851047
[5 empty] | 0.201883 | 0.05949945 |  |  | 0.1252338 | 0.05929655 | 0.1866537 | 0.05924657 | 0.2453734 | 0.05924185
[5 empty] | 0.2027706 | 0.06023401 |  |  | 0.1244438 | 0.06002861 | 0.1834883 | 0.05997801 | 0.2440337 | 0.05997323
[5 empty] | 0.1997085 | 0.06096858 |  |  | 0.1232985 | 0.06076067 | 0.181794 | 0.06070945 | 0.2407911 | 0.06070461
[5 empty] | 0.1957019 | 0.06170314 |  |  | 0.1239028 | 0.06149272 | 0.1809782 | 0.06144089 | 0.240156 | 0.06143599
[5 empty] | 0.1797562 | 0.0624377 |  |  | 0.1220613 | 0.06222478 | 0.1804483 | 0.06217233 | 0.2391385 | 0.06216737
[5 empty] | 0.1858765 | 0.06317226 |  |  | 0.1221787 | 0.06295683 | 0.1796119 | 0.06290377 | 0.2365488 | 0.06289875
[5 empty] | 0.1910681 | 0.06390682 |  |  | 0.1209597 | 0.06368889 | 0.1775764 | 0.06363521 | 0.2353971 | 0.06363013
[5 empty] | 0.1913253 | 0.06464138 |  |  | 0.1198002 | 0.06442095 | 0.1757346 | 0.06436664 | 0.2322734 | 0.06436151
[5 empty] | 0.1825827 | 0.06537594 |  |  | 0.1192419 | 0.065153 | 0.176594 | 0.06509808 | 0.2305511 | 0.06509289
[5 empty] | 0.1848294 | 0.0661105 |  |  | 0.1189742 | 0.06588506 | 0.1740387 | 0.06582952 | 0.2314087 | 0.06582427
[5 empty] | 0.1720668 | 0.06684506 |  |  | 0.1176985 | 0.06661712 | 0.1730707 | 0.06656096 | 0.229749 | 0.06655566
[5 empty] | 0.1932965 | 0.06757963 |  |  | 0.1167159 | 0.06734917 | 0.1717919 | 0.0672924 | 0.2277747 | 0.06728704
[5 empty] | 0.1765199 | 0.06831419 |  |  | 0.1160277 | 0.06808123 | 0.1713044 | 0.06802384 | 0.2261884 | 0.06801842
[5 empty] | 0.1747383 | 0.06904875 |  |  | 0.1167353 | 0.06881328 | 0.1711102 | 0.06875528 | 0.225393 | 0.0687498
[5 empty] | 0.1919533 | 0.06978331 |  |  | 0.1157398 | 0.06954534 | 0.1693113 | 0.06948672 | 0.2238911 | 0.06948118
[5 empty] | 0.1681662 | 0.07051787 |  |  | 0.1151425 | 0.0702774 | 0.1689096 | 0.07021816 | 0.2204855 | 0.07021256
[5 empty] | 0.1823784 | 0.07125243 |  |  | 0.1142448 | 0.07100945 | 0.1661071 | 0.0709496 | 0.2200789 | 0.07094394
[5 empty] | 0.1775915 | 0.07198699 |  |  | 0.1133478 | 0.07174151 | 0.167006 | 0.07168104 | 0.2196741 | 0.07167532
[5 empty] | 0.1788069 | 0.07272155 |  |  | 0.1121528 | 0.07247357 | 0.1654081 | 0.07241248 | 0.2169737 | 0.0724067
[5 empty] | 0.1660259 | 0.07345611 |  |  | 0.1118611 | 0.07320562 | 0.1636154 | 0.07314391 | 0.2146805 | 0.07313808
[5 empty] | 0.18125 | 0.07419068 |  |  | 0.1110739 | 0.07393768 | 0.16163 | 0.07387535 | 0.2140972 | 0.07386946
[5 empty] | 0.1824807 | 0.07492524 |  |  | 0.1112926 | 0.07466973 | 0.1607538 | 0.07460679 | 0.2132266 | 0.07460084
[5 empty] | 0.1787193 | 0.0756598 |  |  | 0.1092184 | 0.07540179 | 0.1594889 | 0.07533823 | 0.2124713 | 0.07533223
[5 empty] | 0.1799673 | 0.07639436 |  |  | 0.1095525 | 0.07613385 | 0.1594372 | 0.07606967 | 0.2100341 | 0.07606361
[5 empty] | 0.1672262 | 0.07712892 |  |  | 0.1089962 | 0.0768659 | 0.1589008 | 0.07680111 | 0.2084178 | 0.07679499
[5 empty] | 0.1664974 | 0.07786348 |  |  | 0.1072508 | 0.07759796 | 0.1576816 | 0.07753255 | 0.208025 | 0.07752637
[5 empty] | 0.1607822 | 0.07859804 |  |  | 0.1074175 | 0.07833001 | 0.1552816 | 0.07826399 | 0.2056585 | 0.07825775
[5 empty] | 0.1760822 | 0.0793326 |  |  | 0.1064977 | 0.07906207 | 0.1563029 | 0.07899543 | 0.205321 | 0.07898913
[5 empty] | 0.1693988 | 0.08006717 |  |  | 0.1052925 | 0.07979413 | 0.1534474 | 0.07972687 | 0.2037153 | 0.07972051
[5 empty] | 0.1767333 | 0.08080173 |  |  | 0.1057033 | 0.08052618 | 0.1536172 | 0.08045831 | 0.202844 | 0.08045189
[5 empty] | 0.1710873 | 0.08153629 |  |  | 0.1046312 | 0.08125824 | 0.1515141 | 0.08118975 | 0.19881 | 0.08118327
[5 empty] | 0.1574621 | 0.08227085 |  |  | 0.1045776 | 0.0819903 | 0.1506403 | 0.08192118 | 0.1988158 | 0.08191465
[5 empty] | 0.1778593 | 0.08300541 |  |  | 0.1030438 | 0.08272235 | 0.1516977 | 0.08265262 | 0.1969643 | 0.08264603
[5 empty] | 0.1662801 | 0.08373997 |  |  | 0.103431 | 0.08345441 | 0.1510883 | 0.08338406 | 0.1982582 | 0.08337741
[5 empty] | 0.1757262 | 0.08447453 |  |  | 0.1034404 | 0.08418646 | 0.1499141 | 0.0841155 | 0.1966002 | 0.0841088
[5 empty] | 0.1661988 | 0.08520909 |  |  | 0.1027733 | 0.08491852 | 0.1496772 | 0.08484694 | 0.194693 | 0.08484018
[5 empty] | 0.1536994 | 0.08594365 |  |  | 0.1011311 | 0.08565058 | 0.1480794 | 0.08557838 | 0.1928394 | 0.08557156
[5 empty] | 0.1702295 | 0.08667822 |  |  | 0.1008149 | 0.08638263 | 0.1461229 | 0.08630982 | 0.191742 | 0.08630294
[5 empty] | 0.1557905 | 0.08741278 |  |  | 0.100526 | 0.08711469 | 0.1469096 | 0.08704126 | 0.1909037 | 0.08703432
[5 empty] | 0.1663838 | 0.08814734 |  |  | 0.1014657 | 0.08784675 | 0.1457414 | 0.0877727 | 0.1906272 | 0.0877657
[5 empty] | 0.1620109 | 0.0888819 |  |  | 0.1004352 | 0.0885788 | 0.1450205 | 0.08850414 | 0.1911151 | 0.08849708
[5 empty] | 0.1636732 | 0.08961646 |  |  | 0.1002359 | 0.08931086 | 0.1459488 | 0.08923558 | 0.1910702 | 0.08922846
[5 empty] | 0.153372 | 0.09035102 |  |  | 0.09986895 | 0.09004291 | 0.1444282 | 0.08996701 | 0.1894952 | 0.08995984
[5 empty] | 0.1511089 | 0.09108558 |  |  | 0.09993565 | 0.09077497 | 0.1449609 | 0.09069845 | 0.1893929 | 0.09069122
[5 empty] | 0.1638853 | 0.09182014 |  |  | 0.09973726 | 0.09150703 | 0.1444487 | 0.09142989 | 0.187366 | 0.0914226
[5 empty] | 0.1607027 | 0.0925547 |  |  | 0.09877505 | 0.09223908 | 0.1426938 | 0.09216133 | 0.1869171 | 0.09215398
[5 empty] | 0.1575623 | 0.09328927 |  |  | 0.09965027 | 0.09297114 | 0.143998 | 0.09289277 | 0.1874492 | 0.09288537
[5 empty] | 0.1674658 | 0.09402383 |  |  | 0.0982642 | 0.0937032 | 0.1426634 | 0.09362421 | 0.1891648 | 0.09361675
[5 empty] | 0.1654144 | 0.09475839 |  |  | 0.09841811 | 0.09443525 | 0.1426919 | 0.09435565 | 0.1877666 | 0.09434813
[5 empty] | 0.1584083 | 0.09549295 |  |  | 0.09961214 | 0.09516731 | 0.1435837 | 0.09508709 | 0.187055 | 0.09507951
[5 empty] | 0.1714355 | 0.09622751 |  |  | 0.09833582 | 0.09589936 | 0.142522 | 0.09581853 | 0.189107 | 0.09581089
[5 empty] | 0.152492 | 0.09696207 |  |  | 0.09978549 | 0.09663142 | 0.1431012 | 0.09654997 | 0.188815 | 0.09654227
[5 empty] | 0.1535768 | 0.09769663 |  |  | 0.09916022 | 0.09736348 | 0.1443198 | 0.09728141 | 0.188077 | 0.09727365
[5 empty] | 0.1676888 | 0.09843119 |  |  | 0.09915909 | 0.09809553 | 0.1438766 | 0.09801285 | 0.1875911 | 0.09800503
[5 empty] | 0.1528269 | 0.09916575 |  |  | 0.09918116 | 0.09882759 | 0.1430698 | 0.09874428 | 0.1895553 | 0.09873641
[5 empty] | 0.1579901 | 0.09990032 |  |  | 0.09902551 | 0.09955965 | 0.1449982 | 0.09947572 | 0.1886675 | 0.09946779
[5 empty] | 0.1701774 | 0.1006349 |  |  | 0.0995912 | 0.1002917 | 0.1439602 | 0.1002072 | 0.1904257 | 0.1001992
[5 empty] | 0.1723877 | 0.1013694 |  |  | 0.1001773 | 0.1010238 | 0.1437544 | 0.1009386 | 0.188828 | 0.1009306
[5 empty] | 0.16662 | 0.102104 |  |  | 0.1006829 | 0.1017558 | 0.1443793 | 0.10167 | 0.1911723 | 0.1016619
[5 empty] | 0.1518732 | 0.1028386 |  |  | 0.1000071 | 0.1024879 | 0.1446335 | 0.1024015 | 0.1913566 | 0.1023933
[5 empty] | 0.1751463 | 0.1035731 |  |  | 0.0998489 | 0.1032199 | 0.1464154 | 0.1031329 | 0.1896789 | 0.1031247
[5 empty] | 0.1744383 | 0.1043077 |  |  | 0.1005074 | 0.103952 | 0.1459237 | 0.1038644 | 0.1928373 | 0.1038561
[5 empty] | 0.158748 | 0.1050422 |  |  | 0.1013817 | 0.104684 | 0.1457569 | 0.1045958 | 0.1913297 | 0.1045875
[5 empty] | 0.1720745 | 0.1057768 |  |  | 0.1010708 | 0.1054161 | 0.1473135 | 0.1053272 | 0.1914541 | 0.1053188
[5 empty] | 0.1584167 | 0.1065114 |  |  | 0.1021739 | 0.1061482 | 0.148592 | 0.1060587 | 0.1921085 | 0.1060502
[5 empty] | 0.1677735 | 0.1072459 |  |  | 0.10199 | 0.1068802 | 0.147491 | 0.1067901 | 0.1951909 | 0.1067816
[5 empty] | 0.159144 | 0.1079805 |  |  | 0.1016181 | 0.1076123 | 0.149409 | 0.1075216 | 0.1958994 | 0.107513
[5 empty] | 0.174527 | 0.108715 |  |  | 0.1021573 | 0.1083443 | 0.1491446 | 0.108253 | 0.1965318 | 0.1082444
[5 empty] | 0.1679215 | 0.1094496 |  |  | 0.1033068 | 0.1090764 | 0.1486962 | 0.1089844 | 0.1976863 | 0.1089757
[5 empty] | 0.1783265 | 0.1101842 |  |  | 0.1036655 | 0.1098084 | 0.1490625 | 0.1097159 | 0.1958608 | 0.1097071
[5 empty] | 0.156741 | 0.1109187 |  |  | 0.1043326 | 0.1105405 | 0.150642 | 0.1104473 | 0.1978532 | 0.1104385
[5 empty] | 0.1731638 | 0.1116533 |  |  | 0.1048071 | 0.1112725 | 0.1521332 | 0.1111787 | 0.1994617 | 0.1111699
[5 empty] | 0.1625939 | 0.1123879 |  |  | 0.1043881 | 0.1120046 | 0.1520346 | 0.1119102 | 0.1993842 | 0.1119013
[5 empty] | 0.1720303 | 0.1131224 |  |  | 0.1055747 | 0.1127367 | 0.1516449 | 0.1126416 | 0.2014186 | 0.1126326
[5 empty] | 0.172472 | 0.113857 |  |  | 0.1055659 | 0.1134687 | 0.1537624 | 0.1133731 | 0.2020631 | 0.113364
[5 empty] | 0.1589179 | 0.1145915 |  |  | 0.1049608 | 0.1142008 | 0.1537858 | 0.1141045 | 0.2007155 | 0.1140954
[5 empty] | 0.1663669 | 0.1153261 |  |  | 0.1067585 | 0.1149328 | 0.1541137 | 0.1148359 | 0.2034739 | 0.1148268
[5 empty] | 0.165818 | 0.1160607 |  |  | 0.105658 | 0.1156649 | 0.1549444 | 0.1155674 | 0.2043363 | 0.1155582
[5 empty] | 0.1772702 | 0.1167952 |  |  | 0.1060585 | 0.1163969 | 0.1566767 | 0.1162988 | 0.2044007 | 0.1162896
[5 empty] | 0.1737224 | 0.1175298 |  |  | 0.1072589 | 0.117129 | 0.1554089 | 0.1170303 | 0.2039651 | 0.1170209
[5 empty] | 0.1781835 | 0.1182643 |  |  | 0.1072673 | 0.1178611 | 0.1566538 | 0.1177617 | 0.206247 | 0.1177523
[5 empty] | 0.1676738 | 0.1189989 |  |  | 0.1086015 | 0.1185931 | 0.1573395 | 0.1184931 | 0.2086848 | 0.1184837
[5 empty] | 0.169194 | 0.1197335 |  |  | 0.1079621 | 0.1193252 | 0.1583671 | 0.1192246 | 0.2081797 | 0.1192151
[5 empty] | 0.1717443 | 0.120468 |  |  | 0.1094492 | 0.1200572 | 0.1599367 | 0.119956 | 0.207732 | 0.1199465
[5 empty] | 0.1643247 | 0.1212026 |  |  | 0.1100631 | 0.1207893 | 0.1596486 | 0.1206875 | 0.211642 | 0.1206778
[5 empty] | 0.1859355 | 0.1219372 |  |  | 0.1106037 | 0.1215213 | 0.1598028 | 0.1214189 | 0.2128098 | 0.1214092
[5 empty] | 0.1695767 | 0.1226717 |  |  | 0.1108712 | 0.1222534 | 0.1624997 | 0.1221503 | 0.2117358 | 0.1221406
[5 empty] | 0.1702485 | 0.1234063 |  |  | 0.1108658 | 0.1229854 | 0.1632392 | 0.1228818 | 0.2129201 | 0.122872
[5 empty] | 0.1869509 | 0.1241408 |  |  | 0.1119875 | 0.1237175 | 0.1624217 | 0.1236132 | 0.214263 | 0.1236034
[5 empty] | 0.1706842 | 0.1248754 |  |  | 0.1130364 | 0.1244496 | 0.1646472 | 0.1243447 | 0.2157648 | 0.1243347
[5 empty] | 0.1674484 | 0.12561 |  |  | 0.1132127 | 0.1251816 | 0.164716 | 0.1250761 | 0.2177256 | 0.1250661
[5 empty] | 0.1802436 | 0.1263445 |  |  | 0.1143165 | 0.1259137 | 0.1670283 | 0.1258075 | 0.2206458 | 0.1257975
[5 empty] | 0.18007 | 0.1270791 |  |  | 0.1151479 | 0.1266457 | 0.1687841 | 0.126539 | 0.2210255 | 0.1265289
[5 empty] | 0.1809278 | 0.1278136 |  |  | 0.116007 | 0.1273778 | 0.1698837 | 0.1272704 | 0.223965 | 0.1272603
[5 empty] | 0.1738169 | 0.1285482 |  |  | 0.1161939 | 0.1281098 | 0.1714272 | 0.1280019 | 0.2254645 | 0.1279916
[5 empty] | 0.1797377 | 0.1292828 |  |  | 0.1163088 | 0.1288419 | 0.1716148 | 0.1287333 | 0.2272243 | 0.128723
[5 empty] | 0.1816901 | 0.1300173 |  |  | 0.1182517 | 0.1295739 | 0.1730467 | 0.1294647 | 0.2270446 | 0.1294544
[5 empty] | 0.1856743 | 0.1307519 |  |  | 0.1191228 | 0.130306 | 0.1748231 | 0.1301962 | 0.2306256 | 0.1301858
[5 empty] | 0.1956904 | 0.1314864 |  |  | 0.1191222 | 0.1310381 | 0.1766441 | 0.1309276 | 0.2328677 | 0.1309172
[5 empty] | 0.1967387 | 0.132221 |  |  | 0.12075 | 0.1317701 | 0.1772099 | 0.131659 | 0.2325709 | 0.1316485
[5 empty] | 0.1828191 | 0.1329556 |  |  | 0.1212063 | 0.1325022 | 0.1794207 | 0.1323905 | 0.2353358 | 0.1323799
[5 empty] | 0.1789726 | 0.1336901 |  |  | 0.1228273 | 0.1332342 | 0.1793342 | 0.1331219 | 0.2390414 | 0.1331113
[5 empty] | 0.1842315 | 0.1344247 |  |  | 0.1235416 | 0.1339663 | 0.1815948 | 0.1338534 | 0.240648 | 0.1338427
[5 empty] | 0.1975912 | 0.1351593 |  |  | 0.1250452 | 0.1346983 | 0.1829961 | 0.1345848 | 0.2435469 | 0.1345741
[5 empty] | 0.2000471 | 0.1358938 |  |  | 0.1264341 | 0.1354304 | 0.1868319 | 0.1353162 | 0.2475294 | 0.1353055
[5 empty] | 0.1905947 | 0.1366284 |  |  | 0.1270041 | 0.1361625 | 0.1881957 | 0.1360477 | 0.2496868 | 0.1360368
[5 empty] | 0.1842294 | 0.1373629 |  |  | 0.1282514 | 0.1368945 | 0.1907811 | 0.1367791 | 0.2515104 | 0.1367682
[5 empty] | 0.1859467 | 0.1380975 |  |  | 0.1303718 | 0.1376266 | 0.1931819 | 0.1375106 | 0.2542916 | 0.1374996
[5 empty] | 0.1977419 | 0.1388321 |  |  | 0.1324613 | 0.1383586 | 0.1948917 | 0.138242 | 0.2595216 | 0.138231
[5 empty] | 0.2086106 | 0.1395666 |  |  | 0.1338158 | 0.1390907 | 0.197104 | 0.1389734 | 0.2632917 | 0.1389624
[5 empty] | 0.1945482 | 0.1403012 |  |  | 0.1351314 | 0.1398227 | 0.2000125 | 0.1397049 | 0.2658932 | 0.1396937
[5 empty] | 0.20455 | 0.1410357 |  |  | 0.1376039 | 0.1405548 | 0.2035109 | 0.1404363 | 0.2688176 | 0.1404251
[5 empty] | 0.2046117 | 0.1417703 |  |  | 0.1389293 | 0.1412868 | 0.2066928 | 0.1411678 | 0.2741559 | 0.1411565
[5 empty] | 0.2047285 | 0.1425049 |  |  | 0.1416037 | 0.1420189 | 0.2097518 | 0.1418992 | 0.2792997 | 0.1418879
[5 empty] | 0.220896 | 0.1432394 |  |  | 0.1426229 | 0.142751 | 0.2117815 | 0.1426306 | 0.28184 | 0.1426193
[5 empty] | 0.2141095 | 0.143974 |  |  | 0.1449828 | 0.143483 | 0.2162756 | 0.1433621 | 0.2865684 | 0.1433506
[5 empty] | 0.2243646 | 0.1447085 |  |  | 0.1459796 | 0.1442151 | 0.2177278 | 0.1440935 | 0.289776 | 0.144082
[5 empty] | 0.2296566 | 0.1454431 |  |  | 0.149509 | 0.1449471 | 0.2230316 | 0.144825 | 0.2965542 | 0.1448134
[5 empty] | 0.220981 | 0.1461777 |  |  | 0.1502672 | 0.1456792 | 0.2253808 | 0.1455564 | 0.3009943 | 0.1455448