## 1
Общество с ограниченной ответственностью "Инженерная геология" (ООО "ИнжГео") | [11 empty] | Общество с ограниченной ответственностью "Инженерная геология" (ООО "ИнжГео")
Юр. адрес: 117279, г. Москва, ул. Миклухо-Маклая, 36 а, этаж 5, пом. XXIII к. 76-84 | [11 empty] | Юр. адрес: 117279, г. Москва, ул. Миклухо-Маклая, 36 а, этаж 5, пом. XXIII к. 76-84 | [8 empty] | нагр |  |  | X0 | Y0 | R |  | нагр |  |  |  | X0 | Y0 | R | нагр |  |  |  | X0 | Y0 | R |  | нагр |  |  |  | X0 | Y0 | R
Телефон/факс +7 (495) 132-30-00, Адрес электронной почты inbox@inj-geo.ru | [11 empty] | Телефон/факс +7 (495) 132-30-00, Адрес электронной почты inbox@inj-geo.ru | [12 empty] | 0 | [7 empty] | 0 | [6 empty] | 0 | [7 empty] | 0
[21 empty] | девиатор | [6 empty] | девиатор | [6 empty] | девиатор | [7 empty] | девиатор
Испытательная лаборатория ООО «ИнжГео» | [11 empty] | Испытательная лаборатория ООО «ИнжГео» | [8 empty] | x0 | Угол | X | Y |  |  |  | x0 |  | Угол | X | Y |  |  | x0 |  | Угол | X | Y |  |  |  | x0 |  | Угол | X | Y
Адрес места осуществления деятельности лаборатории: г. Москва, просп. Вернадского, д. 51, стр. 1 | [11 empty] | Адрес места осуществления деятельности лаборатории: г. Москва, просп. Вернадского, д. 51, стр. 1 | [9 empty] | 0 | [7 empty] | 0 | [6 empty] | 0 | [7 empty] | 0
Телефон +7(910)4557682, E-mail: slg85@mail.ru | [11 empty] | Телефон +7(910)4557682, E-mail: slg85@mail.ru | [9 empty] | 5 | [7 empty] | 5 | [6 empty] | 5 | [7 empty] | 5
[22 empty] | 10 | [7 empty] | 10 | [6 empty] | 10 | [7 empty] | 10
[12 empty] | Протокол испытаний № 13-63/343 от 07-10-2023 | [9 empty] | 15 | [7 empty] | 15 | [6 empty] | 15 | [7 empty] | 15
[22 empty] | 20 | [7 empty] | 20 | [6 empty] | 20 | [7 empty] | 20
[12 empty] | Наименование и адрес заказчика: Переход трубопровода через р. Енисей | [9 empty] | 25 | [7 empty] | 25 | [6 empty] | 25 | [7 empty] | 25
[12 empty] | Наименование объекта: ООО Регионстрой | [9 empty] | 30 | [7 empty] | 30 | [6 empty] | 30 | [7 empty] | 30
Наименование используемого метода/методики: ГОСТ 12248.4-2020 | [11 empty] | Наименование используемого метода/методики: ГОСТ 12248.3-2020 | [9 empty] | 35 | [7 empty] | 35 | [6 empty] | 35 | [7 empty] | 35
Условия проведения испытания: температура окружающей среды (18 - 25)0С, влажность воздуха (40 - 75)% | [11 empty] | Условия проведения испытания: температура окружающей среды (18 - 25)0С, влажность воздуха (40 - 75)% | [9 empty] | 40 | [7 empty] | 40 | [6 empty] | 40 | [7 empty] | 40
[12 empty] | Дата получение объекта подлежащего испытаниям: 10-09-2023 | [9 empty] | 45 | [7 empty] | 45 | [6 empty] | 45 | [7 empty] | 45
[12 empty] | Дата испытания: 25.10.2022-19.11.2343 | [9 empty] | 50 | [7 empty] | 50 | [6 empty] | 50 | [7 empty] | 50
[22 empty] | 55 | [7 empty] | 55 | [6 empty] | 55 | [7 empty] | 55
Испытание грунтов методом трехосного сжатия | [11 empty] | Испытание грунтов методом трехосного сжатия | [9 empty] | 60 | [7 empty] | 60 | [6 empty] | 60 | [7 empty] | 60
[22 empty] | 65 | [7 empty] | 65 | [6 empty] | 65 | [7 empty] | 65
Лабораторный номер: | [6 empty] | We, д.е. = |  |  |  |  | Лабораторный номер: |  | 1378 |  |  |  | We, д.е. = | 0.172 |  |  | 70 | [7 empty] | 70 | [6 empty] | 70 | [7 empty] | 70
Номер скважины: | [6 empty] | ρ, г/см3 = |  |  |  |  | Номер скважины: |  | BH-148 |  |  |  | ρ, г/см3 = |  |  |  | 75 | [7 empty] | 75 | [6 empty] | 75 | [7 empty] | 75
Глубина отбора, м: | [6 empty] | ρs, г/см3 = |  |  |  |  | Глубина отбора, м: |  | 6.8 |  |  |  | ρs, г/см3 = | 2.74 |  |  | 80 | [7 empty] | 80 | [6 empty] | 80 | [7 empty] | 80
Наименование грунта: | [6 empty] | e, д.е. = |  |  |  |  | Наименование грунта: |  | Щебенистый грунт, заполнитель суглинок, легкий пылеватый, после оттаивания текучепластичный |  |  |  | e, д.е. = |  |  |  | 85 | [7 empty] | 85 | [6 empty] | 85 | [7 empty] | 85
Схема проведения опыта: | [6 empty] | IL, д.е. = |  |  |  |  | Схема проведения опыта: |  | КД |  |  |  | IL, д.е. = | 0.9201987 |  |  | 90 | [7 empty] | 90 | [6 empty] | 90 | [7 empty] | 90
[22 empty] | 95 | [7 empty] | 95 | [6 empty] | 95 | [7 empty] | 95
[22 empty] | 100 | [7 empty] | 100 | [6 empty] | 100 | [7 empty] | 100
Результаты испытаний | [11 empty] | Результаты испытаний | [9 empty] | 105 | [7 empty] | 105 | [6 empty] | 105 | [7 empty] | 105
[22 empty] | 110 | [7 empty] | 110 | [6 empty] | 110 | [7 empty] | 110
[22 empty] | 115 | [7 empty] | 115 | [6 empty] | 115 | [7 empty] | 115
[22 empty] | 120 | [7 empty] | 120 | [6 empty] | 120 | [7 empty] | 120
[22 empty] | 125 | [7 empty] | 125 | [6 empty] | 125 | [7 empty] | 125
[22 empty] | 130 | [7 empty] | 130 | [6 empty] | 130 | [7 empty] | 130
[22 empty] | 135 | [7 empty] | 135 | [6 empty] | 135 | [7 empty] | 135
[22 empty] | 140 | [7 empty] | 140 | [6 empty] | 140 | [7 empty] | 140
[22 empty] | 145 | [7 empty] | 145 | [6 empty] | 145 | [7 empty] | 145
[22 empty] | 150 | [7 empty] | 150 | [6 empty] | 150 | [7 empty] | 150
[22 empty] | 155 | [7 empty] | 155 | [6 empty] | 155 | [7 empty] | 155
[22 empty] | 160 | [7 empty] | 160 | [6 empty] | 160 | [7 empty] | 160
[22 empty] | 165 | [7 empty] | 165 | [6 empty] | 165 | [7 empty] | 165
[22 empty] | 170 | [7 empty] | 170 | [6 empty] | 170 | [7 empty] | 170
[22 empty] | 175 | [7 empty] | 175 | [6 empty] | 175 | [7 empty] | 175
[22 empty] | 180 | [7 empty] | 180 | [6 empty] | 180 | [7 empty] | 180
[13 empty] | Давление в камере, Мпа σ3 | Вертикальная нагрузка, Мпа σ1 | Поровое давление, Мпа u
| K0, д.е. | 0.7920883 |  |  |  |  | Коэфф. Точки | [5 empty] | 0.15 | 0.3003697 | [5 empty] | 1 | [6 empty] | σ3,кПа | σ1,кПа | u, кПа |  |  |  | 4
| q_zg, МПа | 0.1188132 | [10 empty] | 0.25 | 0.4528668 | [27 empty] | δ3, Мпа | δ1-δ3, МПа | δ1, МПа | δ1, КПа
|  |  | Модуль деформации, МПа: | [9 empty] | 0.35 | 0.6053639 | [21 empty] | С, МПа:
|  |  | Е0= |  | Точки модуля (полное напр.), МПа |  |  |  | 0.1188132 | 0.1901012 | [25 empty] | φ, град:
|  |  | E50 = |  | qf (полное напр.), МПа |  |  |  | 0.2783183 | [26 empty] | E, Мпа
|  |  | Коэф. Поперечной деформации, ϑ = | [9 empty] | Эффективные значения угла внутреннего трения и удельного сцепления ϕ', С' | [13 empty] | x | 0
[13 empty] | ϕ', град. = | 12 | [12 empty] | y |  |  |  | С, кПа | φ,°
[13 empty] | С', МПа = | 0.029
| Исполнитель: | [6 empty] | Морозов Д.С. |  |  |  |  | Исполнитель: |  |  |  |  | Морозов Д.С.
| Начальник исп. лаборатории: | [6 empty] | Семиколенова Л.Г. |  |  |  |  | Начальник исп. лаборатории: |  |  |  |  | Семиколенова Л.Г.
Лист 1 , всего листов 2 | [11 empty] | Лист 2 , всего листов 2
Частичное воспроизведение протокола испытаний без письменного разрешения ООО «ИнжГео» ЗАПРЕЩАЕТСЯ | [11 empty] | Частичное воспроизведение протокола испытаний без письменного разрешения ООО «ИнжГео» ЗАПРЕЩАЕТСЯ
[5 empty] | второй график |  | первый график | [9 empty] | К Пуассона
dev50 | epsE50 | ind | devE0 | epsE0 | dev | eps | sigma |  | dev1 | eps1 | dev2 | eps2 | dev3 | eps3 |  | Глины
0.1283183 | 0.00201607 |  |  |  | 0 | 0 |  |  | 0.037 | 0.0003487948 | 0.065 | 0.0003569404 | 0.057 | 0.0002193194 |  | < 0 | 0,20-0,30
ind |  |  |  |  | 0.07128795 | 0.0006720234 |  |  | 0.06075788 | 0.0007304831 | 0.1014334 | 0.0009283506 | 0.1276819 | 0.0008188049 |  | 0-0,25 | 0,30-0,38
2 |  |  |  |  | 0.1021439 | 0.001465115 |  |  | 0.07518484 | 0.001181265 | 0.1054781 | 0.001459704 | 0.1325361 | 0.001459127 |  | 0,25< | 0,38-0,45
E0 |  |  |  |  | 0.1283183 | 0.00201607 |  |  | 0.08070497 | 0.002191449 | 0.1100583 | 0.002189555 | 0.1399104 | 0.002188691 |  | Суглинки | 0,35-0,37
epsE0 | devE0 |  |  |  | 0.1265491 | 0.002930231 |  |  | 0.08369191 | 0.002921932 | 0.1151388 | 0.002919407 | 0.1463219 | 0.002918254 |  | Пески и супеси | 0,30-0,35
0.0006720234 | 0.07128795 |  |  |  | 0.137896 | 0.003662788 |  |  | 0.0882333 | 0.003652416 | 0.1209234 | 0.003649259 | 0.1530756 | 0.003647818
[5 empty] | 0.1370254 | 0.004395346 |  |  | 0.09123187 | 0.004382899 | 0.1242158 | 0.004379111 | 0.1578766 | 0.004377381
График E50 |  | График E |  |  | 0.1329408 | 0.005127903 |  |  | 0.09529034 | 0.005113382 | 0.1303197 | 0.005108963 | 0.1649299 | 0.005106945
eps | q | sigma |  |  | 0.1416456 | 0.005860461 |  |  | 0.09831144 | 0.005843865 | 0.1339388 | 0.005838814 | 0.1690407 | 0.005836508
Горизонтальная линия E50 |  | Касательная |  |  | 0.1541435 | 0.006593019 |  |  | 0.1007979 | 0.006574348 | 0.1377769 | 0.006568666 | 0.1743141 | 0.006566072
0 |  | a | b |  | 0.1584378 | 0.007325576 |  |  | 0.1042524 | 0.007304831 | 0.1420376 | 0.007298518 | 0.1805551 | 0.007295635
|  |  | 0 |  | 0.1615322 | 0.008058134 |  |  | 0.1078778 | 0.008035314 | 0.1455247 | 0.00802837 | 0.1843688 | 0.008025199
Вертикальная линия E50 |  | p1 и p2 |  |  | 0.16743 | 0.008790692 |  |  | 0.1104767 | 0.008765797 | 0.1502419 | 0.008758222 | 0.1901603 | 0.008754762
| 0 | 0 |  |  | 0.1701349 | 0.009523249 |  |  | 0.1124518 | 0.009496281 | 0.1533929 | 0.009488073 | 0.1944347 | 0.009484326
[5 empty] | 0.1746503 | 0.01025581 |  |  | 0.115606 | 0.01022676 | 0.1571814 | 0.01021793 | 0.1993971 | 0.01021389
Касательная линия E50 |  |  |  |  | 0.1789798 | 0.01098836 |  |  | 0.1171418 | 0.01095725 | 0.1598113 | 0.01094778 | 0.2024526 | 0.01094345
0 | 0 | Горизонтальная 1 |  |  | 0.1961268 | 0.01172092 |  |  | 0.1206622 | 0.01168773 | 0.1631861 | 0.01167763 | 0.2057063 | 0.01167302
[5 empty] | 0.181095 | 0.01245348 |  |  | 0.1221696 | 0.01241821 | 0.1665096 | 0.01240748 | 0.2104632 | 0.01240258
Горизонтальная линия qкр |  |  |  |  | 0.1948876 | 0.01318604 |  |  | 0.123667 | 0.0131487 | 0.1680856 | 0.01313733 | 0.2151284 | 0.01313214
Горизонтальная линия q |  | Горизонтальная 2 |  |  | 0.1885084 | 0.0139186 |  |  | 0.126257 | 0.01387918 | 0.1719177 | 0.01386718 | 0.2167071 | 0.01386171
0 |  | 0 |  |  | 0.2029608 | 0.01465115 |  |  | 0.1277424 | 0.01460966 | 0.1735097 | 0.01459704 | 0.2211043 | 0.01459127
[5 empty] | 0.2002483 | 0.01538371 |  |  | 0.1300259 | 0.01534015 | 0.1755653 | 0.01532689 | 0.222225 | 0.01532083
Вертикальная линия q |  |  |  |  | 0.2053744 | 0.01611627 |  |  | 0.1318101 | 0.01607063 | 0.1780882 | 0.01605674 | 0.2261745 | 0.0160504
| 0 |  |  |  | 0.2133427 | 0.01684883 |  |  | 0.1338979 | 0.01680111 | 0.1814821 | 0.01678659 | 0.2292578 | 0.01677996
[5 empty] | 0.2151565 | 0.01758138 |  |  | 0.134592 | 0.01753159 | 0.1818508 | 0.01751644 | 0.2299799 | 0.01750952
[5 empty] | 0.2238196 | 0.01831394 |  |  | 0.136095 | 0.01826208 | 0.1841979 | 0.01824629 | 0.2340459 | 0.01823909
[5 empty] | 0.2223353 | 0.0190465 |  |  | 0.1377098 | 0.01899256 | 0.1859273 | 0.01897615 | 0.234161 | 0.01896865
[5 empty] | 0.2267071 | 0.01977906 |  |  | 0.139339 | 0.01972304 | 0.1880426 | 0.019706 | 0.2382303 | 0.01969821
[5 empty] | 0.2199387 | 0.02051161 |  |  | 0.1391854 | 0.02045353 | 0.1894475 | 0.02043585 | 0.2387587 | 0.02042778
[5 empty] | 0.2320334 | 0.02124417 |  |  | 0.1410516 | 0.02118401 | 0.1901458 | 0.0211657 | 0.2421514 | 0.02115734
[5 empty] | 0.2239949 | 0.02197673 |  |  | 0.1423405 | 0.02191449 | 0.1922411 | 0.02189555 | 0.2433136 | 0.02188691
[5 empty] | 0.2188265 | 0.02270929 |  |  | 0.1432548 | 0.02264498 | 0.1921373 | 0.02262541 | 0.2436502 | 0.02261647
[5 empty] | 0.2425319 | 0.02344184 |  |  | 0.1430971 | 0.02337546 | 0.194638 | 0.02335526 | 0.2451664 | 0.02334603
[5 empty] | 0.2231145 | 0.0241744 |  |  | 0.1444703 | 0.02410594 | 0.1955469 | 0.02408511 | 0.2463672 | 0.0240756
[5 empty] | 0.2275778 | 0.02490696 |  |  | 0.1450769 | 0.02483643 | 0.1950678 | 0.02481496 | 0.2487578 | 0.02480516
[5 empty] | 0.2369254 | 0.02563952 |  |  | 0.1465199 | 0.02556691 | 0.1964044 | 0.02554481 | 0.2487432 | 0.02553472
[5 empty] | 0.2391608 | 0.02637207 |  |  | 0.1461018 | 0.02629739 | 0.1971604 | 0.02627466 | 0.2488285 | 0.02626429
[5 empty] | 0.2292874 | 0.02710463 |  |  | 0.1462254 | 0.02702788 | 0.1974396 | 0.02700452 | 0.2510188 | 0.02699385
[5 empty] | 0.2473088 | 0.02783719 |  |  | 0.1472935 | 0.02775836 | 0.1979456 | 0.02773437 | 0.2516192 | 0.02772341
[5 empty] | 0.2312286 | 0.02856975 |  |  | 0.1479087 | 0.02848884 | 0.2001821 | 0.02846422 | 0.2515348 | 0.02845298
[5 empty] | 0.2420501 | 0.02930231 |  |  | 0.1480739 | 0.02921932 | 0.198953 | 0.02919407 | 0.2515707 | 0.02918254
[5 empty] | 0.2367769 | 0.03003486 |  |  | 0.1491916 | 0.02994981 | 0.2009618 | 0.02992392 | 0.2531319 | 0.0299121
[5 empty] | 0.2414125 | 0.03076742 |  |  | 0.1482647 | 0.03068029 | 0.2001124 | 0.03065378 | 0.2539235 | 0.03064167
[5 empty] | 0.2519605 | 0.03149998 |  |  | 0.1488959 | 0.03141077 | 0.2006085 | 0.03138363 | 0.2542507 | 0.03137123
[5 empty] | 0.2454244 | 0.03223254 |  |  | 0.1492879 | 0.03214126 | 0.2015537 | 0.03211348 | 0.2537185 | 0.03210079
[5 empty] | 0.2388075 | 0.03296509 |  |  | 0.1491434 | 0.03287174 | 0.2016518 | 0.03284333 | 0.253132 | 0.03283036
[5 empty] | 0.2511136 | 0.03369765 |  |  | 0.1497652 | 0.03360222 | 0.2020066 | 0.03357318 | 0.2525963 | 0.03355992
[5 empty] | 0.241346 | 0.03443021 |  |  | 0.1487559 | 0.03433271 | 0.2009217 | 0.03430303 | 0.2535165 | 0.03428949
[5 empty] | 0.2445083 | 0.03516277 |  |  | 0.1489184 | 0.03506319 | 0.2028008 | 0.03503289 | 0.2546977 | 0.03501905
[5 empty] | 0.2566366 | 0.03589532 |  |  | 0.1503697 | 0.03579367 | 0.2028668 | 0.03576274 | 0.2553639 | 0.03574861
[5 empty] | 0.2516366 | 0.03662788 |  |  | 0.1503694 | 0.03652416 | 0.2009662 | 0.03649259 | 0.2537632 | 0.03647818
[5 empty] | 0.2405772 | 0.03736044 |  |  | 0.1495348 | 0.03725464 | 0.2020194 | 0.03722244 | 0.2537037 | 0.03720774
[5 empty] | 0.2563934 | 0.038093 |  |  | 0.1487004 | 0.03798512 | 0.2011229 | 0.03795229 | 0.2541449 | 0.0379373
[5 empty] | 0.245091 | 0.03882555 |  |  | 0.1486697 | 0.03871561 | 0.2012803 | 0.03868215 | 0.2524907 | 0.03866687
[5 empty] | 0.2386756 | 0.03955811 |  |  | 0.1485472 | 0.03944609 | 0.2007988 | 0.039412 | 0.2517506 | 0.03939643
[5 empty] | 0.2411532 | 0.04029067 |  |  | 0.1486378 | 0.04017657 | 0.1991855 | 0.04014185 | 0.2509341 | 0.04012599
[5 empty] | 0.2325295 | 0.04102323 |  |  | 0.147346 | 0.04090705 | 0.1986475 | 0.0408717 | 0.2503508 | 0.04085556
[5 empty] | 0.2398104 | 0.04175579 |  |  | 0.1468766 | 0.04163754 | 0.197692 | 0.04160155 | 0.2488101 | 0.04158512
[5 empty] | 0.2360015 | 0.04248834 |  |  | 0.1470344 | 0.04236802 | 0.1985261 | 0.0423314 | 0.2489216 | 0.04231468
[5 empty] | 0.2321088 | 0.0432209 |  |  | 0.1463239 | 0.0430985 | 0.1965568 | 0.04306126 | 0.2457948 | 0.04304425
[5 empty] | 0.250138 | 0.04395346 |  |  | 0.1448499 | 0.04382899 | 0.1957913 | 0.04379111 | 0.2457392 | 0.04377381
[5 empty] | 0.2470949 | 0.04468602 |  |  | 0.1448172 | 0.04455947 | 0.1934367 | 0.04452096 | 0.2432643 | 0.04450337
[5 empty] | 0.2239853 | 0.04541857 |  |  | 0.1431303 | 0.04528995 | 0.1934002 | 0.04525081 | 0.2422796 | 0.04523294
[5 empty] | 0.2278151 | 0.04615113 |  |  | 0.1420941 | 0.04602044 | 0.1908888 | 0.04598066 | 0.2411947 | 0.0459625
[5 empty] | 0.23959 | 0.04688369 |  |  | 0.1412132 | 0.04675092 | 0.1896097 | 0.04671052 | 0.2390191 | 0.04669206
[5 empty] | 0.2243157 | 0.04761625 |  |  | 0.1403923 | 0.0474814 | 0.18817 | 0.04744037 | 0.2369622 | 0.04742163
[5 empty] | 0.2409982 | 0.0483488 |  |  | 0.1403361 | 0.04821189 | 0.1869767 | 0.04817022 | 0.2329336 | 0.04815119
[5 empty] | 0.2336432 | 0.04908136 |  |  | 0.1381493 | 0.04894237 | 0.1846371 | 0.04890007 | 0.2325429 | 0.04888076
[5 empty] | 0.2392565 | 0.04981392 |  |  | 0.1371367 | 0.04967285 | 0.1825583 | 0.04962992 | 0.2287994 | 0.04961032
[5 empty] | 0.2328439 | 0.05054648 |  |  | 0.1370028 | 0.05040334 | 0.1817472 | 0.05035977 | 0.2280128 | 0.05033988
[5 empty] | 0.2154112 | 0.05127903 |  |  | 0.1351525 | 0.05113382 | 0.1808112 | 0.05108963 | 0.2238926 | 0.05106945
[5 empty] | 0.2189643 | 0.05201159 |  |  | 0.1346905 | 0.0518643 | 0.1785572 | 0.05181948 | 0.2233482 | 0.05179901
[5 empty] | 0.2265088 | 0.05274415 |  |  | 0.1327213 | 0.05259478 | 0.1766925 | 0.05254933 | 0.2199893 | 0.05252857
[5 empty] | 0.2120506 | 0.05347671 |  |  | 0.1318498 | 0.05332527 | 0.1745241 | 0.05327918 | 0.2191252 | 0.05325814
[5 empty] | 0.2225955 | 0.05420926 |  |  | 0.1305807 | 0.05405575 | 0.1734591 | 0.05400903 | 0.2146656 | 0.0539877
[5 empty] | 0.2141494 | 0.05494182 |  |  | 0.1288185 | 0.05478623 | 0.1715046 | 0.05473888 | 0.2141199 | 0.05471726
[5 empty] | 0.2197179 | 0.05567438 |  |  | 0.1273681 | 0.05551672 | 0.1690679 | 0.05546874 | 0.2106976 | 0.05544683
[5 empty] | 0.2153069 | 0.05640694 |  |  | 0.1263342 | 0.0562472 | 0.1678559 | 0.05619859 | 0.2088083 | 0.05617639
[5 empty] | 0.2269222 | 0.0571395 |  |  | 0.1255214 | 0.05697768 | 0.1669759 | 0.05692844 | 0.2072615 | 0.05690595
[5 empty] | 0.2175696 | 0.05787205 |  |  | 0.1254344 | 0.05770817 | 0.1648349 | 0.05765829 | 0.2032667 | 0.05763552
[5 empty] | 0.2142549 | 0.05860461 |  |  | 0.124478 | 0.05843865 | 0.16354 | 0.05838814 | 0.2025334 | 0.05836508
[5 empty] | 0.1999839 | 0.05933717 |  |  | 0.1227568 | 0.05916913 | 0.1608984 | 0.059118 | 0.1993711 | 0.05909464
[5 empty] | 0.2067624 | 0.06006973 |  |  | 0.1213756 | 0.05989962 | 0.1590172 | 0.05984785 | 0.1991894 | 0.05982421
[5 empty] | 0.2115962 | 0.06080228 |  |  | 0.1213391 | 0.0606301 | 0.1586035 | 0.0605777 | 0.1948977 | 0.06055377
[5 empty] | 0.2044911 | 0.06153484 |  |  | 0.1195519 | 0.06136058 | 0.1579644 | 0.06130755 | 0.1932056 | 0.06128334
[5 empty] | 0.2074528 | 0.0622674 |  |  | 0.1192187 | 0.06209106 | 0.155107 | 0.0620374 | 0.1923226 | 0.0620129
[5 empty] | 0.1924873 | 0.06299996 |  |  | 0.1180443 | 0.06282155 | 0.1540385 | 0.06276725 | 0.1915582 | 0.06274246
[5 empty] | 0.1916002 | 0.06373251 |  |  | 0.1179334 | 0.06355203 | 0.1530659 | 0.06349711 | 0.1884219 | 0.06347203
[5 empty] | 0.1997862 | 0.06446507 |  |  | 0.1161813 | 0.06428251 | 0.1530822 | 0.06422696 | 0.1876056 | 0.06420159
[5 empty] | 0.1919732 | 0.06519763 |  |  | 0.1168297 | 0.065013 | 0.1516995 | 0.06495681 | 0.1876919 | 0.06493115
[5 empty] | 0.1921487 | 0.06593019 |  |  | 0.1160689 | 0.06574348 | 0.151503 | 0.06568666 | 0.1863598 | 0.06566072
[5 empty] | 0.2063141 | 0.06666274 |  |  | 0.1151003 | 0.06647396 | 0.1485946 | 0.06641651 | 0.1845118 | 0.06639028
[5 empty] | 0.1964711 | 0.0673953 |  |  | 0.1137249 | 0.06720445 | 0.1492762 | 0.06714637 | 0.1820503 | 0.06711984
[5 empty] | 0.1966212 | 0.06812786 |  |  | 0.1135442 | 0.06793493 | 0.1483497 | 0.06787622 | 0.1812779 | 0.06784941
[5 empty] | 0.204766 | 0.06886042 |  |  | 0.1132593 | 0.06866541 | 0.146017 | 0.06860607 | 0.1788972 | 0.06857897
[5 empty] | 0.208907 | 0.06959298 |  |  | 0.1127715 | 0.0693959 | 0.1463799 | 0.06933592 | 0.1775105 | 0.06930853
[5 empty] | 0.1940459 | 0.07032553 |  |  | 0.111382 | 0.07012638 | 0.1451404 | 0.07006577 | 0.1772205 | 0.0700381
[5 empty] | 0.1961841 | 0.07105809 |  |  | 0.1103921 | 0.07085686 | 0.1442002 | 0.07079562 | 0.1765297 | 0.07076766
[5 empty] | 0.1943232 | 0.07179065 |  |  | 0.1107031 | 0.07158735 | 0.1426613 | 0.07152548 | 0.1754405 | 0.07149722
[5 empty] | 0.2014648 | 0.07252321 |  |  | 0.1100161 | 0.07231783 | 0.1410256 | 0.07225533 | 0.1727555 | 0.07222679
[5 empty] | 0.2036105 | 0.07325576 |  |  | 0.1080324 | 0.07304831 | 0.1400949 | 0.07298518 | 0.1708772 | 0.07295635
[5 empty] | 0.1807619 | 0.07398832 |  |  | 0.1083533 | 0.07377879 | 0.1390711 | 0.07371503 | 0.1708081 | 0.07368591
[5 empty] | 0.1969204 | 0.07472088 |  |  | 0.10738 | 0.07450928 | 0.1387561 | 0.07444488 | 0.1690507 | 0.07441548
[5 empty] | 0.2000876 | 0.07545344 |  |  | 0.1063138 | 0.07523976 | 0.1381518 | 0.07517474 | 0.1671076 | 0.07514504
[5 empty] | 0.1942652 | 0.07618599 |  |  | 0.1066559 | 0.07597024 | 0.13626 | 0.07590459 | 0.1663812 | 0.07587461
[5 empty] | 0.2014546 | 0.07691855 |  |  | 0.1062076 | 0.07670073 | 0.1348827 | 0.07663444 | 0.1651741 | 0.07660417
[5 empty] | 0.1836575 | 0.07765111 |  |  | 0.10467 | 0.07743121 | 0.1351217 | 0.07736429 | 0.1642888 | 0.07733373
[5 empty] | 0.1948754 | 0.07838367 |  |  | 0.1037446 | 0.07816169 | 0.1330789 | 0.07809414 | 0.1616277 | 0.0780633
[5 empty] | 0.1991099 | 0.07911622 |  |  | 0.1042324 | 0.07889218 | 0.1316561 | 0.07882399 | 0.1612935 | 0.07879286
[5 empty] | 0.1953624 | 0.07984878 |  |  | 0.1034348 | 0.07962266 | 0.1313553 | 0.07955385 | 0.1608886 | 0.07952242
[5 empty] | 0.1806347 | 0.08058134 |  |  | 0.101853 | 0.08035314 | 0.1306783 | 0.0802837 | 0.1579155 | 0.08025199
[5 empty] | 0.1969282 | 0.0813139 |  |  | 0.1015882 | 0.08108363 | 0.129027 | 0.08101355 | 0.1577768 | 0.08098155
[5 empty] | 0.1792446 | 0.08204646 |  |  | 0.1007418 | 0.08181411 | 0.1283033 | 0.0817434 | 0.156975 | 0.08171111
[5 empty] | 0.1915853 | 0.08277901 |  |  | 0.1012149 | 0.08254459 | 0.129009 | 0.08247325 | 0.1544125 | 0.08244068
[5 empty] | 0.178952 | 0.08351157 |  |  | 0.1002088 | 0.08327508 | 0.1279461 | 0.08320311 | 0.154792 | 0.08317024
[5 empty] | 0.1883462 | 0.08424413 |  |  | 0.09962468 | 0.08400556 | 0.1264164 | 0.08393296 | 0.1538158 | 0.0838998
[5 empty] | 0.1737694 | 0.08497669 |  |  | 0.0985639 | 0.08473604 | 0.1257219 | 0.08466281 | 0.1523866 | 0.08462937
[5 empty] | 0.1762233 | 0.08570924 |  |  | 0.09892765 | 0.08546652 | 0.1248643 | 0.08539266 | 0.1513069 | 0.08535893
[5 empty] | 0.1867094 | 0.0864418 |  |  | 0.09811719 | 0.08619701 | 0.1254455 | 0.08612251 | 0.151379 | 0.08608849
[5 empty] | 0.1782292 | 0.08717436 |  |  | 0.09743376 | 0.08692749 | 0.1236675 | 0.08685236 | 0.1511057 | 0.08681806
[5 empty] | 0.1667844 | 0.08790692 |  |  | 0.09697862 | 0.08765797 | 0.1244321 | 0.08758222 | 0.1489893 | 0.08754762
[5 empty] | 0.1833764 | 0.08863947 |  |  | 0.097753 | 0.08838846 | 0.1221412 | 0.08831207 | 0.1477325 | 0.08827719
[5 empty] | 0.1740069 | 0.08937203 |  |  | 0.09785816 | 0.08911894 | 0.1236966 | 0.08904192 | 0.1473376 | 0.08900675
[5 empty] | 0.1666775 | 0.09010459 |  |  | 0.09709535 | 0.08984942 | 0.1228003 | 0.08977177 | 0.1487073 | 0.08973631
[5 empty] | 0.1763895 | 0.09083715 |  |  | 0.09726581 | 0.09057991 | 0.1217542 | 0.09050162 | 0.1465441 | 0.09046588
[5 empty] | 0.1831448 | 0.0915697 |  |  | 0.09677079 | 0.09131039 | 0.12166 | 0.09123147 | 0.1465503 | 0.09119544
[5 empty] | 0.1809447 | 0.09230226 |  |  | 0.09571154 | 0.09204087 | 0.1223198 | 0.09196133 | 0.1455287 | 0.091925
[5 empty] | 0.1807909 | 0.09303482 |  |  | 0.09678931 | 0.09277136 | 0.1221353 | 0.09269118 | 0.1452816 | 0.09265457
[5 empty] | 0.188685 | 0.09376738 |  |  | 0.09540534 | 0.09350184 | 0.1213084 | 0.09342103 | 0.1466117 | 0.09338413
[5 empty] | 0.1866284 | 0.09449993 |  |  | 0.09526088 | 0.09423232 | 0.1213411 | 0.09415088 | 0.1455214 | 0.09411369
[5 empty] | 0.1706214 | 0.09523249 |  |  | 0.09635594 | 0.09496281 | 0.1202334 | 0.09488073 | 0.1460108 | 0.09484326
[5 empty] | 0.1786509 | 0.09596505 |  |  | 0.09638001 | 0.09569329 | 0.1216694 | 0.09561059 | 0.1454587 | 0.09557282
[5 empty] | 0.1727124 | 0.09669761 |  |  | 0.09532972 | 0.09642377 | 0.1215442 | 0.09634044 | 0.1454583 | 0.09630238
[5 empty] | 0.166805 | 0.09743017 |  |  | 0.09590414 | 0.09715425 | 0.1220562 | 0.09707029 | 0.1461077 | 0.09703195
[5 empty] | 0.1669273 | 0.09816272 |  |  | 0.09620236 | 0.09788474 | 0.1218041 | 0.09780014 | 0.147405 | 0.09776151
[5 empty] | 0.1720783 | 0.09889528 |  |  | 0.09562346 | 0.09861522 | 0.1225865 | 0.09852999 | 0.1457483 | 0.09849107
[5 empty] | 0.1812567 | 0.09962784 |  |  | 0.09646653 | 0.0993457 | 0.121402 | 0.09925984 | 0.147236 | 0.09922064
[5 empty] | 0.1824616 | 0.1003604 |  |  | 0.09713065 | 0.1000762 | 0.1224493 | 0.0999897 | 0.147966 | 0.0999502
[5 empty] | 0.1846916 | 0.101093 |  |  | 0.0974149 | 0.1008067 | 0.122827 | 0.1007195 | 0.1475366 | 0.1006798
[5 empty] | 0.1839457 | 0.1018255 |  |  | 0.09681838 | 0.1015372 | 0.1218336 | 0.1014494 | 0.1477459 | 0.1014093
[5 empty] | 0.1692228 | 0.1025581 |  |  | 0.09674016 | 0.1022676 | 0.1225679 | 0.1021793 | 0.1478921 | 0.1021389
[5 empty] | 0.1855216 | 0.1032906 |  |  | 0.09747933 | 0.1029981 | 0.1224284 | 0.1029091 | 0.1488733 | 0.1028685
[5 empty] | 0.189841 | 0.1040232 |  |  | 0.09733496 | 0.1037286 | 0.1245137 | 0.103639 | 0.1491878 | 0.103598
[5 empty] | 0.1721799 | 0.1047557 |  |  | 0.09760616 | 0.1044591 | 0.1236225 | 0.1043688 | 0.1495336 | 0.1043276
[5 empty] | 0.1725371 | 0.1054883 |  |  | 0.09839199 | 0.1051896 | 0.1237534 | 0.1050987 | 0.1507089 | 0.1050571
[5 empty] | 0.1679115 | 0.1062209 |  |  | 0.09839154 | 0.1059201 | 0.124505 | 0.1058285 | 0.1505119 | 0.1057867
[5 empty] | 0.190302 | 0.1069534 |  |  | 0.0991039 | 0.1066505 | 0.1263759 | 0.1065584 | 0.1532407 | 0.1065163
[5 empty] | 0.1817073 | 0.107686 |  |  | 0.09952816 | 0.107381 | 0.1268647 | 0.1072882 | 0.1532935 | 0.1072458
[5 empty] | 0.1841264 | 0.1084185 |  |  | 0.09916338 | 0.1081115 | 0.1263701 | 0.1080181 | 0.1540685 | 0.1079754
[5 empty] | 0.1935581 | 0.1091511 |  |  | 0.09920867 | 0.108842 | 0.1276907 | 0.1087479 | 0.1529638 | 0.108705
[5 empty] | 0.1830013 | 0.1098836 |  |  | 0.1003631 | 0.1095725 | 0.1274251 | 0.1094778 | 0.1557776 | 0.1094345
[5 empty] | 0.1834547 | 0.1106162 |  |  | 0.1011258 | 0.110303 | 0.1281719 | 0.1102076 | 0.156508 | 0.1101641
[5 empty] | 0.1789173 | 0.1113488 |  |  | 0.1015957 | 0.1110334 | 0.1291297 | 0.1109375 | 0.1554531 | 0.1108937
[5 empty] | 0.176388 | 0.1120813 |  |  | 0.1021721 | 0.1117639 | 0.1296972 | 0.1116673 | 0.1561113 | 0.1116232
[5 empty] | 0.1958654 | 0.1128139 |  |  | 0.1021539 | 0.1124944 | 0.129773 | 0.1123972 | 0.1586805 | 0.1123528
[5 empty] | 0.1893486 | 0.1135464 |  |  | 0.1019403 | 0.1132249 | 0.1293556 | 0.113127 | 0.159159 | 0.1130823
[5 empty] | 0.1948364 | 0.114279 |  |  | 0.1026304 | 0.1139554 | 0.1311438 | 0.1138569 | 0.1584449 | 0.1138119
[5 empty] | 0.1753276 | 0.1150115 |  |  | 0.1029232 | 0.1146858 | 0.131336 | 0.1145867 | 0.1590364 | 0.1145415
[5 empty] | 0.1958211 | 0.1157441 |  |  | 0.1039177 | 0.1154163 | 0.1325311 | 0.1153166 | 0.1614317 | 0.115271
[5 empty] | 0.1833157 | 0.1164767 |  |  | 0.1041132 | 0.1161468 | 0.1320275 | 0.1160464 | 0.1629288 | 0.1160006
[5 empty] | 0.1968103 | 0.1172092 |  |  | 0.1039087 | 0.1168773 | 0.1326238 | 0.1167763 | 0.163426 | 0.1167302
[5 empty] | 0.1893149 | 0.1179418 |  |  | 0.1039122 | 0.1176078 | 0.1344322 | 0.1175061 | 0.1630387 | 0.1174597
[5 empty] | 0.1798513 | 0.1186743 |  |  | 0.1050411 | 0.1183383 | 0.1349791 | 0.118236 | 0.1649028 | 0.1181893
[5 empty] | 0.1864204 | 0.1194069 |  |  | 0.1047962 | 0.1190687 | 0.1361653 | 0.1189658 | 0.1653198 | 0.1189189
[5 empty] | 0.1910224 | 0.1201395 |  |  | 0.1066774 | 0.1197992 | 0.1362911 | 0.1196957 | 0.1647899 | 0.1196484
[5 empty] | 0.1836573 | 0.120872 |  |  | 0.1056849 | 0.1205297 | 0.1371566 | 0.1204255 | 0.1664132 | 0.120378
[5 empty] | 0.1943252 | 0.1216046 |  |  | 0.1064188 | 0.1212602 | 0.136962 | 0.1211554 | 0.1691901 | 0.1211075
[5 empty] | 0.1940265 | 0.1223371 |  |  | 0.1078793 | 0.1219907 | 0.1380075 | 0.1218853 | 0.1689208 | 0.1218371
[5 empty] | 0.1797611 | 0.1230697 |  |  | 0.1085664 | 0.1227212 | 0.1396932 | 0.1226151 | 0.1692053 | 0.1225667
[5 empty] | 0.1935292 | 0.1238022 |  |  | 0.1090804 | 0.1234516 | 0.1412193 | 0.123345 | 0.1712441 | 0.1232962
[5 empty] | 0.1853309 | 0.1245348 |  |  | 0.1098212 | 0.1241821 | 0.140186 | 0.1240748 | 0.1739372 | 0.1240258
[5 empty] | 0.1911665 | 0.1252674 |  |  | 0.109389 | 0.1249126 | 0.1413935 | 0.1248047 | 0.1744849 | 0.1247554
[5 empty] | 0.184036 | 0.1259999 |  |  | 0.110384 | 0.1256431 | 0.1433419 | 0.1255345 | 0.1744873 | 0.1254849
[5 empty] | 0.2019396 | 0.1267325 |  |  | 0.1119063 | 0.1263736 | 0.1449314 | 0.1262644 | 0.1781448 | 0.1262145
[5 empty] | 0.2068774 | 0.127465 |  |  | 0.1129559 | 0.1271041 | 0.1454622 | 0.1269942 | 0.1794575 | 0.1269441
[5 empty] | 0.1858495 | 0.1281976 |  |  | 0.113433 | 0.1278345 | 0.1456344 | 0.1277241 | 0.1803257 | 0.1276736
[5 empty] | 0.2008562 | 0.1289301 |  |  | 0.1137377 | 0.128565 | 0.1479483 | 0.1284539 | 0.1824495 | 0.1284032
[5 empty] | 0.1898975 | 0.1296627 |  |  | 0.1152701 | 0.1292955 | 0.1497039 | 0.1291838 | 0.1829292 | 0.1291327
[5 empty] | 0.2079736 | 0.1303953 |  |  | 0.1152304 | 0.130026 | 0.1500015 | 0.1299136 | 0.1850649 | 0.1298623
[5 empty] | 0.1950846 | 0.1311278 |  |  | 0.1161187 | 0.1307565 | 0.1518412 | 0.1306435 | 0.1864569 | 0.1305919
[5 empty] | 0.1942306 | 0.1318604 |  |  | 0.116835 | 0.131487 | 0.1526233 | 0.1313733 | 0.1888055 | 0.1313214
[5 empty] | 0.2124119 | 0.1325929 |  |  | 0.1188796 | 0.1322174 | 0.1545479 | 0.1321032 | 0.1910108 | 0.132051
[5 empty] | 0.2116734 | 0.1333255 |  |  | 0.1193878 | 0.1329479 | 0.1555688 | 0.132833 | 0.1935449 | 0.1327806
[5 empty] | 0.2060501 | 0.134058 |  |  | 0.1202885 | 0.1336784 | 0.1579289 | 0.1335629 | 0.1943646 | 0.1335101
[5 empty] | 0.2085369 | 0.1347906 |  |  | 0.1222775 | 0.1344089 | 0.160022 | 0.1342927 | 0.1968621 | 0.1342397
[5 empty] | 0.2071289 | 0.1355232 |  |  | 0.1227509 | 0.1351394 | 0.1622421 | 0.1350226 | 0.2002291 | 0.1349692
[5 empty] | 0.2058211 | 0.1362557 |  |  | 0.1244048 | 0.1358699 | 0.1634832 | 0.1357524 | 0.2027578 | 0.1356988
[5 empty] | 0.2176085 | 0.1369883 |  |  | 0.1257349 | 0.1366003 | 0.1659394 | 0.1364823 | 0.2067401 | 0.1364284
[5 empty] | 0.2094862 | 0.1377208 |  |  | 0.1269375 | 0.1373308 | 0.1675045 | 0.1372121 | 0.2082679 | 0.1371579
[5 empty] | 0.2304491 | 0.1384534 |  |  | 0.1286084 | 0.1380613 | 0.1703725 | 0.137942 | 0.2122332 | 0.1378875
[5 empty] | 0.2324923 | 0.139186 |  |  | 0.1305437 | 0.1387918 | 0.1731374 | 0.1386718 | 0.216228 | 0.1386171
[5 empty] | 0.2256107 | 0.1399185 |  |  | 0.1315394 | 0.1395223 | 0.1757932 | 0.1394017 | 0.2188443 | 0.1393466
[5 empty] | 0.2177995 | 0.1406511 |  |  | 0.1332914 | 0.1402528 | 0.1771339 | 0.1401315 | 0.2215739 | 0.1400762
[5 empty] | 0.2340536 | 0.1413836 |  |  | 0.1351957 | 0.1409832 | 0.1805535 | 0.1408614 | 0.2250089 | 0.1408058
[5 empty] | 0.239368 | 0.1421162 |  |  | 0.1370484 | 0.1417137 | 0.1824458 | 0.1415912 | 0.2283412 | 0.1415353
[5 empty] | 0.2377377 | 0.1428487 |  |  | 0.1400454 | 0.1424442 | 0.185605 | 0.1423211 | 0.2329628 | 0.1422649
[5 empty] | 0.2261579 | 0.1435813 |  |  | 0.1412828 | 0.1431747 | 0.1898249 | 0.143051 | 0.2366657 | 0.1429944
[5 empty] | 0.2376234 | 0.1443139 |  |  | 0.1435564 | 0.1439052 | 0.1927996 | 0.1437808 | 0.2412418 | 0.143724
[5 empty] | 0.2511293 | 0.1450464 |  |  | 0.1459624 | 0.1446357 | 0.196223 | 0.1445107 | 0.2464831 | 0.1444536
[5 empty] | 0.2456706 | 0.145779 |  |  | 0.1467968 | 0.1453661 | 0.1978891 | 0.1452405 | 0.2498815 | 0.1451831